## 1차재염
[8 empty] | 경사 | [7 empty] | 위사 | [7 empty] | 제직 |  |  |  |  | Pilot전처리 | [86 empty] | Lab 배합 | [38 empty] | Lab 염색 | [23 empty] | Lab 후처리 | [44 empty] | Lab 후가공 | [14 empty] | Pilot 배합 | [38 empty] | Pilot 염색 | [26 empty] | Pilot 후처리 | [42 empty] | Pilot 후가공 | [52 empty] | Pilot 후가공 공정 후 물성 |  | Pilot 전처리 공정 후 물성 |  | Lab 후처리 환원세정 전 검사 |  |  |  | Lab 후처리 환원세정 후 검사 |  |  |  | 잔욕염색 검사 |  |  |  | Lab 후가공 후 검사 |  |  |  | 내광성 시험 전 검사 |  |  | 내광성 시험 후 검사
| 번호 | 접수번호No. | 업체명 | 염색법 | 기계분류ID | 기계분류 | 원료ID | 소재명 | 섬도 | 필라멘트수 | 광택 | 특성 | 밀도 | 성상 | 형상 | 소재명 | 섬도 | 필라멘트수 | 광택 | 특성 | 밀도 | 성상 | 형상 | 대분류 | 중분류 | 중량_생지 | 폭_생지 | 수량 | Pilot 전처리 기계장비ID | Pilot 전처리 기계장비 | Pilot 전처리 원단 투입량 | Pilot 전처리 조제 #1 제품명 | Pilot 전처리 조제 #1제조사명 | Pilot 전처리 조제 #1 종류 | Pilot 전처리 조제 #1투입량 | Pilot 전처리 조제 #2 제품명 | Pilot 전처리 조제 #2제조사명 | Pilot 전처리 조제 #2 종류 | Pilot 전처리 조제 #2투입량 | Pilot 전처리 조제 #3 제품명 | Pilot 전처리 조제 #3제조사명 | Pilot 전처리 조제 #3 종류 | Pilot 전처리 조제 #3투입량 | Pilot 전처리 시작온도 | Pilot 전처리 상승속도 #1 | Pilot 전처리 상승온도 #1 | Pilot 전처리 상승온도 #1 유지시간 | Pilot 전처리 상승속도 #2 | Pilot 전처리 상승온도 #2 | Pilot 전처리 상승온도 #2 유지시간 | Pilot 전처리 상승속도 #3 | Pilot 전처리 상승온도 #3 | Pilot 전처리 상승온도 #3 유지시간 | Pilot 전처리 하강속도 #1 | Pilot 전처리 하강온도 #1 | Pilot 전처리 하강온도 #1 유지시간 | Pilot 전처리 하강속도 #2 | Pilot 전처리 하강온도 #2 | Pilot 전처리 하강온도 #2 유지시간 | Pilot 전처리 하강속도 #3 | Pilot 전처리 하강온도 #3 | Pilot 전처리 하강온도 #3 유지시간 | Pilot 전처리 종료속도 | Pilot 전처리 종료온도 | Pilot 전처리 종료온도 유지시간 | Pilot 전처리 수세온도 | Pilot 전처리 수세시간 | Pilot 전처리 수세횟수 | Pilot 전처리 건조장비ID | Pilot 전처리 건조장비 | Pilot 전처리 오버피드 | Pilot 전처리 오른쪽 패더압력 | Pilot 전처리 왼쪽 패더압력 | Pilot 전처리 오른쪽 실제포온도 #1 | Pilot 전처리 왼쪽 실제포온도 #1 | Pilot 전처리 오른쪽 세팅챔버온도 #1 | Pilot 전처리 왼쪽 세팅챔버온도 #1 | Pilot 전처리 건조속도 #1 | Pilot 전처리 건조열풍 #1 | Pilot 전처리 오른쪽 실제포온도 #2 | Pilot 전처리 왼쪽 실제포온도 #2 | Pilot 전처리 오른쪽 세팅챔버온도 #2 | Pilot 전처리 왼쪽 세팅챔버온도 #2 | Pilot 전처리 건조속도 #2 | Pilot 전처리 건조열풍 #2 | Pilot 전처리 오른쪽 실제포온도 #3 | Pilot 전처리 왼쪽 실제포온도 #3 | Pilot 전처리 오른쪽 세팅챔버온도 #3 | Pilot 전처리 왼쪽 세팅챔버온도 #3 | Pilot 전처리 건조속도 #3 | Pilot 전처리 건조열풍 #3 | Pilot 전처리 오른쪽 실제포온도 #4 | Pilot 전처리 왼쪽 실제포온도 #4 | Pilot 전처리 오른쪽 세팅챔버온도 #4 | Pilot 전처리 왼쪽 세팅챔버온도 #4 | Pilot 전처리 건조속도 #4 | Pilot 전처리 건조열풍 #4 | Pilot 전처리 오른쪽 실제포온도 #5 | Pilot 전처리 왼쪽 실제포온도 #5 | Pilot 전처리 오른쪽 세팅챔버온도 #5 | Pilot 전처리 왼쪽 세팅챔버온도 #5 | Pilot 전처리 건조속도 #5 | Pilot 전처리 건조열풍 #5 | Pilot 전처리 오른쪽 실제포온도 #6 | Pilot 전처리 왼쪽 실제포온도 #6 | Pilot 전처리 오른쪽 세팅챔버온도 #6 | Pilot 전처리 왼쪽 세팅챔버온도 #6 | Pilot 전처리 건조속도 #6 | Pilot 전처리 건조열풍 #6 | Pilot 전처리 오른쪽 실제포온도 #7 | Pilot 전처리 왼쪽 실제포온도 #7 | Pilot 전처리 오른쪽 세팅챔버온도 #7 | Pilot 전처리 왼쪽 세팅챔버온도 #7 | Pilot 전처리 건조속도 #7 | Pilot 전처리 건조열풍 #7 | Lab 배합 시료 무게 | Lab 배합 염료 #1 명 | Lab 배합 염료 #1 제조사명 | Lab 배합 염료 #1 종류 | Lab 배합 염료 #1 타입 | Lab 배합 염료 #1 투입량 | Lab 배합 염료 #2 명 | Lab 배합 염료 #2 제조사명 | Lab 배합 염료 #2 종류 | Lab 배합 염료 #2 타입 | Lab 배합 염료 #2 투입량 | Lab 배합 염료 #3 명 | Lab 배합 염료 #3 제조사명 | Lab 배합 염료 #3 종류 | Lab 배합 염료 #3 타입 | Lab 배합 염료 #3 투입량 | Lab 배합 염료 #4 명 | Lab 배합 염료 #4 제조사명 | Lab 배합 염료 #4 종류 | Lab 배합 염료 #4 타입 | Lab 배합 염료 #4 투입량 | Lab 배합 액비 | Lab 배합 용수량 | Lab 배합 조제 #1 명 | Lab 배합 조제 #1 제조사명 | Lab 배합 조제 #1 종류 | Lab 배합 조제 #1 투입량 | Lab 배합 조제 #2 명 | Lab 배합 조제 #2 제조사명 | Lab 배합 조제 #2 종류 | Lab 배합 조제 #2 투입량 | Lab 배합 조제 #3 명 | Lab 배합 조제 #3 제조사명 | Lab 배합 조제 #3 종류 | Lab 배합 조제 #3 투입량 | Lab 배합 조제 #4 명 | Lab 배합 조제 #4 제조사명 | Lab 배합 조제 #4 종류 | Lab 배합 조제 #4 투입량 | Lab 염색 기계 ID | Lab 염색 기계명 | Lab 염색 시작온도 | Lab 염색 상승속도 #1 | Lab 염색 상승온도 #1 | Lab 염색 상승온도 #1 유지시간 | Lab 염색 상승속도 #2 | Lab 염색 상승온도 #2 | Lab 염색 상승온도 #2 유지시간 | Lab 염색 상승속도 #3 | Lab 염색 상승온도 #3 | Lab 염색 상승온도 #3 유지시간 | Lab 염색 하강속도 #1 | Lab 염색 하강온도 #1 | Lab 염색 하강온도 #1 유지시간 | Lab 염색 하강속도 #2 | Lab 염색 하강온도 #2 | Lab 염색 하강온도 #2 유지시간 | Lab 염색 하강속도 #3 | Lab 염색 하강온도 #3 | Lab 염색 하강온도 #3 유지시간 | Lab 염색 종료속도 | Lab 염색 종료온도 | Lab 염색 종료온도 유지시간 | Lab 후처리 기계ID | Lab 후처리 기계명 | Lab 후처리 조제 #1 명 | Lab 후처리 조제 #1 제조사명 | Lab 후처리 조제 #1 종류 | Lab 후처리 조제 #1 투입량 | Lab 후처리 조제 #2 명 | Lab 후처리 조제 #2 제조사명 | Lab 후처리 조제 #2 종류 | Lab 후처리 조제 #2 투입량 | Lab 후처리 환원세정 액비 | Lab 후처리 환원세정 용수량 | Lab 후처리 환원세정 시작온도 | Lab 후처리 환원세정 상승속도 #1 | Lab 후처리 환원세정 상승온도 #1 | Lab 후처리 환원세정 상승온도 #1 유지시간 | Lab 후처리 환원세정 상승속도 #2 | Lab 후처리 환원세정 상승온도 #2 | Lab 후처리 환원세정 상승온도 #2 유지시간 | Lab 후처리 환원세정 상승속도 #3 | Lab 후처리 환원세정 상승온도 #3 | Lab 후처리 환원세정 상승온도 #3 유지시간 | Lab 후처리 환원세정 하강속도 #1 | Lab 후처리 환원세정 하강온도 #1 | Lab 후처리 환원세정 하강온도 #1 유지시간 | Lab 후처리 환원세정 하강속도 #2 | Lab 후처리 환원세정 하강온도 #2 | Lab 후처리 환원세정 하강온도 #2 유지시간 | Lab 후처리 환원세정 하강속도 #3 | Lab 후처리 환원세정 하강온도 #3 | Lab 후처리 환원세정 하강온도 #3 유지시간 | Lab 후처리 환원세정 종료속도 | Lab 후처리 환원세정 종료온도 | Lab 후처리 환원세정 종료온도 유지시간 | Lab 후처리 수세온도 #1 | Lab 후처리 수세시간 #1 | Lab 후처리 수세횟수 #1 | Lab 후처리 수세온도 #2 | Lab 후처리 수세시간 #2 | Lab 후처리 수세횟수 #2 | Lab 후처리 수세온도 #3 | Lab 후처리 수세시간 #3 | Lab 후처리 수세횟수 #3 | Lab 후처리 건조온도 | Lab 후처리 건조시간 | Lab 후가공 가공제명 | Lab 후가공 가공제 제조사명 | Lab 후가공 가공제 종류 | Lab 후가공 가공제 투입량 | Lab 후가공 패더장비 ID | Lab 후가공 패더장비명 | Lab 후가공 패더압력 | Lab 후가공 패더속도 | Lab 후가공 텐터장비ID | Lab 후가공 텐터장비명 | Lab 후가공 건조온도 | Lab 후가공 건조시간 | Lab 후가공 열풍 | Lab 후가공 스팀 | Lab 후가공 pick-up율 | Pilot 배합 원단 중량 | Pilot 배합 염료 #1 명 | Pilot 배합 염료 #1 제조사명 | Pilot 배합 염료 #1 종류 | Pilot 배합 염료 #1 타입 | Pilot 배합 염료 #1 투입량 | Pilot 배합 염료 #2 명 | Pilot 배합 염료 #2 제조사명 | Pilot 배합 염료 #2 종류 | Pilot 배합 염료 #2 타입 | Pilot 배합 염료 #2 투입량 | Pilot 배합 염료 #3 명 | Pilot 배합 염료 #3 제조사명 | Pilot 배합 염료 #3 종류 | Pilot 배합 염료 #3 타입 | Pilot 배합 염료 #3 투입량 | Pilot 배합 염료 #4 명 | Pilot 배합 염료 #4 제조사명 | Pilot 배합 염료 #4 종류 | Pilot 배합 염료 #4 타입 | Pilot 배합 염료 #4 투입량 | Pilot 배합 액비 | Pilot 배합 용수량 | Pilot 배합 조제 #1 명 | Pilot 배합 조제 #1 제조사명 | Pilot 배합 조제 #1 종류 | Pilot 배합 조제 #1 투입량 | Pilot 배합 조제 #2 명 | Pilot 배합 조제 #2 제조사명 | Pilot 배합 조제 #2 종류 | Pilot 배합 조제 #2 투입량 | Pilot 배합 조제 #3 명 | Pilot 배합 조제 #3 제조사명 | Pilot 배합 조제 #3 종류 | Pilot 배합 조제 #3 투입량 | Pilot 배합 조제 #4 명 | Pilot 배합 조제 #4 제조사명 | Pilot 배합 조제 #4 종류 | Pilot 배합 조제 #4 투입량 | Pilot 염색 장비ID | Pilot 염색 장비명 | Pilot 염색 시작온도 | Pilot 염색 상승속도 #1 | Pilot 염색 상승온도 #1 | Pilot 염색 상승온도 #1 유지시간 | Pilot 염색 상승속도 #2 | Pilot 염색 상승온도 #2 | Pilot 염색 상승온도 #2 유지시간 | Pilot 염색 상승속도 #3 | Pilot 염색 상승온도 #3 | Pilot 염색 상승온도 #3 유지시간 | Pilot 염색 하강속도 #1 | Pilot 염색 하강온도 #1 | Pilot 염색 하강온도 #1 유지시간 | Pilot 염색 하강속도 #2 | Pilot 염색 하강온도 #2 | Pilot 염색 하강온도 #2 유지시간 | Pilot 염색 하강속도 #3 | Pilot 염색 하강온도 #3 | Pilot 염색 하강온도 #3 유지시간 | Pilot 염색 종료속도 | Pilot 염색 종료온도 | Pilot 염색 종료온도 유지시간 | Pilot 염색 펌프압력 | Pilot 염색 릴속도 | Pilot 염색 재염횟수 | Pilot 후처리 장비ID | Pilot 후처리 장비명 | Pilot 후처리 조제 #1 명 | Pilot 후처리 조제 #1 제조사명 | Pilot 후처리 조제 #1 종류 | Pilot 후처리 조제 #1 투입량 | Pilot 후처리 조제 #2 명 | Pilot 후처리 조제 #2 제조사명 | Pilot 후처리 조제 #2 종류 | Pilot 후처리 조제 #2 투입량 | Pilot 후처리 환원세정 액비 | Pilot 후처리 환원세정 용수량 | Pilot 후처리 환원세정 시작온도 | Pilot 후처리 환원세정 상승속도 #1 | Pilot 후처리 환원세정 상승온도 #1 | Pilot 후처리 환원세정 상승온도 #1 유지시간 | Pilot 후처리 환원세정 상승속도 #2 | Pilot 후처리 환원세정 상승온도 #2 | Pilot 후처리 환원세정 상승온도 #2 유지시간 | Pilot 후처리 환원세정 상승속도 #3 | Pilot 후처리 환원세정 상승온도 #3 | Pilot 후처리 환원세정 상승온도 #3 유지시간 | Pilot 후처리 환원세정 하강속도 #1 | Pilot 후처리 환원세정 하강온도 #1 | Pilot 후처리 환원세정 하강온도 #1 유지시간 | Pilot 후처리 환원세정 하강속도 #2 | Pilot 후처리 환원세정 하강온도 #2 | Pilot 후처리 환원세정 하강온도 #2 유지시간 | Pilot 후처리 환원세정 하강속도 #3 | Pilot 후처리 환원세정 하강온도 #3 | Pilot 후처리 환원세정 하강온도 #3 유지시간 | Pilot 후처리 환원세정 종료속도 | Pilot 후처리 환원세정 종료온도 | Pilot 후처리 환원세정 종료온도 유지시간 | Pilot 후처리 수세온도 #1 | Pilot 후처리 수세시간 #1 | Pilot 후처리 수세횟수 #1 | Pilot 후처리 수세온도 #2 | Pilot 후처리 수세시간 #2 | Pilot 후처리 수세횟수 #2 | Pilot 후처리 수세온도 #3 | Pilot 후처리 수세시간 #3 | Pilot 후처리 수세횟수 #3 | Pilot 후가공 장비ID | Pilot 후가공 장비명 | Pilot 후가공 원단 투입량 | Pilot 후가공 조제 명 | Pilot 후가공 조제 제조사명 | Pilot 후가공 조제 종류 | Pilot 후가공 조제 투입량 | Pilot 후가공 오버피드 | Pilot 후가공 pick-up율 | Pilot 후가공 오른쪽 패더압력 | Pilot 후가공 왼쪽 패더압력 | Pilot 후가공 오른쪽 실제포온도 #1 | Pilot 후가공 왼쪽 실제포온도 #1 | Pilot 후가공 오른쪽 세팅챔버온도 #1 | Pilot 후가공 왼쪽 세팅챔버온도 #1 | Pilot 후가공 건조속도 #1 | Pilot 후가공 건조열풍 #1 | Pilot 후가공 오른쪽 실제포온도 #2 | Pilot 후가공 왼쪽 실제포온도 #2 | Pilot 후가공 오른쪽 세팅챔버온도 #2 | Pilot 후가공 왼쪽 세팅챔버온도 #2 | Pilot 후가공 건조속도 #2 | Pilot 후가공 건조열풍 #2 | Pilot 후가공 오른쪽 실제포온도 #3 | Pilot 후가공 왼쪽 실제포온도 #3 | Pilot 후가공 오른쪽 세팅챔버온도 #3 | Pilot 후가공 왼쪽 세팅챔버온도 #3 | Pilot 후가공 건조속도 #3 | Pilot 후가공 건조열풍 #3 | Pilot 후가공 오른쪽 실제포온도 #4 | Pilot 후가공 왼쪽 실제포온도 #4 | Pilot 후가공 오른쪽 세팅챔버온도 #4 | Pilot 후가공 왼쪽 세팅챔버온도 #4 | Pilot 후가공 건조속도 #4 | Pilot 후가공 건조열풍 #4 | Pilot 후가공 오른쪽 실제포온도 #5 | Pilot 후가공 왼쪽 실제포온도 #5 | Pilot 후가공 오른쪽 세팅챔버온도 #5 | Pilot 후가공 왼쪽 세팅챔버온도 #5 | Pilot 후가공 건조속도 #5 | Pilot 후가공 건조열풍 #5 | Pilot 후가공 오른쪽 실제포온도 #6 | Pilot 후가공 왼쪽 실제포온도 #6 | Pilot 후가공 오른쪽 세팅챔버온도 #6 | Pilot 후가공 왼쪽 세팅챔버온도 #6 | Pilot 후가공 건조속도 #6 | Pilot 후가공 건조열풍 #6 | Pilot 후가공 오른쪽 실제포온도 #7 | Pilot 후가공 왼쪽 실제포온도 #7 | Pilot 후가공 오른쪽 세팅챔버온도 #7 | Pilot 후가공 왼쪽 세팅챔버온도 #7 | Pilot 후가공 건조속도 #7 | Pilot 후가공 건조열풍 #7 | 중량 | 원단 폭 | 중량 | 원단 폭 | L* | a* | b* | K/S | L* | a* | b* | K/S | L* | a* | b* | K/S | L* | a* | b* | K/S | L* | a* | b* | L* | a* | b* | 내광성등급 | 색차
단위 | - | - | - | 1욕 or 2욕 | - | - | - | - | denier | 개 | - | - | 올수/25mm | - | - | - | denier | 개 | - | - | 올수/25mm | - | - | - | - | g/m2 | m | 개 | - | RAPID or JIGGER | g | - | - | - | g/l | - | - |  | g/l | - | - | - | g/l | ℃ | ℃/min | ℃ | min | ℃/min | ℃ | min | ℃/min | ℃ | min | ℃/min | ℃ | min | ℃/min | ℃ | min | ℃/min | ℃ | min | ℃/min | ℃ | min | ℃/min | m | 회 | - | - | % | bar | bar | ℃ | ℃ | ℃ | ℃ | m/min | rpm | ℃ | ℃ | ℃ | ℃ | m/min | rpm | ℃ | ℃ | ℃ | ℃ | m/min | rpm | ℃ | ℃ | ℃ | ℃ | m/min | rpm | ℃ | ℃ | ℃ | ℃ | m/min | rpm | ℃ | ℃ | ℃ | ℃ | m/min | rpm | ℃ | ℃ | ℃ | ℃ | m/min | rpm | g | - | - | - | - | %(o.w.f) | - | - | - | - | %(o.w.f) | - | - | - | - | %(o.w.f) | - | - | - | - | %(o.w.f) | - | l | - | - | - | o.w.f(%) | - | - | - | g/l | - | - | - | o.w.f(%) | - | - | - | o.w.f(%) | - | - | ℃ | ℃/min | ℃ | min | ℃/min | ℃ | min | ℃/min | ℃ | min | ℃/min | ℃ | min | ℃/min | ℃ | min | ℃/min | ℃ | min | ℃/min | ℃ | min | - | - | - | - | - | g/l | - | - | - | g/l | - | l | ℃ | ℃/min | ℃ | min | ℃/min | ℃ | min | ℃/min | ℃ | min | ℃/min | ℃ | min | ℃/min | ℃ | min | ℃/min | ℃ | min | ℃/min | ℃ | min | ℃ | min | 회 | ℃ | min | 회 | ℃ | min | 회 | ℃ | min | - | - | - | g/l | - | - | bar | m/min | - | - | ℃ | min | bar | bar | % | g | - | - | - | - | %(o.w.f) | - | - | - | - | %(o.w.f) | - | - | - | - | %(o.w.f) | - | - | - | - | %(o.w.f) | - | l | - | - | - | %(o.w.f) | - | - | - | g/l | - | - | - | %(o.w.f) | - | - | - | %(o.w.f) | - | - | ℃ | min | ℃/min | ℃ | min | ℃/min | ℃ | min | ℃/min | ℃ | min | ℃/min | ℃ | min | ℃/min | ℃ | min | ℃/min | ℃ | min | ℃/min | ℃ | rpm | m/min | 회 | - | - | - | - | - | g/l | - | - | - | g/l | - | l | ℃ | ℃/min | ℃ | min | ℃/min | ℃ | min | ℃/min | ℃ | min | ℃/min | ℃ | min | ℃/min | ℃ | min | ℃/min | ℃ | min | ℃/min | ℃ | min | ℃ | min | 회 | ℃ | min | 회 | ℃ | min | 회 | - | - | g | - | - | - | g/l | % | min | bar | bar | ℃ | ℃ | ℃ | ℃ | m/min | rpm | ℃ | ℃ | ℃ | ℃ | m/min | rpm | ℃ | ℃ | ℃ | ℃ | m/min | rpm | ℃ | ℃ | ℃ | ℃ | m/min | rpm | ℃ | ℃ | ℃ | ℃ | m/min | rpm | ℃ | ℃ | ℃ | ℃ | m/min | rpm | ℃ | ℃ | ℃ | ℃ | m/min | rpm | g/m2 | m | g/m2 | m | - | - | - | - | - | - | - | - | - | - | - | - | - | - | - | - | - | - | - | - | - | - | 급 | △E
| 1 | 2021-03-18 | 다이텍연구원 | 1 | P-DY09 | 고압 래피드 염색기 | RAW-001 | Recycled Polyester | 300 | 96 | Semi Dull | Draw Textured Yarn | 82.5 | 150*2 INT | Filaments | Recycled Polyester | 300 | 96 | Semi Dull | Draw Textured Yarn | 82.5 | 150*2 INT | Filaments | WOVEN | TWILL |  |  |  | P-DY09 | 고압 래피드 염색기 |  | Sera Wash C-NEP | DYSTAR | 정련호발제 | 3 | NaOH | 삼일 | 가성소다 | 5 | CH3COOH | 삼일 | 빙초산 | 0.5 | 45 | 5.5 | 95 | 60 | 0 | 95 | 0 | 0 | 95 | 0 | 0 | 95 | 0 | 0 | 95 | 0 | 0 | 95 | 0 | 0 | 95 | 0 | 80 | 10 | 2 | P-DY12 | 산업용 텐터기 | 1 | 3 | 3 |  |  | 170 | 170 | 20 | 1200 |  |  | 170 | 170 | 20 | 1200 |  |  | 170 | 170 | 20 | 1200 |  |  | 170 | 170 | 20 | 1200 |  |  | 170 | 170 | 20 | 1200 |  |  | 170 | 170 | 20 | 1200 |  |  | 170 | 170 | 20 | 1200 | 4 | Dorosperse Yellow KKL | ARCHROMA | 분산 | 고일광 | 0.5 | [15 empty] | 1:10 | 0.04 | Sunsolt RM-340S | 니카코리아 | 분산·균염제 | 0.3 | 빙초산 | 삼일 | 산 | 0.5 | [8 empty] | P-DY02 | IR 염색기 | 40 | 1.5 | 64 | 0 | 0.75 | 100 | 0 | 1.458333333 | 135 | 60 | 1.97222 | 64 | 0 | 0 | 64 | 0 | 0 | 64 | 0 | 0 | 64 | 0 | P-DY02 | IR 염색기 | NaOH | 삼일 | 가성소다 | 1.5 | Sera Con M-FAS | Dystar | 환원세정제 | 1.5 | 1:10 | 0.04 | 40 | 2 | 80 | 20 | 0 | 80 | 0 | 0 | 80 | 0 | 0 | 80 | 0 | 0 | 80 | 0 | 0 | 80 | 0 | 0 | 80 | 0 | 60 |  | 2 | 25 |  | 1 |  |  |  | 100 | 10 |  |  |  |  | P-DY05 | 실험실 패더 | 1 | 1 | P-DY06 | 실험실 텐터 | 180 | 1 | 2 | 2 | [165 empty] | 310.8456782 | 1.18 | [12 empty] | 79.38 | 10.48 | 66.66 | 2.1246 | 79.15 | 7.49 | 63.03 | 82.19 | 12.12 | 62.25 | 3-4 | 5.673333
| 2 | 2021-03-18 | 다이텍연구원 | 1 | P-DY09 | 고압 래피드 염색기 | RAW-001 | Recycled Polyester | 300 | 96 | Semi Dull | Draw Textured Yarn | 82.5 | 150*2 INT | Filaments | Recycled Polyester | 300 | 96 | Semi Dull | Draw Textured Yarn | 82.5 | 150*2 INT | Filaments | WOVEN | TWILL |  |  |  | P-DY09 | 고압 래피드 염색기 |  | Sera Wash C-NEP | DYSTAR | 정련호발제 | 3 | NaOH | 삼일 | 가성소다 | 5 | CH3COOH | 삼일 | 빙초산 | 0.5 | 45 | 5.5 | 95 | 60 | 0 | 95 | 0 | 0 | 95 | 0 | 0 | 95 | 0 | 0 | 95 | 0 | 0 | 95 | 0 | 0 | 95 | 0 | 80 | 10 | 2 | P-DY12 | 산업용 텐터기 | 1 | 3 | 3 |  |  | 170 | 170 | 20 | 1200 |  |  | 170 | 170 | 20 | 1200 |  |  | 170 | 170 | 20 | 1200 |  |  | 170 | 170 | 20 | 1200 |  |  | 170 | 170 | 20 | 1200 |  |  | 170 | 170 | 20 | 1200 |  |  | 170 | 170 | 20 | 1200 | 4 | Dorosperse Yellow KKL | ARCHROMA | 분산 | 고일광 | 1 | [15 empty] | 1:10 | 0.04 | Sunsolt RM-340S | 니카코리아 | 분산·균염제 | 0.3 | 빙초산 | 삼일 | 산 | 0.5 | [8 empty] | P-DY02 | IR 염색기 | 40 | 1.5 | 64 | 0 | 0.75 | 100 | 0 | 1.458333333 | 135 | 60 | 1.97222 | 64 | 0 | 0 | 64 | 0 | 0 | 64 | 0 | 0 | 64 | 0 | P-DY02 | IR 염색기 | NaOH | 삼일 | 가성소다 | 1.5 | Sera Con M-FAS | Dystar | 환원세정제 | 1.5 | 1:10 | 0.04 | 40 | 2 | 80 | 20 | 0 | 80 | 0 | 0 | 80 | 0 | 0 | 80 | 0 | 0 | 80 | 0 | 0 | 80 | 0 | 0 | 80 | 0 | 60 |  | 2 | 25 |  | 1 |  |  |  | 100 | 10 |  |  |  |  | P-DY05 | 실험실 패더 | 1 | 1 | P-DY06 | 실험실 텐터 | 180 | 1 | 2 | 2 | [165 empty] | 310.8456782 | 1.18 | [12 empty] | 76.12 | 17.96 | 76.31 | 3.9342 | 75.83 | 14.91 | 74.03 | 78.3 | 18.93 | 72.91 | 3-4 | 4.93
| 3 | 2021-03-18 | 다이텍연구원 | 1 | P-DY09 | 고압 래피드 염색기 | RAW-001 | Recycled Polyester | 300 | 96 | Semi Dull | Draw Textured Yarn | 82.5 | 150*2 INT | Filaments | Recycled Polyester | 300 | 96 | Semi Dull | Draw Textured Yarn | 82.5 | 150*2 INT | Filaments | WOVEN | TWILL |  |  |  | P-DY09 | 고압 래피드 염색기 |  | Sera Wash C-NEP | DYSTAR | 정련호발제 | 3 | NaOH | 삼일 | 가성소다 | 5 | CH3COOH | 삼일 | 빙초산 | 0.5 | 45 | 5.5 | 95 | 60 | 0 | 95 | 0 | 0 | 95 | 0 | 0 | 95 | 0 | 0 | 95 | 0 | 0 | 95 | 0 | 0 | 95 | 0 | 80 | 10 | 2 | P-DY12 | 산업용 텐터기 | 1 | 3 | 3 |  |  | 170 | 170 | 20 | 1200 |  |  | 170 | 170 | 20 | 1200 |  |  | 170 | 170 | 20 | 1200 |  |  | 170 | 170 | 20 | 1200 |  |  | 170 | 170 | 20 | 1200 |  |  | 170 | 170 | 20 | 1200 |  |  | 170 | 170 | 20 | 1200 | 4 | Dorosperse Yellow KKL | ARCHROMA | 분산 | 고일광 | 1.5 | [15 empty] | 1:10 | 0.04 | Sunsolt RM-340S | 니카코리아 | 분산·균염제 | 0.3 | 빙초산 | 삼일 | 산 | 0.5 | [8 empty] | P-DY02 | IR 염색기 | 40 | 1.5 | 64 | 0 | 0.75 | 100 | 0 | 1.458333333 | 135 | 60 | 1.97222 | 64 | 0 | 0 | 64 | 0 | 0 | 64 | 0 | 0 | 64 | 0 | P-DY02 | IR 염색기 | NaOH | 삼일 | 가성소다 | 1.5 | Sera Con M-FAS | Dystar | 환원세정제 | 1.5 | 1:10 | 0.04 | 40 | 2 | 80 | 20 | 0 | 80 | 0 | 0 | 80 | 0 | 0 | 80 | 0 | 0 | 80 | 0 | 0 | 80 | 0 | 0 | 80 | 0 | 60 |  | 2 | 25 |  | 1 |  |  |  | 100 | 10 |  |  |  |  | P-DY05 | 실험실 패더 | 1 | 1 | P-DY06 | 실험실 텐터 | 180 | 1 | 2 | 2 | [165 empty] | 310.8456782 | 1.18 | [12 empty] | 73.9 | 21.36 | 78.4 | 5.1668 | 73.7 | 18.95 | 77.57 | 76.54 | 22.88 | 76.71 | 3-4 | 4.93
| 4 | 2021-03-18 | 다이텍연구원 | 1 | P-DY09 | 고압 래피드 염색기 | RAW-001 | Recycled Polyester | 300 | 96 | Semi Dull | Draw Textured Yarn | 82.5 | 150*2 INT | Filaments | Recycled Polyester | 300 | 96 | Semi Dull | Draw Textured Yarn | 82.5 | 150*2 INT | Filaments | WOVEN | TWILL |  |  |  | P-DY09 | 고압 래피드 염색기 |  | Sera Wash C-NEP | DYSTAR | 정련호발제 | 3 | NaOH | 삼일 | 가성소다 | 5 | CH3COOH | 삼일 | 빙초산 | 0.5 | 45 | 5.5 | 95 | 60 | 0 | 95 | 0 | 0 | 95 | 0 | 0 | 95 | 0 | 0 | 95 | 0 | 0 | 95 | 0 | 0 | 95 | 0 | 80 | 10 | 2 | P-DY12 | 산업용 텐터기 | 1 | 3 | 3 |  |  | 170 | 170 | 20 | 1200 |  |  | 170 | 170 | 20 | 1200 |  |  | 170 | 170 | 20 | 1200 |  |  | 170 | 170 | 20 | 1200 |  |  | 170 | 170 | 20 | 1200 |  |  | 170 | 170 | 20 | 1200 |  |  | 170 | 170 | 20 | 1200 | 4 | Dorosperse Yellow KKL | ARCHROMA | 분산 | 고일광 | 2 | [15 empty] | 1:10 | 0.04 | Sunsolt RM-340S | 니카코리아 | 분산·균염제 | 0.3 | 빙초산 | 삼일 | 산 | 0.5 | [8 empty] | P-DY02 | IR 염색기 | 40 | 1.5 | 64 | 0 | 0.75 | 100 | 0 | 1.458333333 | 135 | 60 | 1.97222 | 64 | 0 | 0 | 64 | 0 | 0 | 64 | 0 | 0 | 64 | 0 | P-DY02 | IR 염색기 | NaOH | 삼일 | 가성소다 | 1.5 | Sera Con M-FAS | Dystar | 환원세정제 | 1.5 | 1:10 | 0.04 | 40 | 2 | 80 | 20 | 0 | 80 | 0 | 0 | 80 | 0 | 0 | 80 | 0 | 0 | 80 | 0 | 0 | 80 | 0 | 0 | 80 | 0 | 60 |  | 2 | 25 |  | 1 |  |  |  | 100 | 10 |  |  |  |  | P-DY05 | 실험실 패더 | 1 | 1 | P-DY06 | 실험실 텐터 | 180 | 1 | 2 | 2 | [165 empty] | 310.8456782 | 1.18 | [12 empty] | 72.61 | 24.74 | 81.07 | 6.6044 | 72.58 | 21.31 | 78.93 | 74.55 | 26.46 | 79.48 | 3-4 | 5.566667
| 5 | 2021-03-18 | 다이텍연구원 | 1 | P-DY09 | 고압 래피드 염색기 | RAW-001 | Recycled Polyester | 300 | 96 | Semi Dull | Draw Textured Yarn | 82.5 | 150*2 INT | Filaments | Recycled Polyester | 300 | 96 | Semi Dull | Draw Textured Yarn | 82.5 | 150*2 INT | Filaments | WOVEN | TWILL |  |  |  | P-DY09 | 고압 래피드 염색기 |  | Sera Wash C-NEP | DYSTAR | 정련호발제 | 3 | NaOH | 삼일 | 가성소다 | 5 | CH3COOH | 삼일 | 빙초산 | 0.5 | 45 | 5.5 | 95 | 60 | 0 | 95 | 0 | 0 | 95 | 0 | 0 | 95 | 0 | 0 | 95 | 0 | 0 | 95 | 0 | 0 | 95 | 0 | 80 | 10 | 2 | P-DY12 | 산업용 텐터기 | 1 | 3 | 3 |  |  | 170 | 170 | 20 | 1200 |  |  | 170 | 170 | 20 | 1200 |  |  | 170 | 170 | 20 | 1200 |  |  | 170 | 170 | 20 | 1200 |  |  | 170 | 170 | 20 | 1200 |  |  | 170 | 170 | 20 | 1200 |  |  | 170 | 170 | 20 | 1200 | 4 | Dorosperse Yellow KKL | ARCHROMA | 분산 | 고일광 | 2.5 | [15 empty] | 1:10 | 0.04 | Sunsolt RM-340S | 니카코리아 | 분산·균염제 | 0.3 | 빙초산 | 삼일 | 산 | 0.5 | [8 empty] | P-DY02 | IR 염색기 | 40 | 1.5 | 64 | 0 | 0.75 | 100 | 0 | 1.458333333 | 135 | 60 | 1.97222 | 64 | 0 | 0 | 64 | 0 | 0 | 64 | 0 | 0 | 64 | 0 | P-DY02 | IR 염색기 | NaOH | 삼일 | 가성소다 | 1.5 | Sera Con M-FAS | Dystar | 환원세정제 | 1.5 | 1:10 | 0.04 | 40 | 2 | 80 | 20 | 0 | 80 | 0 | 0 | 80 | 0 | 0 | 80 | 0 | 0 | 80 | 0 | 0 | 80 | 0 | 0 | 80 | 0 | 60 |  | 2 | 25 |  | 1 |  |  |  | 100 | 10 |  |  |  |  | P-DY05 | 실험실 패더 | 1 | 1 | P-DY06 | 실험실 텐터 | 180 | 1 | 2 | 2 | [165 empty] | 310.8456782 | 1.18 | [12 empty] | 70.15 | 28.32 | 80.86 | 8.3645 | 69.72 | 26.58 | 80.48 | 71.93 | 31.29 | 80.62 | 3-4 | 5.283333
| 6 | 2021-03-18 | 다이텍연구원 | 1 | P-DY09 | 고압 래피드 염색기 | RAW-001 | Recycled Polyester | 300 | 96 | Semi Dull | Draw Textured Yarn | 82.5 | 150*2 INT | Filaments | Recycled Polyester | 300 | 96 | Semi Dull | Draw Textured Yarn | 82.5 | 150*2 INT | Filaments | WOVEN | TWILL |  |  |  | P-DY09 | 고압 래피드 염색기 |  | Sera Wash C-NEP | DYSTAR | 정련호발제 | 3 | NaOH | 삼일 | 가성소다 | 5 | CH3COOH | 삼일 | 빙초산 | 0.5 | 45 | 5.5 | 95 | 60 | 0 | 95 | 0 | 0 | 95 | 0 | 0 | 95 | 0 | 0 | 95 | 0 | 0 | 95 | 0 | 0 | 95 | 0 | 80 | 10 | 2 | P-DY12 | 산업용 텐터기 | 1 | 3 | 3 |  |  | 170 | 170 | 20 | 1200 |  |  | 170 | 170 | 20 | 1200 |  |  | 170 | 170 | 20 | 1200 |  |  | 170 | 170 | 20 | 1200 |  |  | 170 | 170 | 20 | 1200 |  |  | 170 | 170 | 20 | 1200 |  |  | 170 | 170 | 20 | 1200 | 4 | Dorosperse Red KKL | ARCHROMA | 분산 | 고일광 | 0.5 | [15 empty] | 1:10 | 0.04 | Sunsolt RM-340S | 니카코리아 | 분산·균염제 | 0.3 | 빙초산 | 삼일 | 산 | 0.5 | [8 empty] | P-DY02 | IR 염색기 | 40 | 1.5 | 64 | 0 | 0.75 | 100 | 0 | 1.458333333 | 135 | 60 | 1.97222 | 64 | 0 | 0 | 64 | 0 | 0 | 64 | 0 | 0 | 64 | 0 | P-DY02 | IR 염색기 | NaOH | 삼일 | 가성소다 | 1.5 | Sera Con M-FAS | Dystar | 환원세정제 | 1.5 | 1:10 | 0.04 | 40 | 2 | 80 | 20 | 0 | 80 | 0 | 0 | 80 | 0 | 0 | 80 | 0 | 0 | 80 | 0 | 0 | 80 | 0 | 0 | 80 | 0 | 60 |  | 2 | 25 |  | 1 |  |  |  | 100 | 10 |  |  |  |  | P-DY05 | 실험실 패더 | 1 | 1 | P-DY06 | 실험실 텐터 | 180 | 1 | 2 | 2 | [165 empty] | 310.8456782 | 1.18 | [12 empty] | 61.02 | 54.12 | 8.96 | 0.4881 | 60.63 | 52.84 | 9.46 | 66.9 | 44.6 | 7.49 | 1-2 | 10.54333
| 7 | 2021-03-18 | 다이텍연구원 | 1 | P-DY09 | 고압 래피드 염색기 | RAW-001 | Recycled Polyester | 300 | 96 | Semi Dull | Draw Textured Yarn | 82.5 | 150*2 INT | Filaments | Recycled Polyester | 300 | 96 | Semi Dull | Draw Textured Yarn | 82.5 | 150*2 INT | Filaments | WOVEN | TWILL |  |  |  | P-DY09 | 고압 래피드 염색기 |  | Sera Wash C-NEP | DYSTAR | 정련호발제 | 3 | NaOH | 삼일 | 가성소다 | 5 | CH3COOH | 삼일 | 빙초산 | 0.5 | 45 | 5.5 | 95 | 60 | 0 | 95 | 0 | 0 | 95 | 0 | 0 | 95 | 0 | 0 | 95 | 0 | 0 | 95 | 0 | 0 | 95 | 0 | 80 | 10 | 2 | P-DY12 | 산업용 텐터기 | 1 | 3 | 3 |  |  | 170 | 170 | 20 | 1200 |  |  | 170 | 170 | 20 | 1200 |  |  | 170 | 170 | 20 | 1200 |  |  | 170 | 170 | 20 | 1200 |  |  | 170 | 170 | 20 | 1200 |  |  | 170 | 170 | 20 | 1200 |  |  | 170 | 170 | 20 | 1200 | 4 | Dorosperse Red KKL | ARCHROMA | 분산 | 고일광 | 1 | [15 empty] | 1:10 | 0.04 | Sunsolt RM-340S | 니카코리아 | 분산·균염제 | 0.3 | 빙초산 | 삼일 | 산 | 0.5 | [8 empty] | P-DY02 | IR 염색기 | 40 | 1.5 | 64 | 0 | 0.75 | 100 | 0 | 1.458333333 | 135 | 60 | 1.97222 | 64 | 0 | 0 | 64 | 0 | 0 | 64 | 0 | 0 | 64 | 0 | P-DY02 | IR 염색기 | NaOH | 삼일 | 가성소다 | 1.5 | Sera Con M-FAS | Dystar | 환원세정제 | 1.5 | 1:10 | 0.04 | 40 | 2 | 80 | 20 | 0 | 80 | 0 | 0 | 80 | 0 | 0 | 80 | 0 | 0 | 80 | 0 | 0 | 80 | 0 | 0 | 80 | 0 | 60 |  | 2 | 25 |  | 1 |  |  |  | 100 | 10 |  |  |  |  | P-DY05 | 실험실 패더 | 1 | 1 | P-DY06 | 실험실 텐터 | 180 | 1 | 2 | 2 | [165 empty] | 310.8456782 | 1.18 | [12 empty] | 54.08 | 59.36 | 13.64 | 0.8726 | 54.27 | 58.31 | 13.98 | 59.3 | 51.88 | 11.57 | 1-2 | 8.513333
| 8 | 2021-03-18 | 다이텍연구원 | 1 | P-DY09 | 고압 래피드 염색기 | RAW-001 | Recycled Polyester | 300 | 96 | Semi Dull | Draw Textured Yarn | 82.5 | 150*2 INT | Filaments | Recycled Polyester | 300 | 96 | Semi Dull | Draw Textured Yarn | 82.5 | 150*2 INT | Filaments | WOVEN | TWILL |  |  |  | P-DY09 | 고압 래피드 염색기 |  | Sera Wash C-NEP | DYSTAR | 정련호발제 | 3 | NaOH | 삼일 | 가성소다 | 5 | CH3COOH | 삼일 | 빙초산 | 0.5 | 45 | 5.5 | 95 | 60 | 0 | 95 | 0 | 0 | 95 | 0 | 0 | 95 | 0 | 0 | 95 | 0 | 0 | 95 | 0 | 0 | 95 | 0 | 80 | 10 | 2 | P-DY12 | 산업용 텐터기 | 1 | 3 | 3 |  |  | 170 | 170 | 20 | 1200 |  |  | 170 | 170 | 20 | 1200 |  |  | 170 | 170 | 20 | 1200 |  |  | 170 | 170 | 20 | 1200 |  |  | 170 | 170 | 20 | 1200 |  |  | 170 | 170 | 20 | 1200 |  |  | 170 | 170 | 20 | 1200 | 4 | Dorosperse Red KKL | ARCHROMA | 분산 | 고일광 | 1.5 | [15 empty] | 1:10 | 0.04 | Sunsolt RM-340S | 니카코리아 | 분산·균염제 | 0.3 | 빙초산 | 삼일 | 산 | 0.5 | [8 empty] | P-DY02 | IR 염색기 | 40 | 1.5 | 64 | 0 | 0.75 | 100 | 0 | 1.458333333 | 135 | 60 | 1.97222 | 64 | 0 | 0 | 64 | 0 | 0 | 64 | 0 | 0 | 64 | 0 | P-DY02 | IR 염색기 | NaOH | 삼일 | 가성소다 | 1.5 | Sera Con M-FAS | Dystar | 환원세정제 | 1.5 | 1:10 | 0.04 | 40 | 2 | 80 | 20 | 0 | 80 | 0 | 0 | 80 | 0 | 0 | 80 | 0 | 0 | 80 | 0 | 0 | 80 | 0 | 0 | 80 | 0 | 60 |  | 2 | 25 |  | 1 |  |  |  | 100 | 10 |  |  |  |  | P-DY05 | 실험실 패더 | 1 | 1 | P-DY06 | 실험실 텐터 | 180 | 1 | 2 | 2 | [165 empty] | 310.8456782 | 1.18 | [12 empty] | 50.62 | 61.02 | 16.47 | 1.1848 | 50.65 | 59.97 | 16.8 | 55.41 | 53.56 | 13.46 | 1-2 | 8.653333
| 9 | 2021-03-18 | 다이텍연구원 | 1 | P-DY09 | 고압 래피드 염색기 | RAW-001 | Recycled Polyester | 300 | 96 | Semi Dull | Draw Textured Yarn | 82.5 | 150*2 INT | Filaments | Recycled Polyester | 300 | 96 | Semi Dull | Draw Textured Yarn | 82.5 | 150*2 INT | Filaments | WOVEN | TWILL |  |  |  | P-DY09 | 고압 래피드 염색기 |  | Sera Wash C-NEP | DYSTAR | 정련호발제 | 3 | NaOH | 삼일 | 가성소다 | 5 | CH3COOH | 삼일 | 빙초산 | 0.5 | 45 | 5.5 | 95 | 60 | 0 | 95 | 0 | 0 | 95 | 0 | 0 | 95 | 0 | 0 | 95 | 0 | 0 | 95 | 0 | 0 | 95 | 0 | 80 | 10 | 2 | P-DY12 | 산업용 텐터기 | 1 | 3 | 3 |  |  | 170 | 170 | 20 | 1200 |  |  | 170 | 170 | 20 | 1200 |  |  | 170 | 170 | 20 | 1200 |  |  | 170 | 170 | 20 | 1200 |  |  | 170 | 170 | 20 | 1200 |  |  | 170 | 170 | 20 | 1200 |  |  | 170 | 170 | 20 | 1200 | 4 | Dorosperse Red KKL | ARCHROMA | 분산 | 고일광 | 2 | [15 empty] | 1:10 | 0.04 | Sunsolt RM-340S | 니카코리아 | 분산·균염제 | 0.3 | 빙초산 | 삼일 | 산 | 0.5 | [8 empty] | P-DY02 | IR 염색기 | 40 | 1.5 | 64 | 0 | 0.75 | 100 | 0 | 1.458333333 | 135 | 60 | 1.97222 | 64 | 0 | 0 | 64 | 0 | 0 | 64 | 0 | 0 | 64 | 0 | P-DY02 | IR 염색기 | NaOH | 삼일 | 가성소다 | 1.5 | Sera Con M-FAS | Dystar | 환원세정제 | 1.5 | 1:10 | 0.04 | 40 | 2 | 80 | 20 | 0 | 80 | 0 | 0 | 80 | 0 | 0 | 80 | 0 | 0 | 80 | 0 | 0 | 80 | 0 | 0 | 80 | 0 | 60 |  | 2 | 25 |  | 1 |  |  |  | 100 | 10 |  |  |  |  | P-DY05 | 실험실 패더 | 1 | 1 | P-DY06 | 실험실 텐터 | 180 | 1 | 2 | 2 | [165 empty] | 310.8456782 | 1.18 | [12 empty] | 48.3 | 61.62 | 18.65 | 1.4948 | 48.66 | 60.77 | 18.99 | 52.35 | 54.26 | 15.43 | 1-2 | 8.29
| 10 | 2021-03-18 | 다이텍연구원 | 1 | P-DY09 | 고압 래피드 염색기 | RAW-001 | Recycled Polyester | 300 | 96 | Semi Dull | Draw Textured Yarn | 82.5 | 150*2 INT | Filaments | Recycled Polyester | 300 | 96 | Semi Dull | Draw Textured Yarn | 82.5 | 150*2 INT | Filaments | WOVEN | TWILL |  |  |  | P-DY09 | 고압 래피드 염색기 |  | Sera Wash C-NEP | DYSTAR | 정련호발제 | 3 | NaOH | 삼일 | 가성소다 | 5 | CH3COOH | 삼일 | 빙초산 | 0.5 | 45 | 5.5 | 95 | 60 | 0 | 95 | 0 | 0 | 95 | 0 | 0 | 95 | 0 | 0 | 95 | 0 | 0 | 95 | 0 | 0 | 95 | 0 | 80 | 10 | 2 | P-DY12 | 산업용 텐터기 | 1 | 3 | 3 |  |  | 170 | 170 | 20 | 1200 |  |  | 170 | 170 | 20 | 1200 |  |  | 170 | 170 | 20 | 1200 |  |  | 170 | 170 | 20 | 1200 |  |  | 170 | 170 | 20 | 1200 |  |  | 170 | 170 | 20 | 1200 |  |  | 170 | 170 | 20 | 1200 | 4 | Dorosperse Red KKL | ARCHROMA | 분산 | 고일광 | 2.5 | [15 empty] | 1:10 | 0.04 | Sunsolt RM-340S | 니카코리아 | 분산·균염제 | 0.3 | 빙초산 | 삼일 | 산 | 0.5 | [8 empty] | P-DY02 | IR 염색기 | 40 | 1.5 | 64 | 0 | 0.75 | 100 | 0 | 1.458333333 | 135 | 60 | 1.97222 | 64 | 0 | 0 | 64 | 0 | 0 | 64 | 0 | 0 | 64 | 0 | P-DY02 | IR 염색기 | NaOH | 삼일 | 가성소다 | 1.5 | Sera Con M-FAS | Dystar | 환원세정제 | 1.5 | 1:10 | 0.04 | 40 | 2 | 80 | 20 | 0 | 80 | 0 | 0 | 80 | 0 | 0 | 80 | 0 | 0 | 80 | 0 | 0 | 80 | 0 | 0 | 80 | 0 | 60 |  | 2 | 25 |  | 1 |  |  |  | 100 | 10 |  |  |  |  | P-DY05 | 실험실 패더 | 1 | 1 | P-DY06 | 실험실 텐터 | 180 | 1 | 2 | 2 | [165 empty] | 310.8456782 | 1.18 | [12 empty] | 46.18 | 61.33 | 20.23 | 1.8314 | 46.5 | 60.29 | 20.39 | 50.23 | 53.94 | 16.36 | 1-2 | 8.406667
| 11 | 2021-03-18 | 다이텍연구원 | 1 | P-DY09 | 고압 래피드 염색기 | RAW-001 | Recycled Polyester | 300 | 96 | Semi Dull | Draw Textured Yarn | 82.5 | 150*2 INT | Filaments | Recycled Polyester | 300 | 96 | Semi Dull | Draw Textured Yarn | 82.5 | 150*2 INT | Filaments | WOVEN | TWILL |  |  |  | P-DY09 | 고압 래피드 염색기 |  | Sera Wash C-NEP | DYSTAR | 정련호발제 | 3 | NaOH | 삼일 | 가성소다 | 5 | CH3COOH | 삼일 | 빙초산 | 0.5 | 45 | 5.5 | 95 | 60 | 0 | 95 | 0 | 0 | 95 | 0 | 0 | 95 | 0 | 0 | 95 | 0 | 0 | 95 | 0 | 0 | 95 | 0 | 80 | 10 | 2 | P-DY12 | 산업용 텐터기 | 1 | 3 | 3 |  |  | 170 | 170 | 20 | 1200 |  |  | 170 | 170 | 20 | 1200 |  |  | 170 | 170 | 20 | 1200 |  |  | 170 | 170 | 20 | 1200 |  |  | 170 | 170 | 20 | 1200 |  |  | 170 | 170 | 20 | 1200 |  |  | 170 | 170 | 20 | 1200 | 4 | Dorosperse Blue KKL | ARCHROMA | 분산 | 고일광 | 0.5 | [15 empty] | 1:10 | 0.04 | Sunsolt RM-340S | 니카코리아 | 분산·균염제 | 0.3 | 빙초산 | 삼일 | 산 | 0.5 | [8 empty] | P-DY02 | IR 염색기 | 40 | 1.5 | 64 | 0 | 0.75 | 100 | 0 | 1.458333333 | 135 | 60 | 1.97222 | 64 | 0 | 0 | 64 | 0 | 0 | 64 | 0 | 0 | 64 | 0 | P-DY02 | IR 염색기 | NaOH | 삼일 | 가성소다 | 1.5 | Sera Con M-FAS | Dystar | 환원세정제 | 1.5 | 1:10 | 0.04 | 40 | 2 | 80 | 20 | 0 | 80 | 0 | 0 | 80 | 0 | 0 | 80 | 0 | 0 | 80 | 0 | 0 | 80 | 0 | 0 | 80 | 0 | 60 |  | 2 | 25 |  | 1 |  |  |  | 100 | 10 |  |  |  |  | P-DY05 | 실험실 패더 | 1 | 1 | P-DY06 | 실험실 텐터 | 180 | 1 | 2 | 2 | [165 empty] | 310.8456782 | 1.18 | [12 empty] | 52.84 | -9.42 | -25.8 | 1.0728 | 52.51 | -9.24 | -25.8 | 60.13 | -4.85 | -18.05 | 1-2 | 11.73
| 12 | 2021-03-18 | 다이텍연구원 | 1 | P-DY09 | 고압 래피드 염색기 | RAW-001 | Recycled Polyester | 300 | 96 | Semi Dull | Draw Textured Yarn | 82.5 | 150*2 INT | Filaments | Recycled Polyester | 300 | 96 | Semi Dull | Draw Textured Yarn | 82.5 | 150*2 INT | Filaments | WOVEN | TWILL |  |  |  | P-DY09 | 고압 래피드 염색기 |  | Sera Wash C-NEP | DYSTAR | 정련호발제 | 3 | NaOH | 삼일 | 가성소다 | 5 | CH3COOH | 삼일 | 빙초산 | 0.5 | 45 | 5.5 | 95 | 60 | 0 | 95 | 0 | 0 | 95 | 0 | 0 | 95 | 0 | 0 | 95 | 0 | 0 | 95 | 0 | 0 | 95 | 0 | 80 | 10 | 2 | P-DY12 | 산업용 텐터기 | 1 | 3 | 3 |  |  | 170 | 170 | 20 | 1200 |  |  | 170 | 170 | 20 | 1200 |  |  | 170 | 170 | 20 | 1200 |  |  | 170 | 170 | 20 | 1200 |  |  | 170 | 170 | 20 | 1200 |  |  | 170 | 170 | 20 | 1200 |  |  | 170 | 170 | 20 | 1200 | 4 | Dorosperse Blue KKL | ARCHROMA | 분산 | 고일광 | 1 | [15 empty] | 1:10 | 0.04 | Sunsolt RM-340S | 니카코리아 | 분산·균염제 | 0.3 | 빙초산 | 삼일 | 산 | 0.5 | [8 empty] | P-DY02 | IR 염색기 | 40 | 1.5 | 64 | 0 | 0.75 | 100 | 0 | 1.458333333 | 135 | 60 | 1.97222 | 64 | 0 | 0 | 64 | 0 | 0 | 64 | 0 | 0 | 64 | 0 | P-DY02 | IR 염색기 | NaOH | 삼일 | 가성소다 | 1.5 | Sera Con M-FAS | Dystar | 환원세정제 | 1.5 | 1:10 | 0.04 | 40 | 2 | 80 | 20 | 0 | 80 | 0 | 0 | 80 | 0 | 0 | 80 | 0 | 0 | 80 | 0 | 0 | 80 | 0 | 0 | 80 | 0 | 60 |  | 2 | 25 |  | 1 |  |  |  | 100 | 10 |  |  |  |  | P-DY05 | 실험실 패더 | 1 | 1 | P-DY06 | 실험실 텐터 | 180 | 1 | 2 | 2 | [165 empty] | 310.8456782 | 1.18 | [12 empty] | 43.62 | -8.74 | -28.01 | 1.9838 | 44.27 | -8.68 | -27.67 | 49.17 | -4.32 | -21.05 | 1-2 | 9.316667
| 13 | 2021-03-18 | 다이텍연구원 | 1 | P-DY09 | 고압 래피드 염색기 | RAW-001 | Recycled Polyester | 300 | 96 | Semi Dull | Draw Textured Yarn | 82.5 | 150*2 INT | Filaments | Recycled Polyester | 300 | 96 | Semi Dull | Draw Textured Yarn | 82.5 | 150*2 INT | Filaments | WOVEN | TWILL |  |  |  | P-DY09 | 고압 래피드 염색기 |  | Sera Wash C-NEP | DYSTAR | 정련호발제 | 3 | NaOH | 삼일 | 가성소다 | 5 | CH3COOH | 삼일 | 빙초산 | 0.5 | 45 | 5.5 | 95 | 60 | 0 | 95 | 0 | 0 | 95 | 0 | 0 | 95 | 0 | 0 | 95 | 0 | 0 | 95 | 0 | 0 | 95 | 0 | 80 | 10 | 2 | P-DY12 | 산업용 텐터기 | 1 | 3 | 3 |  |  | 170 | 170 | 20 | 1200 |  |  | 170 | 170 | 20 | 1200 |  |  | 170 | 170 | 20 | 1200 |  |  | 170 | 170 | 20 | 1200 |  |  | 170 | 170 | 20 | 1200 |  |  | 170 | 170 | 20 | 1200 |  |  | 170 | 170 | 20 | 1200 | 4 | Dorosperse Blue KKL | ARCHROMA | 분산 | 고일광 | 1.5 | [15 empty] | 1:10 | 0.04 | Sunsolt RM-340S | 니카코리아 | 분산·균염제 | 0.3 | 빙초산 | 삼일 | 산 | 0.5 | [8 empty] | P-DY02 | IR 염색기 | 40 | 1.5 | 64 | 0 | 0.75 | 100 | 0 | 1.458333333 | 135 | 60 | 1.97222 | 64 | 0 | 0 | 64 | 0 | 0 | 64 | 0 | 0 | 64 | 0 | P-DY02 | IR 염색기 | NaOH | 삼일 | 가성소다 | 1.5 | Sera Con M-FAS | Dystar | 환원세정제 | 1.5 | 1:10 | 0.04 | 40 | 2 | 80 | 20 | 0 | 80 | 0 | 0 | 80 | 0 | 0 | 80 | 0 | 0 | 80 | 0 | 0 | 80 | 0 | 0 | 80 | 0 | 60 |  | 2 | 25 |  | 1 |  |  |  | 100 | 10 |  |  |  |  | P-DY05 | 실험실 패더 | 1 | 1 | P-DY06 | 실험실 텐터 | 180 | 1 | 2 | 2 | [165 empty] | 310.8456782 | 1.18 | [12 empty] | 38.21 | -7.66 | -28.51 | 2.852 | 39.21 | -7.69 | -28.54 | 42.98 | -3.59 | -21.67 | 1-2 | 8.843333
| 14 | 2021-03-18 | 다이텍연구원 | 1 | P-DY09 | 고압 래피드 염색기 | RAW-001 | Recycled Polyester | 300 | 96 | Semi Dull | Draw Textured Yarn | 82.5 | 150*2 INT | Filaments | Recycled Polyester | 300 | 96 | Semi Dull | Draw Textured Yarn | 82.5 | 150*2 INT | Filaments | WOVEN | TWILL |  |  |  | P-DY09 | 고압 래피드 염색기 |  | Sera Wash C-NEP | DYSTAR | 정련호발제 | 3 | NaOH | 삼일 | 가성소다 | 5 | CH3COOH | 삼일 | 빙초산 | 0.5 | 45 | 5.5 | 95 | 60 | 0 | 95 | 0 | 0 | 95 | 0 | 0 | 95 | 0 | 0 | 95 | 0 | 0 | 95 | 0 | 0 | 95 | 0 | 80 | 10 | 2 | P-DY12 | 산업용 텐터기 | 1 | 3 | 3 |  |  | 170 | 170 | 20 | 1200 |  |  | 170 | 170 | 20 | 1200 |  |  | 170 | 170 | 20 | 1200 |  |  | 170 | 170 | 20 | 1200 |  |  | 170 | 170 | 20 | 1200 |  |  | 170 | 170 | 20 | 1200 |  |  | 170 | 170 | 20 | 1200 | 4 | Dorosperse Blue KKL | ARCHROMA | 분산 | 고일광 | 2 | [15 empty] | 1:10 | 0.04 | Sunsolt RM-340S | 니카코리아 | 분산·균염제 | 0.3 | 빙초산 | 삼일 | 산 | 0.5 | [8 empty] | P-DY02 | IR 염색기 | 40 | 1.5 | 64 | 0 | 0.75 | 100 | 0 | 1.458333333 | 135 | 60 | 1.97222 | 64 | 0 | 0 | 64 | 0 | 0 | 64 | 0 | 0 | 64 | 0 | P-DY02 | IR 염색기 | NaOH | 삼일 | 가성소다 | 1.5 | Sera Con M-FAS | Dystar | 환원세정제 | 1.5 | 1:10 | 0.04 | 40 | 2 | 80 | 20 | 0 | 80 | 0 | 0 | 80 | 0 | 0 | 80 | 0 | 0 | 80 | 0 | 0 | 80 | 0 | 0 | 80 | 0 | 60 |  | 2 | 25 |  | 1 |  |  |  | 100 | 10 |  |  |  |  | P-DY05 | 실험실 패더 | 1 | 1 | P-DY06 | 실험실 텐터 | 180 | 1 | 2 | 2 | [165 empty] | 310.8456782 | 1.18 | [12 empty] | 35.01 | -6.67 | -28.71 | 3.5693 | 35.85 | -6.72 | -28.41 | 38.72 | -3.1 | -21.56 | 1-2 | 8.273333
| 15 | 2021-03-18 | 다이텍연구원 | 1 | P-DY09 | 고압 래피드 염색기 | RAW-001 | Recycled Polyester | 300 | 96 | Semi Dull | Draw Textured Yarn | 82.5 | 150*2 INT | Filaments | Recycled Polyester | 300 | 96 | Semi Dull | Draw Textured Yarn | 82.5 | 150*2 INT | Filaments | WOVEN | TWILL |  |  |  | P-DY09 | 고압 래피드 염색기 |  | Sera Wash C-NEP | DYSTAR | 정련호발제 | 3 | NaOH | 삼일 | 가성소다 | 5 | CH3COOH | 삼일 | 빙초산 | 0.5 | 45 | 5.5 | 95 | 60 | 0 | 95 | 0 | 0 | 95 | 0 | 0 | 95 | 0 | 0 | 95 | 0 | 0 | 95 | 0 | 0 | 95 | 0 | 80 | 10 | 2 | P-DY12 | 산업용 텐터기 | 1 | 3 | 3 |  |  | 170 | 170 | 20 | 1200 |  |  | 170 | 170 | 20 | 1200 |  |  | 170 | 170 | 20 | 1200 |  |  | 170 | 170 | 20 | 1200 |  |  | 170 | 170 | 20 | 1200 |  |  | 170 | 170 | 20 | 1200 |  |  | 170 | 170 | 20 | 1200 | 4 | Dorosperse Blue KKL | ARCHROMA | 분산 | 고일광 | 2.5 | [15 empty] | 1:10 | 0.04 | Sunsolt RM-340S | 니카코리아 | 분산·균염제 | 0.3 | 빙초산 | 삼일 | 산 | 0.5 | [8 empty] | P-DY02 | IR 염색기 | 40 | 1.5 | 64 | 0 | 0.75 | 100 | 0 | 1.458333333 | 135 | 60 | 1.97222 | 64 | 0 | 0 | 64 | 0 | 0 | 64 | 0 | 0 | 64 | 0 | P-DY02 | IR 염색기 | NaOH | 삼일 | 가성소다 | 1.5 | Sera Con M-FAS | Dystar | 환원세정제 | 1.5 | 1:10 | 0.04 | 40 | 2 | 80 | 20 | 0 | 80 | 0 | 0 | 80 | 0 | 0 | 80 | 0 | 0 | 80 | 0 | 0 | 80 | 0 | 0 | 80 | 0 | 60 |  | 2 | 25 |  | 1 |  |  |  | 100 | 10 |  |  |  |  | P-DY05 | 실험실 패더 | 1 | 1 | P-DY06 | 실험실 텐터 | 180 | 1 | 2 | 2 | [165 empty] | 310.8456782 | 1.18 | [12 empty] | 32.39 | -5.71 | -28.2 | 4.3258 | 33.23 | -5.64 | -28.15 | 35.88 | -2.46 | -21.28 | 1-2 | 8.03
| 16 | 2021-03-19 | 다이텍연구원 | 1 | P-DY09 | 고압 래피드 염색기 | RAW-001 | Recycled Polyester | 300 | 96 | Semi Dull | Draw Textured Yarn | 82.5 | 150*2 INT | Filaments | Recycled Polyester | 300 | 96 | Semi Dull | Draw Textured Yarn | 82.5 | 150*2 INT | Filaments | WOVEN | TWILL |  |  |  | P-DY09 | 고압 래피드 염색기 |  | Sera Wash C-NEP | DYSTAR | 정련호발제 | 3 | NaOH | 삼일 | 가성소다 | 5 | CH3COOH | 삼일 | 빙초산 | 0.5 | 45 | 5.5 | 95 | 60 | 0 | 95 | 0 | 0 | 95 | 0 | 0 | 95 | 0 | 0 | 95 | 0 | 0 | 95 | 0 | 0 | 95 | 0 | 80 | 10 | 2 | P-DY12 | 산업용 텐터기 | 1 | 3 | 3 |  |  | 170 | 170 | 20 | 1200 |  |  | 170 | 170 | 20 | 1200 |  |  | 170 | 170 | 20 | 1200 |  |  | 170 | 170 | 20 | 1200 |  |  | 170 | 170 | 20 | 1200 |  |  | 170 | 170 | 20 | 1200 |  |  | 170 | 170 | 20 | 1200 | 4 | Dorosperse Yellow KKL | ARCHROMA | 분산 | 고일광 | 0.1 | [15 empty] | 1:10 | 0.04 | Sunsolt RM-340S | 니카코리아 | 분산·균염제 | 0.3 | 빙초산 | 삼일 | 산 | 0.5 | [8 empty] | P-DY02 | IR 염색기 | 40 | 1.5 | 64 | 0 | 0.75 | 100 | 0 | 1.458333333 | 135 | 60 | 1.97222 | 64 | 0 | 0 | 64 | 0 | 0 | 64 | 0 | 0 | 64 | 0 | P-DY02 | IR 염색기 | NaOH | 삼일 | 가성소다 | 1.5 | Sera Con M-FAS | Dystar | 환원세정제 | 1.5 | 1:10 | 0.04 | 40 | 2 | 80 | 20 | 0 | 80 | 0 | 0 | 80 | 0 | 0 | 80 | 0 | 0 | 80 | 0 | 0 | 80 | 0 | 0 | 80 | 0 | 60 |  | 2 | 25 |  | 1 |  |  |  | 100 | 10 |  |  |  |  | P-DY05 | 실험실 패더 | 1 | 1 | P-DY06 | 실험실 텐터 | 180 | 1 | 2 | 2 | [165 empty] | 310.8456782 | 1.18 | [12 empty] | 87.43 | 1 | 41.43 | 0.482 | 85.7 | -1.55 | 37.21 | 89.25 | 1.11 | 32.59 | 2 | 6.416667
| 17 | 2021-03-19 | 다이텍연구원 | 1 | P-DY09 | 고압 래피드 염색기 | RAW-001 | Recycled Polyester | 300 | 96 | Semi Dull | Draw Textured Yarn | 82.5 | 150*2 INT | Filaments | Recycled Polyester | 300 | 96 | Semi Dull | Draw Textured Yarn | 82.5 | 150*2 INT | Filaments | WOVEN | TWILL |  |  |  | P-DY09 | 고압 래피드 염색기 |  | Sera Wash C-NEP | DYSTAR | 정련호발제 | 3 | NaOH | 삼일 | 가성소다 | 5 | CH3COOH | 삼일 | 빙초산 | 0.5 | 45 | 5.5 | 95 | 60 | 0 | 95 | 0 | 0 | 95 | 0 | 0 | 95 | 0 | 0 | 95 | 0 | 0 | 95 | 0 | 0 | 95 | 0 | 80 | 10 | 2 | P-DY12 | 산업용 텐터기 | 1 | 3 | 3 |  |  | 170 | 170 | 20 | 1200 |  |  | 170 | 170 | 20 | 1200 |  |  | 170 | 170 | 20 | 1200 |  |  | 170 | 170 | 20 | 1200 |  |  | 170 | 170 | 20 | 1200 |  |  | 170 | 170 | 20 | 1200 |  |  | 170 | 170 | 20 | 1200 | 4 | Dorosperse Yellow KKL | ARCHROMA | 분산 | 고일광 | 3 | [15 empty] | 1:10 | 0.04 | Sunsolt RM-340S | 니카코리아 | 분산·균염제 | 0.3 | 빙초산 | 삼일 | 산 | 0.5 | [8 empty] | P-DY02 | IR 염색기 | 40 | 1.5 | 64 | 0 | 0.75 | 100 | 0 | 1.458333333 | 135 | 60 | 1.97222 | 64 | 0 | 0 | 64 | 0 | 0 | 64 | 0 | 0 | 64 | 0 | P-DY02 | IR 염색기 | NaOH | 삼일 | 가성소다 | 1.5 | Sera Con M-FAS | Dystar | 환원세정제 | 1.5 | 1:10 | 0.04 | 40 | 2 | 80 | 20 | 0 | 80 | 0 | 0 | 80 | 0 | 0 | 80 | 0 | 0 | 80 | 0 | 0 | 80 | 0 | 0 | 80 | 0 | 60 |  | 2 | 25 |  | 1 |  |  |  | 100 | 10 |  |  |  |  | P-DY05 | 실험실 패더 | 1 | 1 | P-DY06 | 실험실 텐터 | 180 | 1 | 2 | 2 | [165 empty] | 310.8456782 | 1.18 | [12 empty] | 70.57 | 29.57 | 81.82 | 8.4997 | 70.48 | 26.26 | 80.27 | 71.84 | 31.43 | 81.52 | 3-4 | 5.493333
| 18 | 2021-03-19 | 다이텍연구원 | 1 | P-DY09 | 고압 래피드 염색기 | RAW-001 | Recycled Polyester | 300 | 96 | Semi Dull | Draw Textured Yarn | 82.5 | 150*2 INT | Filaments | Recycled Polyester | 300 | 96 | Semi Dull | Draw Textured Yarn | 82.5 | 150*2 INT | Filaments | WOVEN | TWILL |  |  |  | P-DY09 | 고압 래피드 염색기 |  | Sera Wash C-NEP | DYSTAR | 정련호발제 | 3 | NaOH | 삼일 | 가성소다 | 5 | CH3COOH | 삼일 | 빙초산 | 0.5 | 45 | 5.5 | 95 | 60 | 0 | 95 | 0 | 0 | 95 | 0 | 0 | 95 | 0 | 0 | 95 | 0 | 0 | 95 | 0 | 0 | 95 | 0 | 80 | 10 | 2 | P-DY12 | 산업용 텐터기 | 1 | 3 | 3 |  |  | 170 | 170 | 20 | 1200 |  |  | 170 | 170 | 20 | 1200 |  |  | 170 | 170 | 20 | 1200 |  |  | 170 | 170 | 20 | 1200 |  |  | 170 | 170 | 20 | 1200 |  |  | 170 | 170 | 20 | 1200 |  |  | 170 | 170 | 20 | 1200 | 4 | Dorosperse Red KKL | ARCHROMA | 분산 | 고일광 | 0.1 | [15 empty] | 1:10 | 0.04 | Sunsolt RM-340S | 니카코리아 | 분산·균염제 | 0.3 | 빙초산 | 삼일 | 산 | 0.5 | [8 empty] | P-DY02 | IR 염색기 | 40 | 1.5 | 64 | 0 | 0.75 | 100 | 0 | 1.458333333 | 135 | 60 | 1.97222 | 64 | 0 | 0 | 64 | 0 | 0 | 64 | 0 | 0 | 64 | 0 | P-DY02 | IR 염색기 | NaOH | 삼일 | 가성소다 | 1.5 | Sera Con M-FAS | Dystar | 환원세정제 | 1.5 | 1:10 | 0.04 | 40 | 2 | 80 | 20 | 0 | 80 | 0 | 0 | 80 | 0 | 0 | 80 | 0 | 0 | 80 | 0 | 0 | 80 | 0 | 0 | 80 | 0 | 60 |  | 2 | 25 |  | 1 |  |  |  | 100 | 10 |  |  |  |  | P-DY05 | 실험실 패더 | 1 | 1 | P-DY06 | 실험실 텐터 | 180 | 1 | 2 | 2 | [165 empty] | 310.8456782 | 1.18 | [12 empty] | 74.66 | 36.76 | 2.28 | 0.1636 | 74.3 | 33.12 | 1.78 | 80.03 | 27.41 | 3.11 | 1-2 | 8.206667
| 19 | 2021-03-19 | 다이텍연구원 | 1 | P-DY09 | 고압 래피드 염색기 | RAW-001 | Recycled Polyester | 300 | 96 | Semi Dull | Draw Textured Yarn | 82.5 | 150*2 INT | Filaments | Recycled Polyester | 300 | 96 | Semi Dull | Draw Textured Yarn | 82.5 | 150*2 INT | Filaments | WOVEN | TWILL |  |  |  | P-DY09 | 고압 래피드 염색기 |  | Sera Wash C-NEP | DYSTAR | 정련호발제 | 3 | NaOH | 삼일 | 가성소다 | 5 | CH3COOH | 삼일 | 빙초산 | 0.5 | 45 | 5.5 | 95 | 60 | 0 | 95 | 0 | 0 | 95 | 0 | 0 | 95 | 0 | 0 | 95 | 0 | 0 | 95 | 0 | 0 | 95 | 0 | 80 | 10 | 2 | P-DY12 | 산업용 텐터기 | 1 | 3 | 3 |  |  | 170 | 170 | 20 | 1200 |  |  | 170 | 170 | 20 | 1200 |  |  | 170 | 170 | 20 | 1200 |  |  | 170 | 170 | 20 | 1200 |  |  | 170 | 170 | 20 | 1200 |  |  | 170 | 170 | 20 | 1200 |  |  | 170 | 170 | 20 | 1200 | 4 | Dorosperse Red KKL | ARCHROMA | 분산 | 고일광 | 3 | [15 empty] | 1:10 | 0.04 | Sunsolt RM-340S | 니카코리아 | 분산·균염제 | 0.3 | 빙초산 | 삼일 | 산 | 0.5 | [8 empty] | P-DY02 | IR 염색기 | 40 | 1.5 | 64 | 0 | 0.75 | 100 | 0 | 1.458333333 | 135 | 60 | 1.97222 | 64 | 0 | 0 | 64 | 0 | 0 | 64 | 0 | 0 | 64 | 0 | P-DY02 | IR 염색기 | NaOH | 삼일 | 가성소다 | 1.5 | Sera Con M-FAS | Dystar | 환원세정제 | 1.5 | 1:10 | 0.04 | 40 | 2 | 80 | 20 | 0 | 80 | 0 | 0 | 80 | 0 | 0 | 80 | 0 | 0 | 80 | 0 | 0 | 80 | 0 | 0 | 80 | 0 | 60 |  | 2 | 25 |  | 1 |  |  |  | 100 | 10 |  |  |  |  | P-DY05 | 실험실 패더 | 1 | 1 | P-DY06 | 실험실 텐터 | 180 | 1 | 2 | 2 | [165 empty] | 310.8456782 | 1.18 | [12 empty] | 44.91 | 61.93 | 22.23 | 2.1377 | 45.49 | 61.43 | 22.52 | 47.93 | 54.12 | 17.56 | 1-2 | 9.173333
| 20 | 2021-03-19 | 다이텍연구원 | 1 | P-DY09 | 고압 래피드 염색기 | RAW-001 | Recycled Polyester | 300 | 96 | Semi Dull | Draw Textured Yarn | 82.5 | 150*2 INT | Filaments | Recycled Polyester | 300 | 96 | Semi Dull | Draw Textured Yarn | 82.5 | 150*2 INT | Filaments | WOVEN | TWILL |  |  |  | P-DY09 | 고압 래피드 염색기 |  | Sera Wash C-NEP | DYSTAR | 정련호발제 | 3 | NaOH | 삼일 | 가성소다 | 5 | CH3COOH | 삼일 | 빙초산 | 0.5 | 45 | 5.5 | 95 | 60 | 0 | 95 | 0 | 0 | 95 | 0 | 0 | 95 | 0 | 0 | 95 | 0 | 0 | 95 | 0 | 0 | 95 | 0 | 80 | 10 | 2 | P-DY12 | 산업용 텐터기 | 1 | 3 | 3 |  |  | 170 | 170 | 20 | 1200 |  |  | 170 | 170 | 20 | 1200 |  |  | 170 | 170 | 20 | 1200 |  |  | 170 | 170 | 20 | 1200 |  |  | 170 | 170 | 20 | 1200 |  |  | 170 | 170 | 20 | 1200 |  |  | 170 | 170 | 20 | 1200 | 4 | Dorosperse Blue KKL | ARCHROMA | 분산 | 고일광 | 0.1 | [15 empty] | 1:10 | 0.04 | Sunsolt RM-340S | 니카코리아 | 분산·균염제 | 0.3 | 빙초산 | 삼일 | 산 | 0.5 | [8 empty] | P-DY02 | IR 염색기 | 40 | 1.5 | 64 | 0 | 0.75 | 100 | 0 | 1.458333333 | 135 | 60 | 1.97222 | 64 | 0 | 0 | 64 | 0 | 0 | 64 | 0 | 0 | 64 | 0 | P-DY02 | IR 염색기 | NaOH | 삼일 | 가성소다 | 1.5 | Sera Con M-FAS | Dystar | 환원세정제 | 1.5 | 1:10 | 0.04 | 40 | 2 | 80 | 20 | 0 | 80 | 0 | 0 | 80 | 0 | 0 | 80 | 0 | 0 | 80 | 0 | 0 | 80 | 0 | 0 | 80 | 0 | 60 |  | 2 | 25 |  | 1 |  |  |  | 100 | 10 |  |  |  |  | P-DY05 | 실험실 패더 | 1 | 1 | P-DY06 | 실험실 텐터 | 180 | 1 | 2 | 2 | [165 empty] | 310.8456782 | 1.18 | [12 empty] | 71.59 | -8.95 | -17.15 | 0.2805 | 71.27 | -9.18 | -16.63 | 76.83 | -6.44 | -10.54 | 1-2 | 8.686667
| 21 | 2021-03-19 | 다이텍연구원 | 1 | P-DY09 | 고압 래피드 염색기 | RAW-001 | Recycled Polyester | 300 | 96 | Semi Dull | Draw Textured Yarn | 82.5 | 150*2 INT | Filaments | Recycled Polyester | 300 | 96 | Semi Dull | Draw Textured Yarn | 82.5 | 150*2 INT | Filaments | WOVEN | TWILL |  |  |  | P-DY09 | 고압 래피드 염색기 |  | Sera Wash C-NEP | DYSTAR | 정련호발제 | 3 | NaOH | 삼일 | 가성소다 | 5 | CH3COOH | 삼일 | 빙초산 | 0.5 | 45 | 5.5 | 95 | 60 | 0 | 95 | 0 | 0 | 95 | 0 | 0 | 95 | 0 | 0 | 95 | 0 | 0 | 95 | 0 | 0 | 95 | 0 | 80 | 10 | 2 | P-DY12 | 산업용 텐터기 | 1 | 3 | 3 |  |  | 170 | 170 | 20 | 1200 |  |  | 170 | 170 | 20 | 1200 |  |  | 170 | 170 | 20 | 1200 |  |  | 170 | 170 | 20 | 1200 |  |  | 170 | 170 | 20 | 1200 |  |  | 170 | 170 | 20 | 1200 |  |  | 170 | 170 | 20 | 1200 | 4 | Dorosperse Blue KKL | ARCHROMA | 분산 | 고일광 | 3 | [15 empty] | 1:10 | 0.04 | Sunsolt RM-340S | 니카코리아 | 분산·균염제 | 0.3 | 빙초산 | 삼일 | 산 | 0.5 | [8 empty] | P-DY02 | IR 염색기 | 40 | 1.5 | 64 | 0 | 0.75 | 100 | 0 | 1.458333333 | 135 | 60 | 1.97222 | 64 | 0 | 0 | 64 | 0 | 0 | 64 | 0 | 0 | 64 | 0 | P-DY02 | IR 염색기 | NaOH | 삼일 | 가성소다 | 1.5 | Sera Con M-FAS | Dystar | 환원세정제 | 1.5 | 1:10 | 0.04 | 40 | 2 | 80 | 20 | 0 | 80 | 0 | 0 | 80 | 0 | 0 | 80 | 0 | 0 | 80 | 0 | 0 | 80 | 0 | 0 | 80 | 0 | 60 |  | 2 | 25 |  | 1 |  |  |  | 100 | 10 |  |  |  |  | P-DY05 | 실험실 패더 | 1 | 1 | P-DY06 | 실험실 텐터 | 180 | 1 | 2 | 2 | [165 empty] | 310.8456782 | 1.18 | [12 empty] | 29.74 | -4.4 | -27.99 | 5.2951 | 29.97 | -4.16 | -27.66 | 33.12 | -2.3 | -21.28 | 1-2 | 7.356667
| 22 | 2021-03-19 | 다이텍연구원 | 1 | P-DY09 | 고압 래피드 염색기 | RAW-001 | Recycled Polyester | 300 | 96 | Semi Dull | Draw Textured Yarn | 82.5 | 150*2 INT | Filaments | Recycled Polyester | 300 | 96 | Semi Dull | Draw Textured Yarn | 82.5 | 150*2 INT | Filaments | WOVEN | TWILL |  |  |  | P-DY09 | 고압 래피드 염색기 |  | Sera Wash C-NEP | DYSTAR | 정련호발제 | 3 | NaOH | 삼일 | 가성소다 | 5 | CH3COOH | 삼일 | 빙초산 | 0.5 | 45 | 5.5 | 95 | 60 | 0 | 95 | 0 | 0 | 95 | 0 | 0 | 95 | 0 | 0 | 95 | 0 | 0 | 95 | 0 | 0 | 95 | 0 | 80 | 10 | 2 | P-DY12 | 산업용 텐터기 | 1 | 3 | 3 |  |  | 170 | 170 | 20 | 1200 |  |  | 170 | 170 | 20 | 1200 |  |  | 170 | 170 | 20 | 1200 |  |  | 170 | 170 | 20 | 1200 |  |  | 170 | 170 | 20 | 1200 |  |  | 170 | 170 | 20 | 1200 |  |  | 170 | 170 | 20 | 1200 | 4 | Dorosperse Yellow KKL | ARCHROMA | 분산 | 고일광 | 0.5 | Dorosperse Red KKL | ARCHROMA | 분산 | 고일광 | 0.5 | Dorosperse Blue KKL | ARCHROMA | 분산 | 고일광 | 0.5 | [5 empty] | 1:10 | 0.04 | Sunsolt RM-340S | 니카코리아 | 분산·균염제 | 0.3 | 빙초산 | 삼일 | 산 | 0.5 | [8 empty] | P-DY02 | IR 염색기 | 40 | 1.5 | 64 | 0 | 0.75 | 100 | 0 | 1.458333333 | 135 | 60 | 1.97222 | 64 | 0 | 0 | 64 | 0 | 0 | 64 | 0 | 0 | 64 | 0 | P-DY02 | IR 염색기 | NaOH | 삼일 | 가성소다 | 1.5 | Sera Con M-FAS | Dystar | 환원세정제 | 1.5 | 1:10 | 0.04 | 40 | 2 | 80 | 20 | 0 | 80 | 0 | 0 | 80 | 0 | 0 | 80 | 0 | 0 | 80 | 0 | 0 | 80 | 0 | 0 | 80 | 0 | 60 |  | 2 | 25 |  | 1 |  |  |  | 100 | 10 |  |  |  |  | P-DY05 | 실험실 패더 | 1 | 1 | P-DY06 | 실험실 텐터 | 180 | 1 | 2 | 2 | [165 empty] | 310.8456782 | 1.18 | [12 empty] | 38.5 | 6.63 | 5.98 | 3.0728 | 38.79 | 6.51 | 6.19 | 45.23 | 7.38 | 8.07 | 1-2 | 6.766667
| 23 | 2021-03-19 | 다이텍연구원 | 1 | P-DY09 | 고압 래피드 염색기 | RAW-001 | Recycled Polyester | 300 | 96 | Semi Dull | Draw Textured Yarn | 82.5 | 150*2 INT | Filaments | Recycled Polyester | 300 | 96 | Semi Dull | Draw Textured Yarn | 82.5 | 150*2 INT | Filaments | WOVEN | TWILL |  |  |  | P-DY09 | 고압 래피드 염색기 |  | Sera Wash C-NEP | DYSTAR | 정련호발제 | 3 | NaOH | 삼일 | 가성소다 | 5 | CH3COOH | 삼일 | 빙초산 | 0.5 | 45 | 5.5 | 95 | 60 | 0 | 95 | 0 | 0 | 95 | 0 | 0 | 95 | 0 | 0 | 95 | 0 | 0 | 95 | 0 | 0 | 95 | 0 | 80 | 10 | 2 | P-DY12 | 산업용 텐터기 | 1 | 3 | 3 |  |  | 170 | 170 | 20 | 1200 |  |  | 170 | 170 | 20 | 1200 |  |  | 170 | 170 | 20 | 1200 |  |  | 170 | 170 | 20 | 1200 |  |  | 170 | 170 | 20 | 1200 |  |  | 170 | 170 | 20 | 1200 |  |  | 170 | 170 | 20 | 1200 | 4 | Dorosperse Yellow KKL | ARCHROMA | 분산 | 고일광 | 0.5 | Dorosperse Red KKL | ARCHROMA | 분산 | 고일광 | 1 | [10 empty] | 1:10 | 0.04 | Sunsolt RM-340S | 니카코리아 | 분산·균염제 | 0.3 | 빙초산 | 삼일 | 산 | 0.5 | [8 empty] | P-DY02 | IR 염색기 | 40 | 1.5 | 64 | 0 | 0.75 | 100 | 0 | 1.458333333 | 135 | 60 | 1.97222 | 64 | 0 | 0 | 64 | 0 | 0 | 64 | 0 | 0 | 64 | 0 | P-DY02 | IR 염색기 | NaOH | 삼일 | 가성소다 | 1.5 | Sera Con M-FAS | Dystar | 환원세정제 | 1.5 | 1:10 | 0.04 | 40 | 2 | 80 | 20 | 0 | 80 | 0 | 0 | 80 | 0 | 0 | 80 | 0 | 0 | 80 | 0 | 0 | 80 | 0 | 0 | 80 | 0 | 60 |  | 2 | 25 |  | 1 |  |  |  | 100 | 10 |  |  |  |  | P-DY05 | 실험실 패더 | 1 | 1 | P-DY06 | 실험실 텐터 | 180 | 1 | 2 | 2 | [165 empty] | 310.8456782 | 1.18 | [12 empty] | 53.18 | 56.38 | 35.35 | 2.6281 | 53.13 | 55.04 | 35.52 | 57.18 | 49.27 | 31.34 | 1-2 | 8.196667
| 24 | 2021-03-19 | 다이텍연구원 | 1 | P-DY09 | 고압 래피드 염색기 | RAW-001 | Recycled Polyester | 300 | 96 | Semi Dull | Draw Textured Yarn | 82.5 | 150*2 INT | Filaments | Recycled Polyester | 300 | 96 | Semi Dull | Draw Textured Yarn | 82.5 | 150*2 INT | Filaments | WOVEN | TWILL |  |  |  | P-DY09 | 고압 래피드 염색기 |  | Sera Wash C-NEP | DYSTAR | 정련호발제 | 3 | NaOH | 삼일 | 가성소다 | 5 | CH3COOH | 삼일 | 빙초산 | 0.5 | 45 | 5.5 | 95 | 60 | 0 | 95 | 0 | 0 | 95 | 0 | 0 | 95 | 0 | 0 | 95 | 0 | 0 | 95 | 0 | 0 | 95 | 0 | 80 | 10 | 2 | P-DY12 | 산업용 텐터기 | 1 | 3 | 3 |  |  | 170 | 170 | 20 | 1200 |  |  | 170 | 170 | 20 | 1200 |  |  | 170 | 170 | 20 | 1200 |  |  | 170 | 170 | 20 | 1200 |  |  | 170 | 170 | 20 | 1200 |  |  | 170 | 170 | 20 | 1200 |  |  | 170 | 170 | 20 | 1200 | 4 | Dorosperse Yellow KKL | ARCHROMA | 분산 | 고일광 | 0.5 | Dorosperse Blue KKL | ARCHROMA | 분산 | 고일광 | 1 | [10 empty] | 1:10 | 0.04 | Sunsolt RM-340S | 니카코리아 | 분산·균염제 | 0.3 | 빙초산 | 삼일 | 산 | 0.5 | [8 empty] | P-DY02 | IR 염색기 | 40 | 1.5 | 64 | 0 | 0.75 | 100 | 0 | 1.458333333 | 135 | 60 | 1.97222 | 64 | 0 | 0 | 64 | 0 | 0 | 64 | 0 | 0 | 64 | 0 | P-DY02 | IR 염색기 | NaOH | 삼일 | 가성소다 | 1.5 | Sera Con M-FAS | Dystar | 환원세정제 | 1.5 | 1:10 | 0.04 | 40 | 2 | 80 | 20 | 0 | 80 | 0 | 0 | 80 | 0 | 0 | 80 | 0 | 0 | 80 | 0 | 0 | 80 | 0 | 0 | 80 | 0 | 60 |  | 2 | 25 |  | 1 |  |  |  | 100 | 10 |  |  |  |  | P-DY05 | 실험실 패더 | 1 | 1 | P-DY06 | 실험실 텐터 | 180 | 1 | 2 | 2 | [165 empty] | 310.8456782 | 1.18 | [12 empty] | 39.58 | -18.52 | 3.54 | 3.7174 | 40.54 | -18.24 | 2.86 | 43.96 | -9.95 | 2.68 | 1-2 | 9.046667
| 25 | 2021-03-19 | 다이텍연구원 | 1 | P-DY09 | 고압 래피드 염색기 | RAW-001 | Recycled Polyester | 300 | 96 | Semi Dull | Draw Textured Yarn | 82.5 | 150*2 INT | Filaments | Recycled Polyester | 300 | 96 | Semi Dull | Draw Textured Yarn | 82.5 | 150*2 INT | Filaments | WOVEN | TWILL |  |  |  | P-DY09 | 고압 래피드 염색기 |  | Sera Wash C-NEP | DYSTAR | 정련호발제 | 3 | NaOH | 삼일 | 가성소다 | 5 | CH3COOH | 삼일 | 빙초산 | 0.5 | 45 | 5.5 | 95 | 60 | 0 | 95 | 0 | 0 | 95 | 0 | 0 | 95 | 0 | 0 | 95 | 0 | 0 | 95 | 0 | 0 | 95 | 0 | 80 | 10 | 2 | P-DY12 | 산업용 텐터기 | 1 | 3 | 3 |  |  | 170 | 170 | 20 | 1200 |  |  | 170 | 170 | 20 | 1200 |  |  | 170 | 170 | 20 | 1200 |  |  | 170 | 170 | 20 | 1200 |  |  | 170 | 170 | 20 | 1200 |  |  | 170 | 170 | 20 | 1200 |  |  | 170 | 170 | 20 | 1200 | 4 | Dorosperse Yellow KKL | ARCHROMA | 분산 | 고일광 | 1 | Dorosperse Red KKL | ARCHROMA | 분산 | 고일광 | 0.5 | [10 empty] | 1:10 | 0.04 | Sunsolt RM-340S | 니카코리아 | 분산·균염제 | 0.3 | 빙초산 | 삼일 | 산 | 0.5 | [8 empty] | P-DY02 | IR 염색기 | 40 | 1.5 | 64 | 0 | 0.75 | 100 | 0 | 1.458333333 | 135 | 60 | 1.97222 | 64 | 0 | 0 | 64 | 0 | 0 | 64 | 0 | 0 | 64 | 0 | P-DY02 | IR 염색기 | NaOH | 삼일 | 가성소다 | 1.5 | Sera Con M-FAS | Dystar | 환원세정제 | 1.5 | 1:10 | 0.04 | 40 | 2 | 80 | 20 | 0 | 80 | 0 | 0 | 80 | 0 | 0 | 80 | 0 | 0 | 80 | 0 | 0 | 80 | 0 | 0 | 80 | 0 | 60 |  | 2 | 25 |  | 1 |  |  |  | 100 | 10 |  |  |  |  | P-DY05 | 실험실 패더 | 1 | 1 | P-DY06 | 실험실 텐터 | 180 | 1 | 2 | 2 | [165 empty] | 310.8456782 | 1.18 | [12 empty] | 57.57 | 49.39 | 49.81 | 4.1474 | 58.33 | 46.98 | 49.14 | 61.05 | 43.79 | 47.78 | 2 | 4.413333
| 26 | 2021-03-19 | 다이텍연구원 | 1 | P-DY09 | 고압 래피드 염색기 | RAW-001 | Recycled Polyester | 300 | 96 | Semi Dull | Draw Textured Yarn | 82.5 | 150*2 INT | Filaments | Recycled Polyester | 300 | 96 | Semi Dull | Draw Textured Yarn | 82.5 | 150*2 INT | Filaments | WOVEN | TWILL |  |  |  | P-DY09 | 고압 래피드 염색기 |  | Sera Wash C-NEP | DYSTAR | 정련호발제 | 3 | NaOH | 삼일 | 가성소다 | 5 | CH3COOH | 삼일 | 빙초산 | 0.5 | 45 | 5.5 | 95 | 60 | 0 | 95 | 0 | 0 | 95 | 0 | 0 | 95 | 0 | 0 | 95 | 0 | 0 | 95 | 0 | 0 | 95 | 0 | 80 | 10 | 2 | P-DY12 | 산업용 텐터기 | 1 | 3 | 3 |  |  | 170 | 170 | 20 | 1200 |  |  | 170 | 170 | 20 | 1200 |  |  | 170 | 170 | 20 | 1200 |  |  | 170 | 170 | 20 | 1200 |  |  | 170 | 170 | 20 | 1200 |  |  | 170 | 170 | 20 | 1200 |  |  | 170 | 170 | 20 | 1200 | 4 | Dorosperse Yellow KKL | ARCHROMA | 분산 | 고일광 | 1 | Dorosperse Blue KKL | ARCHROMA | 분산 | 고일광 | 0.5 | [10 empty] | 1:10 | 0.04 | Sunsolt RM-340S | 니카코리아 | 분산·균염제 | 0.3 | 빙초산 | 삼일 | 산 | 0.5 | [8 empty] | P-DY02 | IR 염색기 | 40 | 1.5 | 64 | 0 | 0.75 | 100 | 0 | 1.458333333 | 135 | 60 | 1.97222 | 64 | 0 | 0 | 64 | 0 | 0 | 64 | 0 | 0 | 64 | 0 | P-DY02 | IR 염색기 | NaOH | 삼일 | 가성소다 | 1.5 | Sera Con M-FAS | Dystar | 환원세정제 | 1.5 | 1:10 | 0.04 | 40 | 2 | 80 | 20 | 0 | 80 | 0 | 0 | 80 | 0 | 0 | 80 | 0 | 0 | 80 | 0 | 0 | 80 | 0 | 0 | 80 | 0 | 60 |  | 2 | 25 |  | 1 |  |  |  | 100 | 10 |  |  |  |  | P-DY05 | 실험실 패더 | 1 | 1 | P-DY06 | 실험실 텐터 | 180 | 1 | 2 | 2 | [165 empty] | 310.8456782 | 1.18 | [12 empty] | 45.45 | -15.88 | 25.35 | 4.694 | 46.47 | -16.05 | 25.68 | 49.36 | -8.56 | 24.15 | 1-2 | 8.176667
| 27 | 2021-03-19 | 다이텍연구원 | 1 | P-DY09 | 고압 래피드 염색기 | RAW-001 | Recycled Polyester | 300 | 96 | Semi Dull | Draw Textured Yarn | 82.5 | 150*2 INT | Filaments | Recycled Polyester | 300 | 96 | Semi Dull | Draw Textured Yarn | 82.5 | 150*2 INT | Filaments | WOVEN | TWILL |  |  |  | P-DY09 | 고압 래피드 염색기 |  | Sera Wash C-NEP | DYSTAR | 정련호발제 | 3 | NaOH | 삼일 | 가성소다 | 5 | CH3COOH | 삼일 | 빙초산 | 0.5 | 45 | 5.5 | 95 | 60 | 0 | 95 | 0 | 0 | 95 | 0 | 0 | 95 | 0 | 0 | 95 | 0 | 0 | 95 | 0 | 0 | 95 | 0 | 80 | 10 | 2 | P-DY12 | 산업용 텐터기 | 1 | 3 | 3 |  |  | 170 | 170 | 20 | 1200 |  |  | 170 | 170 | 20 | 1200 |  |  | 170 | 170 | 20 | 1200 |  |  | 170 | 170 | 20 | 1200 |  |  | 170 | 170 | 20 | 1200 |  |  | 170 | 170 | 20 | 1200 |  |  | 170 | 170 | 20 | 1200 | 4 | Dorosperse Red KKL | ARCHROMA | 분산 | 고일광 | 0.5 | Dorosperse Blue KKL | ARCHROMA | 분산 | 고일광 | 1 | [10 empty] | 1:10 | 0.04 | Sunsolt RM-340S | 니카코리아 | 분산·균염제 | 0.3 | 빙초산 | 삼일 | 산 | 0.5 | [8 empty] | P-DY02 | IR 염색기 | 40 | 1.5 | 64 | 0 | 0.75 | 100 | 0 | 1.458333333 | 135 | 60 | 1.97222 | 64 | 0 | 0 | 64 | 0 | 0 | 64 | 0 | 0 | 64 | 0 | P-DY02 | IR 염색기 | NaOH | 삼일 | 가성소다 | 1.5 | Sera Con M-FAS | Dystar | 환원세정제 | 1.5 | 1:10 | 0.04 | 40 | 2 | 80 | 20 | 0 | 80 | 0 | 0 | 80 | 0 | 0 | 80 | 0 | 0 | 80 | 0 | 0 | 80 | 0 | 0 | 80 | 0 | 60 |  | 2 | 25 |  | 1 |  |  |  | 100 | 10 |  |  |  |  | P-DY05 | 실험실 패더 | 1 | 1 | P-DY06 | 실험실 텐터 | 180 | 1 | 2 | 2 | [165 empty] | 310.8456782 | 1.18 | [12 empty] | 34.24 | 8.05 | -22.62 | 2.2338 | 35.74 | 7.9 | -22.36 | 42.99 | 7.89 | -15.41 | 1-2 | 10.05
| 28 | 2021-03-30 | 다이텍연구원 | 1 | P-DY09 | 고압 래피드 염색기 | RAW-001 | Recycled Polyester | 300 | 96 | Semi Dull | Draw Textured Yarn | 82.5 | 150*2 INT | Filaments | Recycled Polyester | 300 | 96 | Semi Dull | Draw Textured Yarn | 82.5 | 150*2 INT | Filaments | WOVEN | TWILL |  |  |  | P-DY09 | 고압 래피드 염색기 |  | Sera Wash C-NEP | DYSTAR | 정련호발제 | 3 | NaOH | 삼일 | 가성소다 | 5 | CH3COOH | 삼일 | 빙초산 | 0.5 | 45 | 5.5 | 95 | 60 | 0 | 95 | 0 | 0 | 95 | 0 | 0 | 95 | 0 | 0 | 95 | 0 | 0 | 95 | 0 | 0 | 95 | 0 | 80 | 10 | 2 | P-DY12 | 산업용 텐터기 | 1 | 3 | 3 |  |  | 170 | 170 | 20 | 1200 |  |  | 170 | 170 | 20 | 1200 |  |  | 170 | 170 | 20 | 1200 |  |  | 170 | 170 | 20 | 1200 |  |  | 170 | 170 | 20 | 1200 |  |  | 170 | 170 | 20 | 1200 |  |  | 170 | 170 | 20 | 1200 | 4 | Dorosperse Red KKL | ARCHROMA | 분산 | 고일광 | 0.167 | Dorosperse Blue KKL | ARCHROMA | 분산 | 고일광 | 0.333 | [10 empty] | 1:10 | 0.04 | Sunsolt RM-340S | 니카코리아 | 분산·균염제 | 0.3 | 빙초산 | 삼일 | 산 | 0.5 | [8 empty] | P-DY02 | IR 염색기 | 40 | 1.5 | 64 | 0 | 0.75 | 100 | 0 | 1.458333333 | 135 | 60 | 1.97222 | 64 | 0 | 0 | 64 | 0 | 0 | 64 | 0 | 0 | 64 | 0 | P-DY02 | IR 염색기 | NaOH | 삼일 | 가성소다 | 1.5 | Sera Con M-FAS | Dystar | 환원세정제 | 1.5 | 1:10 | 0.04 | 40 | 2 | 80 | 20 | 0 | 80 | 0 | 0 | 80 | 0 | 0 | 80 | 0 | 0 | 80 | 0 | 0 | 80 | 0 | 0 | 80 | 0 | 60 |  | 2 | 25 |  | 1 |  |  |  | 100 | 10 |  |  |  |  | P-DY05 | 실험실 패더 | 1 | 1 | P-DY06 | 실험실 텐터 | 180 | 1 | 2 | 2 | [165 empty] | 310.8456782 | 1.18 | [12 empty] | 50.19 | 6.85 | -20.25 | 0.8406 | 50.37 | 6.57 | -19.85 | 58.75 | 6.72 | -13.33 | 1-2 | 10.62
| 29 | 2021-03-30 | 다이텍연구원 | 1 | P-DY09 | 고압 래피드 염색기 | RAW-001 | Recycled Polyester | 300 | 96 | Semi Dull | Draw Textured Yarn | 82.5 | 150*2 INT | Filaments | Recycled Polyester | 300 | 96 | Semi Dull | Draw Textured Yarn | 82.5 | 150*2 INT | Filaments | WOVEN | TWILL |  |  |  | P-DY09 | 고압 래피드 염색기 |  | Sera Wash C-NEP | DYSTAR | 정련호발제 | 3 | NaOH | 삼일 | 가성소다 | 5 | CH3COOH | 삼일 | 빙초산 | 0.5 | 45 | 5.5 | 95 | 60 | 0 | 95 | 0 | 0 | 95 | 0 | 0 | 95 | 0 | 0 | 95 | 0 | 0 | 95 | 0 | 0 | 95 | 0 | 80 | 10 | 2 | P-DY12 | 산업용 텐터기 | 1 | 3 | 3 |  |  | 170 | 170 | 20 | 1200 |  |  | 170 | 170 | 20 | 1200 |  |  | 170 | 170 | 20 | 1200 |  |  | 170 | 170 | 20 | 1200 |  |  | 170 | 170 | 20 | 1200 |  |  | 170 | 170 | 20 | 1200 |  |  | 170 | 170 | 20 | 1200 | 4 | Dorosperse Red KKL | ARCHROMA | 분산 | 고일광 | 0.333 | Dorosperse Blue KKL | ARCHROMA | 분산 | 고일광 | 0.167 | [10 empty] | 1:10 | 0.04 | Sunsolt RM-340S | 니카코리아 | 분산·균염제 | 0.3 | 빙초산 | 삼일 | 산 | 0.5 | [8 empty] | P-DY02 | IR 염색기 | 40 | 1.5 | 64 | 0 | 0.75 | 100 | 0 | 1.458333333 | 135 | 60 | 1.97222 | 64 | 0 | 0 | 64 | 0 | 0 | 64 | 0 | 0 | 64 | 0 | P-DY02 | IR 염색기 | NaOH | 삼일 | 가성소다 | 1.5 | Sera Con M-FAS | Dystar | 환원세정제 | 1.5 | 1:10 | 0.04 | 40 | 2 | 80 | 20 | 0 | 80 | 0 | 0 | 80 | 0 | 0 | 80 | 0 | 0 | 80 | 0 | 0 | 80 | 0 | 0 | 80 | 0 | 60 |  | 2 | 25 |  | 1 |  |  |  | 100 | 10 |  |  |  |  | P-DY05 | 실험실 패더 | 1 | 1 | P-DY06 | 실험실 텐터 | 180 | 1 | 2 | 2 | [165 empty] | 310.8456782 | 1.18 | [12 empty] | 50.52 | 21.19 | -12.69 | 0.6772 | 51.33 | 20.85 | -12.12 | 59.02 | 17.16 | -7.73 | 1-2 | 9.59
| 30 | 2021-03-30 | 다이텍연구원 | 1 | P-DY09 | 고압 래피드 염색기 | RAW-001 | Recycled Polyester | 300 | 96 | Semi Dull | Draw Textured Yarn | 82.5 | 150*2 INT | Filaments | Recycled Polyester | 300 | 96 | Semi Dull | Draw Textured Yarn | 82.5 | 150*2 INT | Filaments | WOVEN | TWILL |  |  |  | P-DY09 | 고압 래피드 염색기 |  | Sera Wash C-NEP | DYSTAR | 정련호발제 | 3 | NaOH | 삼일 | 가성소다 | 5 | CH3COOH | 삼일 | 빙초산 | 0.5 | 45 | 5.5 | 95 | 60 | 0 | 95 | 0 | 0 | 95 | 0 | 0 | 95 | 0 | 0 | 95 | 0 | 0 | 95 | 0 | 0 | 95 | 0 | 80 | 10 | 2 | P-DY12 | 산업용 텐터기 | 1 | 3 | 3 |  |  | 170 | 170 | 20 | 1200 |  |  | 170 | 170 | 20 | 1200 |  |  | 170 | 170 | 20 | 1200 |  |  | 170 | 170 | 20 | 1200 |  |  | 170 | 170 | 20 | 1200 |  |  | 170 | 170 | 20 | 1200 |  |  | 170 | 170 | 20 | 1200 | 4 | Dorosperse Yellow KKL | ARCHROMA | 분산 | 고일광 | 0.167 | Dorosperse Blue KKL | ARCHROMA | 분산 | 고일광 | 0.333 | [10 empty] | 1:10 | 0.04 | Sunsolt RM-340S | 니카코리아 | 분산·균염제 | 0.3 | 빙초산 | 삼일 | 산 | 0.5 | [8 empty] | P-DY02 | IR 염색기 | 40 | 1.5 | 64 | 0 | 0.75 | 100 | 0 | 1.458333333 | 135 | 60 | 1.97222 | 64 | 0 | 0 | 64 | 0 | 0 | 64 | 0 | 0 | 64 | 0 | P-DY02 | IR 염색기 | NaOH | 삼일 | 가성소다 | 1.5 | Sera Con M-FAS | Dystar | 환원세정제 | 1.5 | 1:10 | 0.04 | 40 | 2 | 80 | 20 | 0 | 80 | 0 | 0 | 80 | 0 | 0 | 80 | 0 | 0 | 80 | 0 | 0 | 80 | 0 | 0 | 80 | 0 | 60 |  | 2 | 25 |  | 1 |  |  |  | 100 | 10 |  |  |  |  | P-DY05 | 실험실 패더 | 1 | 1 | P-DY06 | 실험실 텐터 | 180 | 1 | 2 | 2 | [165 empty] | 310.8456782 | 1.18 | [12 empty] | 54.55 | -16.74 | 2.58 | 1.3687 | 54.6 | -16.54 | 2.23 | 60.83 | -9.46 | 2.37 | 1-2 | 9.426667
| 31 | 2021-03-30 | 다이텍연구원 | 1 | P-DY09 | 고압 래피드 염색기 | RAW-001 | Recycled Polyester | 300 | 96 | Semi Dull | Draw Textured Yarn | 82.5 | 150*2 INT | Filaments | Recycled Polyester | 300 | 96 | Semi Dull | Draw Textured Yarn | 82.5 | 150*2 INT | Filaments | WOVEN | TWILL |  |  |  | P-DY09 | 고압 래피드 염색기 |  | Sera Wash C-NEP | DYSTAR | 정련호발제 | 3 | NaOH | 삼일 | 가성소다 | 5 | CH3COOH | 삼일 | 빙초산 | 0.5 | 45 | 5.5 | 95 | 60 | 0 | 95 | 0 | 0 | 95 | 0 | 0 | 95 | 0 | 0 | 95 | 0 | 0 | 95 | 0 | 0 | 95 | 0 | 80 | 10 | 2 | P-DY12 | 산업용 텐터기 | 1 | 3 | 3 |  |  | 170 | 170 | 20 | 1200 |  |  | 170 | 170 | 20 | 1200 |  |  | 170 | 170 | 20 | 1200 |  |  | 170 | 170 | 20 | 1200 |  |  | 170 | 170 | 20 | 1200 |  |  | 170 | 170 | 20 | 1200 |  |  | 170 | 170 | 20 | 1200 | 4 | Dorosperse Yellow KKL | ARCHROMA | 분산 | 고일광 | 0.167 | Dorosperse Red KKL | ARCHROMA | 분산 | 고일광 | 0.167 | Dorosperse Blue KKL | ARCHROMA | 분산 | 고일광 | 0.167 | [5 empty] | 1:10 | 0.04 | Sunsolt RM-340S | 니카코리아 | 분산·균염제 | 0.3 | 빙초산 | 삼일 | 산 | 0.5 | [8 empty] | P-DY02 | IR 염색기 | 40 | 1.5 | 64 | 0 | 0.75 | 100 | 0 | 1.458333333 | 135 | 60 | 1.97222 | 64 | 0 | 0 | 64 | 0 | 0 | 64 | 0 | 0 | 64 | 0 | P-DY02 | IR 염색기 | NaOH | 삼일 | 가성소다 | 1.5 | Sera Con M-FAS | Dystar | 환원세정제 | 1.5 | 1:10 | 0.04 | 40 | 2 | 80 | 20 | 0 | 80 | 0 | 0 | 80 | 0 | 0 | 80 | 0 | 0 | 80 | 0 | 0 | 80 | 0 | 0 | 80 | 0 | 60 |  | 2 | 25 |  | 1 |  |  |  | 100 | 10 |  |  |  |  | P-DY05 | 실험실 패더 | 1 | 1 | P-DY06 | 실험실 텐터 | 180 | 1 | 2 | 2 | [165 empty] | 310.8456782 | 1.18 | [12 empty] | 53.65 | 6.61 | 5.39 | 1.1525 | 53.89 | 6.59 | 5.57 | 61.51 | 6.81 | 5.2 | 1-2 | 7.633333
| 32 | 2021-03-30 | 다이텍연구원 | 1 | P-DY09 | 고압 래피드 염색기 | RAW-001 | Recycled Polyester | 300 | 96 | Semi Dull | Draw Textured Yarn | 82.5 | 150*2 INT | Filaments | Recycled Polyester | 300 | 96 | Semi Dull | Draw Textured Yarn | 82.5 | 150*2 INT | Filaments | WOVEN | TWILL |  |  |  | P-DY09 | 고압 래피드 염색기 |  | Sera Wash C-NEP | DYSTAR | 정련호발제 | 3 | NaOH | 삼일 | 가성소다 | 5 | CH3COOH | 삼일 | 빙초산 | 0.5 | 45 | 5.5 | 95 | 60 | 0 | 95 | 0 | 0 | 95 | 0 | 0 | 95 | 0 | 0 | 95 | 0 | 0 | 95 | 0 | 0 | 95 | 0 | 80 | 10 | 2 | P-DY12 | 산업용 텐터기 | 1 | 3 | 3 |  |  | 170 | 170 | 20 | 1200 |  |  | 170 | 170 | 20 | 1200 |  |  | 170 | 170 | 20 | 1200 |  |  | 170 | 170 | 20 | 1200 |  |  | 170 | 170 | 20 | 1200 |  |  | 170 | 170 | 20 | 1200 |  |  | 170 | 170 | 20 | 1200 | 4 | Dorosperse Yellow KKL | ARCHROMA | 분산 | 고일광 | 0.167 | Dorosperse Red KKL | ARCHROMA | 분산 | 고일광 | 0.333 | [10 empty] | 1:10 | 0.04 | Sunsolt RM-340S | 니카코리아 | 분산·균염제 | 0.3 | 빙초산 | 삼일 | 산 | 0.5 | [8 empty] | P-DY02 | IR 염색기 | 40 | 1.5 | 64 | 0 | 0.75 | 100 | 0 | 1.458333333 | 135 | 60 | 1.97222 | 64 | 0 | 0 | 64 | 0 | 0 | 64 | 0 | 0 | 64 | 0 | P-DY02 | IR 염색기 | NaOH | 삼일 | 가성소다 | 1.5 | Sera Con M-FAS | Dystar | 환원세정제 | 1.5 | 1:10 | 0.04 | 40 | 2 | 80 | 20 | 0 | 80 | 0 | 0 | 80 | 0 | 0 | 80 | 0 | 0 | 80 | 0 | 0 | 80 | 0 | 0 | 80 | 0 | 60 |  | 2 | 25 |  | 1 |  |  |  | 100 | 10 |  |  |  |  | P-DY05 | 실험실 패더 | 1 | 1 | P-DY06 | 실험실 텐터 | 180 | 1 | 2 | 2 | [165 empty] | 310.8456782 | 1.18 | [12 empty] | 63.15 | 46.91 | 25.44 | 0.9797 | 63.06 | 44.96 | 25.34 | 68.59 | 39.22 | 21.29 | 1-2 | 8.943333
| 33 | 2021-03-30 | 다이텍연구원 | 1 | P-DY09 | 고압 래피드 염색기 | RAW-001 | Recycled Polyester | 300 | 96 | Semi Dull | Draw Textured Yarn | 82.5 | 150*2 INT | Filaments | Recycled Polyester | 300 | 96 | Semi Dull | Draw Textured Yarn | 82.5 | 150*2 INT | Filaments | WOVEN | TWILL |  |  |  | P-DY09 | 고압 래피드 염색기 |  | Sera Wash C-NEP | DYSTAR | 정련호발제 | 3 | NaOH | 삼일 | 가성소다 | 5 | CH3COOH | 삼일 | 빙초산 | 0.5 | 45 | 5.5 | 95 | 60 | 0 | 95 | 0 | 0 | 95 | 0 | 0 | 95 | 0 | 0 | 95 | 0 | 0 | 95 | 0 | 0 | 95 | 0 | 80 | 10 | 2 | P-DY12 | 산업용 텐터기 | 1 | 3 | 3 |  |  | 170 | 170 | 20 | 1200 |  |  | 170 | 170 | 20 | 1200 |  |  | 170 | 170 | 20 | 1200 |  |  | 170 | 170 | 20 | 1200 |  |  | 170 | 170 | 20 | 1200 |  |  | 170 | 170 | 20 | 1200 |  |  | 170 | 170 | 20 | 1200 | 4 | Dorosperse Yellow KKL | ARCHROMA | 분산 | 고일광 | 0.333 | Dorosperse Blue KKL | ARCHROMA | 분산 | 고일광 | 0.167 | [10 empty] | 1:10 | 0.04 | Sunsolt RM-340S | 니카코리아 | 분산·균염제 | 0.3 | 빙초산 | 삼일 | 산 | 0.5 | [8 empty] | P-DY02 | IR 염색기 | 40 | 1.5 | 64 | 0 | 0.75 | 100 | 0 | 1.458333333 | 135 | 60 | 1.97222 | 64 | 0 | 0 | 64 | 0 | 0 | 64 | 0 | 0 | 64 | 0 | P-DY02 | IR 염색기 | NaOH | 삼일 | 가성소다 | 1.5 | Sera Con M-FAS | Dystar | 환원세정제 | 1.5 | 1:10 | 0.04 | 40 | 2 | 80 | 20 | 0 | 80 | 0 | 0 | 80 | 0 | 0 | 80 | 0 | 0 | 80 | 0 | 0 | 80 | 0 | 0 | 80 | 0 | 60 |  | 2 | 25 |  | 1 |  |  |  | 100 | 10 |  |  |  |  | P-DY05 | 실험실 패더 | 1 | 1 | P-DY06 | 실험실 텐터 | 180 | 1 | 2 | 2 | [165 empty] | 310.8456782 | 1.18 | [12 empty] | 60.39 | -14.87 | 23.9 | 1.6253 | 60.24 | -14.8 | 24.06 | 65.03 | -9.29 | 22.04 | 1-2 | 7.576667
| 34 | 2021-03-30 | 다이텍연구원 | 1 | P-DY09 | 고압 래피드 염색기 | RAW-001 | Recycled Polyester | 300 | 96 | Semi Dull | Draw Textured Yarn | 82.5 | 150*2 INT | Filaments | Recycled Polyester | 300 | 96 | Semi Dull | Draw Textured Yarn | 82.5 | 150*2 INT | Filaments | WOVEN | TWILL |  |  |  | P-DY09 | 고압 래피드 염색기 |  | Sera Wash C-NEP | DYSTAR | 정련호발제 | 3 | NaOH | 삼일 | 가성소다 | 5 | CH3COOH | 삼일 | 빙초산 | 0.5 | 45 | 5.5 | 95 | 60 | 0 | 95 | 0 | 0 | 95 | 0 | 0 | 95 | 0 | 0 | 95 | 0 | 0 | 95 | 0 | 0 | 95 | 0 | 80 | 10 | 2 | P-DY12 | 산업용 텐터기 | 1 | 3 | 3 |  |  | 170 | 170 | 20 | 1200 |  |  | 170 | 170 | 20 | 1200 |  |  | 170 | 170 | 20 | 1200 |  |  | 170 | 170 | 20 | 1200 |  |  | 170 | 170 | 20 | 1200 |  |  | 170 | 170 | 20 | 1200 |  |  | 170 | 170 | 20 | 1200 | 4 | Dorosperse Yellow KKL | ARCHROMA | 분산 | 고일광 | 0.333 | Dorosperse Red KKL | ARCHROMA | 분산 | 고일광 | 0.167 | [10 empty] | 1:10 | 0.04 | Sunsolt RM-340S | 니카코리아 | 분산·균염제 | 0.3 | 빙초산 | 삼일 | 산 | 0.5 | [8 empty] | P-DY02 | IR 염색기 | 40 | 1.5 | 64 | 0 | 0.75 | 100 | 0 | 1.458333333 | 135 | 60 | 1.97222 | 64 | 0 | 0 | 64 | 0 | 0 | 64 | 0 | 0 | 64 | 0 | P-DY02 | IR 염색기 | NaOH | 삼일 | 가성소다 | 1.5 | Sera Con M-FAS | Dystar | 환원세정제 | 1.5 | 1:10 | 0.04 | 40 | 2 | 80 | 20 | 0 | 80 | 0 | 0 | 80 | 0 | 0 | 80 | 0 | 0 | 80 | 0 | 0 | 80 | 0 | 0 | 80 | 0 | 60 |  | 2 | 25 |  | 1 |  |  |  | 100 | 10 |  |  |  |  | P-DY05 | 실험실 패더 | 1 | 1 | P-DY06 | 실험실 텐터 | 180 | 1 | 2 | 2 | [165 empty] | 310.8456782 | 1.18 | [12 empty] | 67.85 | 36.48 | 39.57 | 1.3998 | 67.29 | 34.41 | 38.71 | 72 | 31.5 | 34.77 | 1-2 | 6.796667
| 35 | 2021-03-30 | 다이텍연구원 | 1 | P-DY09 | 고압 래피드 염색기 | RAW-001 | Recycled Polyester | 300 | 96 | Semi Dull | Draw Textured Yarn | 82.5 | 150*2 INT | Filaments | Recycled Polyester | 300 | 96 | Semi Dull | Draw Textured Yarn | 82.5 | 150*2 INT | Filaments | WOVEN | TWILL |  |  |  | P-DY09 | 고압 래피드 염색기 |  | Sera Wash C-NEP | DYSTAR | 정련호발제 | 3 | NaOH | 삼일 | 가성소다 | 5 | CH3COOH | 삼일 | 빙초산 | 0.5 | 45 | 5.5 | 95 | 60 | 0 | 95 | 0 | 0 | 95 | 0 | 0 | 95 | 0 | 0 | 95 | 0 | 0 | 95 | 0 | 0 | 95 | 0 | 80 | 10 | 2 | P-DY12 | 산업용 텐터기 | 1 | 3 | 3 |  |  | 170 | 170 | 20 | 1200 |  |  | 170 | 170 | 20 | 1200 |  |  | 170 | 170 | 20 | 1200 |  |  | 170 | 170 | 20 | 1200 |  |  | 170 | 170 | 20 | 1200 |  |  | 170 | 170 | 20 | 1200 |  |  | 170 | 170 | 20 | 1200 | 4 | Dorosperse Red KKL | ARCHROMA | 분산 | 고일광 | 0.333 | Dorosperse Blue KKL | ARCHROMA | 분산 | 고일광 | 0.667 | [10 empty] | 1:10 | 0.04 | Sunsolt RM-340S | 니카코리아 | 분산·균염제 | 0.3 | 빙초산 | 삼일 | 산 | 0.5 | [8 empty] | P-DY02 | IR 염색기 | 40 | 1.5 | 64 | 0 | 0.75 | 100 | 0 | 1.458333333 | 135 | 60 | 1.97222 | 64 | 0 | 0 | 64 | 0 | 0 | 64 | 0 | 0 | 64 | 0 | P-DY02 | IR 염색기 | NaOH | 삼일 | 가성소다 | 1.5 | Sera Con M-FAS | Dystar | 환원세정제 | 1.5 | 1:10 | 0.04 | 40 | 2 | 80 | 20 | 0 | 80 | 0 | 0 | 80 | 0 | 0 | 80 | 0 | 0 | 80 | 0 | 0 | 80 | 0 | 0 | 80 | 0 | 60 |  | 2 | 25 |  | 1 |  |  |  | 100 | 10 |  |  |  |  | P-DY05 | 실험실 패더 | 1 | 1 | P-DY06 | 실험실 텐터 | 180 | 1 | 2 | 2 | [165 empty] | 310.8456782 | 1.18 | [12 empty] | 39.79 | 7.66 | -22.09 | 1.5779 | 41.09 | 7.5 | -21.6 | 48.68 | 7.95 | -14.86 | 1-2 | 10.17333
| 36 | 2021-03-30 | 다이텍연구원 | 1 | P-DY09 | 고압 래피드 염색기 | RAW-001 | Recycled Polyester | 300 | 96 | Semi Dull | Draw Textured Yarn | 82.5 | 150*2 INT | Filaments | Recycled Polyester | 300 | 96 | Semi Dull | Draw Textured Yarn | 82.5 | 150*2 INT | Filaments | WOVEN | TWILL |  |  |  | P-DY09 | 고압 래피드 염색기 |  | Sera Wash C-NEP | DYSTAR | 정련호발제 | 3 | NaOH | 삼일 | 가성소다 | 5 | CH3COOH | 삼일 | 빙초산 | 0.5 | 45 | 5.5 | 95 | 60 | 0 | 95 | 0 | 0 | 95 | 0 | 0 | 95 | 0 | 0 | 95 | 0 | 0 | 95 | 0 | 0 | 95 | 0 | 80 | 10 | 2 | P-DY12 | 산업용 텐터기 | 1 | 3 | 3 |  |  | 170 | 170 | 20 | 1200 |  |  | 170 | 170 | 20 | 1200 |  |  | 170 | 170 | 20 | 1200 |  |  | 170 | 170 | 20 | 1200 |  |  | 170 | 170 | 20 | 1200 |  |  | 170 | 170 | 20 | 1200 |  |  | 170 | 170 | 20 | 1200 | 4 | Dorosperse Red KKL | ARCHROMA | 분산 | 고일광 | 0.667 | Dorosperse Blue KKL | ARCHROMA | 분산 | 고일광 | 0.333 | [10 empty] | 1:10 | 0.04 | Sunsolt RM-340S | 니카코리아 | 분산·균염제 | 0.3 | 빙초산 | 삼일 | 산 | 0.5 | [8 empty] | P-DY02 | IR 염색기 | 40 | 1.5 | 64 | 0 | 0.75 | 100 | 0 | 1.458333333 | 135 | 60 | 1.97222 | 64 | 0 | 0 | 64 | 0 | 0 | 64 | 0 | 0 | 64 | 0 | P-DY02 | IR 염색기 | NaOH | 삼일 | 가성소다 | 1.5 | Sera Con M-FAS | Dystar | 환원세정제 | 1.5 | 1:10 | 0.04 | 40 | 2 | 80 | 20 | 0 | 80 | 0 | 0 | 80 | 0 | 0 | 80 | 0 | 0 | 80 | 0 | 0 | 80 | 0 | 0 | 80 | 0 | 60 |  | 2 | 25 |  | 1 |  |  |  | 100 | 10 |  |  |  |  | P-DY05 | 실험실 패더 | 1 | 1 | P-DY06 | 실험실 텐터 | 180 | 1 | 2 | 2 | [165 empty] | 310.8456782 | 1.18 | [12 empty] | 40.95 | 22.1 | -13.97 | 1.1887 | 40.92 | 21.37 | -13.61 | 50.69 | 19.13 | -8.6 | 1-2 | 11.20667
| 37 | 2021-03-30 | 다이텍연구원 | 1 | P-DY09 | 고압 래피드 염색기 | RAW-001 | Recycled Polyester | 300 | 96 | Semi Dull | Draw Textured Yarn | 82.5 | 150*2 INT | Filaments | Recycled Polyester | 300 | 96 | Semi Dull | Draw Textured Yarn | 82.5 | 150*2 INT | Filaments | WOVEN | TWILL |  |  |  | P-DY09 | 고압 래피드 염색기 |  | Sera Wash C-NEP | DYSTAR | 정련호발제 | 3 | NaOH | 삼일 | 가성소다 | 5 | CH3COOH | 삼일 | 빙초산 | 0.5 | 45 | 5.5 | 95 | 60 | 0 | 95 | 0 | 0 | 95 | 0 | 0 | 95 | 0 | 0 | 95 | 0 | 0 | 95 | 0 | 0 | 95 | 0 | 80 | 10 | 2 | P-DY12 | 산업용 텐터기 | 1 | 3 | 3 |  |  | 170 | 170 | 20 | 1200 |  |  | 170 | 170 | 20 | 1200 |  |  | 170 | 170 | 20 | 1200 |  |  | 170 | 170 | 20 | 1200 |  |  | 170 | 170 | 20 | 1200 |  |  | 170 | 170 | 20 | 1200 |  |  | 170 | 170 | 20 | 1200 | 4 | Dorosperse Yellow KKL | ARCHROMA | 분산 | 고일광 | 0.333 | Dorosperse Blue KKL | ARCHROMA | 분산 | 고일광 | 0.667 | [10 empty] | 1:10 | 0.04 | Sunsolt RM-340S | 니카코리아 | 분산·균염제 | 0.3 | 빙초산 | 삼일 | 산 | 0.5 | [8 empty] | P-DY02 | IR 염색기 | 40 | 1.5 | 64 | 0 | 0.75 | 100 | 0 | 1.458333333 | 135 | 60 | 1.97222 | 64 | 0 | 0 | 64 | 0 | 0 | 64 | 0 | 0 | 64 | 0 | P-DY02 | IR 염색기 | NaOH | 삼일 | 가성소다 | 1.5 | Sera Con M-FAS | Dystar | 환원세정제 | 1.5 | 1:10 | 0.04 | 40 | 2 | 80 | 20 | 0 | 80 | 0 | 0 | 80 | 0 | 0 | 80 | 0 | 0 | 80 | 0 | 0 | 80 | 0 | 0 | 80 | 0 | 60 |  | 2 | 25 |  | 1 |  |  |  | 100 | 10 |  |  |  |  | P-DY05 | 실험실 패더 | 1 | 1 | P-DY06 | 실험실 텐터 | 180 | 1 | 2 | 2 | [165 empty] | 310.8456782 | 1.18 | [12 empty] | 45.21 | -18.02 | 2.59 | 2.5293 | 45.38 | -17.7 | 2.39 | 50.09 | -9.53 | 3.07 | 1-2 | 9.466667
| 38 | 2021-03-30 | 다이텍연구원 | 1 | P-DY09 | 고압 래피드 염색기 | RAW-001 | Recycled Polyester | 300 | 96 | Semi Dull | Draw Textured Yarn | 82.5 | 150*2 INT | Filaments | Recycled Polyester | 300 | 96 | Semi Dull | Draw Textured Yarn | 82.5 | 150*2 INT | Filaments | WOVEN | TWILL |  |  |  | P-DY09 | 고압 래피드 염색기 |  | Sera Wash C-NEP | DYSTAR | 정련호발제 | 3 | NaOH | 삼일 | 가성소다 | 5 | CH3COOH | 삼일 | 빙초산 | 0.5 | 45 | 5.5 | 95 | 60 | 0 | 95 | 0 | 0 | 95 | 0 | 0 | 95 | 0 | 0 | 95 | 0 | 0 | 95 | 0 | 0 | 95 | 0 | 80 | 10 | 2 | P-DY12 | 산업용 텐터기 | 1 | 3 | 3 |  |  | 170 | 170 | 20 | 1200 |  |  | 170 | 170 | 20 | 1200 |  |  | 170 | 170 | 20 | 1200 |  |  | 170 | 170 | 20 | 1200 |  |  | 170 | 170 | 20 | 1200 |  |  | 170 | 170 | 20 | 1200 |  |  | 170 | 170 | 20 | 1200 | 4 | Dorosperse Yellow KKL | ARCHROMA | 분산 | 고일광 | 0.333 | Dorosperse Red KKL | ARCHROMA | 분산 | 고일광 | 0.333 | Dorosperse Blue KKL | ARCHROMA | 분산 | 고일광 | 0.333 | [5 empty] | 1:10 | 0.04 | Sunsolt RM-340S | 니카코리아 | 분산·균염제 | 0.3 | 빙초산 | 삼일 | 산 | 0.5 | [8 empty] | P-DY02 | IR 염색기 | 40 | 1.5 | 64 | 0 | 0.75 | 100 | 0 | 1.458333333 | 135 | 60 | 1.97222 | 64 | 0 | 0 | 64 | 0 | 0 | 64 | 0 | 0 | 64 | 0 | P-DY02 | IR 염색기 | NaOH | 삼일 | 가성소다 | 1.5 | Sera Con M-FAS | Dystar | 환원세정제 | 1.5 | 1:10 | 0.04 | 40 | 2 | 80 | 20 | 0 | 80 | 0 | 0 | 80 | 0 | 0 | 80 | 0 | 0 | 80 | 0 | 0 | 80 | 0 | 0 | 80 | 0 | 60 |  | 2 | 25 |  | 1 |  |  |  | 100 | 10 |  |  |  |  | P-DY05 | 실험실 패더 | 1 | 1 | P-DY06 | 실험실 텐터 | 180 | 1 | 2 | 2 | [165 empty] | 310.8456782 | 1.18 | [12 empty] | 43.86 | 6.66 | 6.28 | 2.1884 | 44.22 | 6.64 | 6.16 | 51.85 | 7.52 | 6.23 | 1-2 | 7.69
| 39 | 2021-03-30 | 다이텍연구원 | 1 | P-DY09 | 고압 래피드 염색기 | RAW-001 | Recycled Polyester | 300 | 96 | Semi Dull | Draw Textured Yarn | 82.5 | 150*2 INT | Filaments | Recycled Polyester | 300 | 96 | Semi Dull | Draw Textured Yarn | 82.5 | 150*2 INT | Filaments | WOVEN | TWILL |  |  |  | P-DY09 | 고압 래피드 염색기 |  | Sera Wash C-NEP | DYSTAR | 정련호발제 | 3 | NaOH | 삼일 | 가성소다 | 5 | CH3COOH | 삼일 | 빙초산 | 0.5 | 45 | 5.5 | 95 | 60 | 0 | 95 | 0 | 0 | 95 | 0 | 0 | 95 | 0 | 0 | 95 | 0 | 0 | 95 | 0 | 0 | 95 | 0 | 80 | 10 | 2 | P-DY12 | 산업용 텐터기 | 1 | 3 | 3 |  |  | 170 | 170 | 20 | 1200 |  |  | 170 | 170 | 20 | 1200 |  |  | 170 | 170 | 20 | 1200 |  |  | 170 | 170 | 20 | 1200 |  |  | 170 | 170 | 20 | 1200 |  |  | 170 | 170 | 20 | 1200 |  |  | 170 | 170 | 20 | 1200 | 4 | Dorosperse Yellow KKL | ARCHROMA | 분산 | 고일광 | 0.667 | Dorosperse Blue KKL | ARCHROMA | 분산 | 고일광 | 0.333 | [10 empty] | 1:10 | 0.04 | Sunsolt RM-340S | 니카코리아 | 분산·균염제 | 0.3 | 빙초산 | 삼일 | 산 | 0.5 | [8 empty] | P-DY02 | IR 염색기 | 40 | 1.5 | 64 | 0 | 0.75 | 100 | 0 | 1.458333333 | 135 | 60 | 1.97222 | 64 | 0 | 0 | 64 | 0 | 0 | 64 | 0 | 0 | 64 | 0 | P-DY02 | IR 염색기 | NaOH | 삼일 | 가성소다 | 1.5 | Sera Con M-FAS | Dystar | 환원세정제 | 1.5 | 1:10 | 0.04 | 40 | 2 | 80 | 20 | 0 | 80 | 0 | 0 | 80 | 0 | 0 | 80 | 0 | 0 | 80 | 0 | 0 | 80 | 0 | 0 | 80 | 0 | 60 |  | 2 | 25 |  | 1 |  |  |  | 100 | 10 |  |  |  |  | P-DY05 | 실험실 패더 | 1 | 1 | P-DY06 | 실험실 텐터 | 180 | 1 | 2 | 2 | [165 empty] | 310.8456782 | 1.18 | [12 empty] | 51.08 | -15.76 | 25.89 | 3.2235 | 51.04 | -15.83 | 25.57 | 55.12 | -9.28 | 24.41 | 2 | 7.83
| 40 | 2021-03-30 | 다이텍연구원 | 1 | P-DY09 | 고압 래피드 염색기 | RAW-001 | Recycled Polyester | 300 | 96 | Semi Dull | Draw Textured Yarn | 82.5 | 150*2 INT | Filaments | Recycled Polyester | 300 | 96 | Semi Dull | Draw Textured Yarn | 82.5 | 150*2 INT | Filaments | WOVEN | TWILL |  |  |  | P-DY09 | 고압 래피드 염색기 |  | Sera Wash C-NEP | DYSTAR | 정련호발제 | 3 | NaOH | 삼일 | 가성소다 | 5 | CH3COOH | 삼일 | 빙초산 | 0.5 | 45 | 5.5 | 95 | 60 | 0 | 95 | 0 | 0 | 95 | 0 | 0 | 95 | 0 | 0 | 95 | 0 | 0 | 95 | 0 | 0 | 95 | 0 | 80 | 10 | 2 | P-DY12 | 산업용 텐터기 | 1 | 3 | 3 |  |  | 170 | 170 | 20 | 1200 |  |  | 170 | 170 | 20 | 1200 |  |  | 170 | 170 | 20 | 1200 |  |  | 170 | 170 | 20 | 1200 |  |  | 170 | 170 | 20 | 1200 |  |  | 170 | 170 | 20 | 1200 |  |  | 170 | 170 | 20 | 1200 | 4 | Dorosperse Yellow KKL | ARCHROMA | 분산 | 고일광 | 0.667 | Dorosperse Red KKL | ARCHROMA | 분산 | 고일광 | 0.333 | [10 empty] | 1:10 | 0.04 | Sunsolt RM-340S | 니카코리아 | 분산·균염제 | 0.3 | 빙초산 | 삼일 | 산 | 0.5 | [8 empty] | P-DY02 | IR 염색기 | 40 | 1.5 | 64 | 0 | 0.75 | 100 | 0 | 1.458333333 | 135 | 60 | 1.97222 | 64 | 0 | 0 | 64 | 0 | 0 | 64 | 0 | 0 | 64 | 0 | P-DY02 | IR 염색기 | NaOH | 삼일 | 가성소다 | 1.5 | Sera Con M-FAS | Dystar | 환원세정제 | 1.5 | 1:10 | 0.04 | 40 | 2 | 80 | 20 | 0 | 80 | 0 | 0 | 80 | 0 | 0 | 80 | 0 | 0 | 80 | 0 | 0 | 80 | 0 | 0 | 80 | 0 | 60 |  | 2 | 25 |  | 1 |  |  |  | 100 | 10 |  |  |  |  | P-DY05 | 실험실 패더 | 1 | 1 | P-DY06 | 실험실 텐터 | 180 | 1 | 2 | 2 | [165 empty] | 310.8456782 | 1.18 | [12 empty] | 60.77 | 44.44 | 46.44 | 2.8753 | 61.3 | 42.3 | 45.56 | 65.28 | 38.82 | 42.88 | 2 | 5.923333
| 41 | 2021-03-31 | 다이텍연구원 | 1 | P-DY09 | 고압 래피드 염색기 | RAW-001 | Recycled Polyester | 300 | 96 | Semi Dull | Draw Textured Yarn | 82.5 | 150*2 INT | Filaments | Recycled Polyester | 300 | 96 | Semi Dull | Draw Textured Yarn | 82.5 | 150*2 INT | Filaments | WOVEN | TWILL |  |  |  | P-DY09 | 고압 래피드 염색기 |  | Sera Wash C-NEP | DYSTAR | 정련호발제 | 3 | NaOH | 삼일 | 가성소다 | 5 | CH3COOH | 삼일 | 빙초산 | 0.5 | 45 | 5.5 | 95 | 60 | 0 | 95 | 0 | 0 | 95 | 0 | 0 | 95 | 0 | 0 | 95 | 0 | 0 | 95 | 0 | 0 | 95 | 0 | 80 | 10 | 2 | P-DY12 | 산업용 텐터기 | 1 | 3 | 3 |  |  | 170 | 170 | 20 | 1200 |  |  | 170 | 170 | 20 | 1200 |  |  | 170 | 170 | 20 | 1200 |  |  | 170 | 170 | 20 | 1200 |  |  | 170 | 170 | 20 | 1200 |  |  | 170 | 170 | 20 | 1200 |  |  | 170 | 170 | 20 | 1200 | 4 | Dorosperse Yellow KKL | ARCHROMA | 분산 | 고일광 | 0.05 | [15 empty] | 1:10 | 0.04 | Sunsolt RM-340S | 니카코리아 | 분산·균염제 | 0.3 | 빙초산 | 삼일 | 산 | 0.5 | [8 empty] | P-DY02 | IR 염색기 | 40 | 1.5 | 64 | 0 | 0.75 | 100 | 0 | 1.458333333 | 135 | 60 | 1.97222 | 64 | 0 | 0 | 64 | 0 | 0 | 64 | 0 | 0 | 64 | 0 | P-DY02 | IR 염색기 | NaOH | 삼일 | 가성소다 | 1.5 | Sera Con M-FAS | Dystar | 환원세정제 | 1.5 | 1:10 | 0.04 | 40 | 2 | 80 | 20 | 0 | 80 | 0 | 0 | 80 | 0 | 0 | 80 | 0 | 0 | 80 | 0 | 0 | 80 | 0 | 0 | 80 | 0 | 60 |  | 2 | 25 |  | 1 |  |  |  | 100 | 10 |  |  |  |  | P-DY05 | 실험실 패더 | 1 | 1 | P-DY06 | 실험실 텐터 | 180 | 1 | 2 | 2 | [165 empty] | 310.8456782 | 1.18 | [12 empty] | 89.03 | -0.61 | 31.92 | 0.2918 | 86.64 | -2.4 | 28.47 | 90.3 | -0.16 | 24.56 | 2 | 5.806667
| 42 | 2021-03-31 | 다이텍연구원 | 1 | P-DY09 | 고압 래피드 염색기 | RAW-001 | Recycled Polyester | 300 | 96 | Semi Dull | Draw Textured Yarn | 82.5 | 150*2 INT | Filaments | Recycled Polyester | 300 | 96 | Semi Dull | Draw Textured Yarn | 82.5 | 150*2 INT | Filaments | WOVEN | TWILL |  |  |  | P-DY09 | 고압 래피드 염색기 |  | Sera Wash C-NEP | DYSTAR | 정련호발제 | 3 | NaOH | 삼일 | 가성소다 | 5 | CH3COOH | 삼일 | 빙초산 | 0.5 | 45 | 5.5 | 95 | 60 | 0 | 95 | 0 | 0 | 95 | 0 | 0 | 95 | 0 | 0 | 95 | 0 | 0 | 95 | 0 | 0 | 95 | 0 | 80 | 10 | 2 | P-DY12 | 산업용 텐터기 | 1 | 3 | 3 |  |  | 170 | 170 | 20 | 1200 |  |  | 170 | 170 | 20 | 1200 |  |  | 170 | 170 | 20 | 1200 |  |  | 170 | 170 | 20 | 1200 |  |  | 170 | 170 | 20 | 1200 |  |  | 170 | 170 | 20 | 1200 |  |  | 170 | 170 | 20 | 1200 | 4 | Dorosperse Red KKL | ARCHROMA | 분산 | 고일광 | 0.05 | [15 empty] | 1:10 | 0.04 | Sunsolt RM-340S | 니카코리아 | 분산·균염제 | 0.3 | 빙초산 | 삼일 | 산 | 0.5 | [8 empty] | P-DY02 | IR 염색기 | 40 | 1.5 | 64 | 0 | 0.75 | 100 | 0 | 1.458333333 | 135 | 60 | 1.97222 | 64 | 0 | 0 | 64 | 0 | 0 | 64 | 0 | 0 | 64 | 0 | P-DY02 | IR 염색기 | NaOH | 삼일 | 가성소다 | 1.5 | Sera Con M-FAS | Dystar | 환원세정제 | 1.5 | 1:10 | 0.04 | 40 | 2 | 80 | 20 | 0 | 80 | 0 | 0 | 80 | 0 | 0 | 80 | 0 | 0 | 80 | 0 | 0 | 80 | 0 | 0 | 80 | 0 | 60 |  | 2 | 25 |  | 1 |  |  |  | 100 | 10 |  |  |  |  | P-DY05 | 실험실 패더 | 1 | 1 | P-DY06 | 실험실 텐터 | 180 | 1 | 2 | 2 | [165 empty] | 310.8456782 | 1.18 | [12 empty] | 78.58 | 29.33 | 0.96 | 0.1211 | 77.96 | 25.92 | 0.43 | 82.68 | 22.63 | 2.76 | 2 | 6.206667
| 43 | 2021-03-31 | 다이텍연구원 | 1 | P-DY09 | 고압 래피드 염색기 | RAW-001 | Recycled Polyester | 300 | 96 | Semi Dull | Draw Textured Yarn | 82.5 | 150*2 INT | Filaments | Recycled Polyester | 300 | 96 | Semi Dull | Draw Textured Yarn | 82.5 | 150*2 INT | Filaments | WOVEN | TWILL |  |  |  | P-DY09 | 고압 래피드 염색기 |  | Sera Wash C-NEP | DYSTAR | 정련호발제 | 3 | NaOH | 삼일 | 가성소다 | 5 | CH3COOH | 삼일 | 빙초산 | 0.5 | 45 | 5.5 | 95 | 60 | 0 | 95 | 0 | 0 | 95 | 0 | 0 | 95 | 0 | 0 | 95 | 0 | 0 | 95 | 0 | 0 | 95 | 0 | 80 | 10 | 2 | P-DY12 | 산업용 텐터기 | 1 | 3 | 3 |  |  | 170 | 170 | 20 | 1200 |  |  | 170 | 170 | 20 | 1200 |  |  | 170 | 170 | 20 | 1200 |  |  | 170 | 170 | 20 | 1200 |  |  | 170 | 170 | 20 | 1200 |  |  | 170 | 170 | 20 | 1200 |  |  | 170 | 170 | 20 | 1200 | 4 | Dorosperse Blue KKL | ARCHROMA | 분산 | 고일광 | 0.05 | [15 empty] | 1:10 | 0.04 | Sunsolt RM-340S | 니카코리아 | 분산·균염제 | 0.3 | 빙초산 | 삼일 | 산 | 0.5 | [8 empty] | P-DY02 | IR 염색기 | 40 | 1.5 | 64 | 0 | 0.75 | 100 | 0 | 1.458333333 | 135 | 60 | 1.97222 | 64 | 0 | 0 | 64 | 0 | 0 | 64 | 0 | 0 | 64 | 0 | P-DY02 | IR 염색기 | NaOH | 삼일 | 가성소다 | 1.5 | Sera Con M-FAS | Dystar | 환원세정제 | 1.5 | 1:10 | 0.04 | 40 | 2 | 80 | 20 | 0 | 80 | 0 | 0 | 80 | 0 | 0 | 80 | 0 | 0 | 80 | 0 | 0 | 80 | 0 | 0 | 80 | 0 | 60 |  | 2 | 25 |  | 1 |  |  |  | 100 | 10 |  |  |  |  | P-DY05 | 실험실 패더 | 1 | 1 | P-DY06 | 실험실 텐터 | 180 | 1 | 2 | 2 | [165 empty] | 310.8456782 | 1.18 | [12 empty] | 76.82 | -8.11 | -14.12 | 0.1895 | 76.24 | -8.23 | -13.33 | 81.23 | -6.62 | -8.01 | 2 | 7.473333
| 44 | 2021-03-31 | 다이텍연구원 | 1 | P-DY09 | 고압 래피드 염색기 | RAW-001 | Recycled Polyester | 300 | 96 | Semi Dull | Draw Textured Yarn | 82.5 | 150*2 INT | Filaments | Recycled Polyester | 300 | 96 | Semi Dull | Draw Textured Yarn | 82.5 | 150*2 INT | Filaments | WOVEN | TWILL |  |  |  | P-DY09 | 고압 래피드 염색기 |  | Sera Wash C-NEP | DYSTAR | 정련호발제 | 3 | NaOH | 삼일 | 가성소다 | 5 | CH3COOH | 삼일 | 빙초산 | 0.5 | 45 | 5.5 | 95 | 60 | 0 | 95 | 0 | 0 | 95 | 0 | 0 | 95 | 0 | 0 | 95 | 0 | 0 | 95 | 0 | 0 | 95 | 0 | 80 | 10 | 2 | P-DY12 | 산업용 텐터기 | 1 | 3 | 3 |  |  | 170 | 170 | 20 | 1200 |  |  | 170 | 170 | 20 | 1200 |  |  | 170 | 170 | 20 | 1200 |  |  | 170 | 170 | 20 | 1200 |  |  | 170 | 170 | 20 | 1200 |  |  | 170 | 170 | 20 | 1200 |  |  | 170 | 170 | 20 | 1200 | 4 | Dorosperse Red KKL | ARCHROMA | 분산 | 고일광 | 0.033 | Dorosperse Blue KKL | ARCHROMA | 분산 | 고일광 | 0.067 | [10 empty] | 1:10 | 0.04 | Sunsolt RM-340S | 니카코리아 | 분산·균염제 | 0.3 | 빙초산 | 삼일 | 산 | 0.5 | [8 empty] | P-DY02 | IR 염색기 | 40 | 1.5 | 64 | 0 | 0.75 | 100 | 0 | 1.458333333 | 135 | 60 | 1.97222 | 64 | 0 | 0 | 64 | 0 | 0 | 64 | 0 | 0 | 64 | 0 | P-DY02 | IR 염색기 | NaOH | 삼일 | 가성소다 | 1.5 | Sera Con M-FAS | Dystar | 환원세정제 | 1.5 | 1:10 | 0.04 | 40 | 2 | 80 | 20 | 0 | 80 | 0 | 0 | 80 | 0 | 0 | 80 | 0 | 0 | 80 | 0 | 0 | 80 | 0 | 0 | 80 | 0 | 60 |  | 2 | 25 |  | 1 |  |  |  | 100 | 10 |  |  |  |  | P-DY05 | 실험실 패더 | 1 | 1 | P-DY06 | 실험실 텐터 | 180 | 1 | 2 | 2 | [165 empty] | 310.8456782 | 1.18 | [12 empty] | 69.17 | 4.13 | -14.27 | 0.2514 | 69.09 | 3.73 | -13.72 | 74.9 | 3.17 | -8.53 | 2 | 7.816667
| 45 | 2021-03-31 | 다이텍연구원 | 1 | P-DY09 | 고압 래피드 염색기 | RAW-001 | Recycled Polyester | 300 | 96 | Semi Dull | Draw Textured Yarn | 82.5 | 150*2 INT | Filaments | Recycled Polyester | 300 | 96 | Semi Dull | Draw Textured Yarn | 82.5 | 150*2 INT | Filaments | WOVEN | TWILL |  |  |  | P-DY09 | 고압 래피드 염색기 |  | Sera Wash C-NEP | DYSTAR | 정련호발제 | 3 | NaOH | 삼일 | 가성소다 | 5 | CH3COOH | 삼일 | 빙초산 | 0.5 | 45 | 5.5 | 95 | 60 | 0 | 95 | 0 | 0 | 95 | 0 | 0 | 95 | 0 | 0 | 95 | 0 | 0 | 95 | 0 | 0 | 95 | 0 | 80 | 10 | 2 | P-DY12 | 산업용 텐터기 | 1 | 3 | 3 |  |  | 170 | 170 | 20 | 1200 |  |  | 170 | 170 | 20 | 1200 |  |  | 170 | 170 | 20 | 1200 |  |  | 170 | 170 | 20 | 1200 |  |  | 170 | 170 | 20 | 1200 |  |  | 170 | 170 | 20 | 1200 |  |  | 170 | 170 | 20 | 1200 | 4 | Dorosperse Red KKL | ARCHROMA | 분산 | 고일광 | 0.067 | Dorosperse Blue KKL | ARCHROMA | 분산 | 고일광 | 0.033 | [10 empty] | 1:10 | 0.04 | Sunsolt RM-340S | 니카코리아 | 분산·균염제 | 0.3 | 빙초산 | 삼일 | 산 | 0.5 | [8 empty] | P-DY02 | IR 염색기 | 40 | 1.5 | 64 | 0 | 0.75 | 100 | 0 | 1.458333333 | 135 | 60 | 1.97222 | 64 | 0 | 0 | 64 | 0 | 0 | 64 | 0 | 0 | 64 | 0 | P-DY02 | IR 염색기 | NaOH | 삼일 | 가성소다 | 1.5 | Sera Con M-FAS | Dystar | 환원세정제 | 1.5 | 1:10 | 0.04 | 40 | 2 | 80 | 20 | 0 | 80 | 0 | 0 | 80 | 0 | 0 | 80 | 0 | 0 | 80 | 0 | 0 | 80 | 0 | 0 | 80 | 0 | 60 |  | 2 | 25 |  | 1 |  |  |  | 100 | 10 |  |  |  |  | P-DY05 | 실험실 패더 | 1 | 1 | P-DY06 | 실험실 텐터 | 180 | 1 | 2 | 2 | [165 empty] | 310.8456782 | 1.18 | [12 empty] | 69.8 | 16.4 | -8.81 | 0.2031 | 69.7 | 15.89 | -8.01 | 74.87 | 12.82 | -4.99 | 2 | 6.73
| 46 | 2021-03-31 | 다이텍연구원 | 1 | P-DY09 | 고압 래피드 염색기 | RAW-001 | Recycled Polyester | 300 | 96 | Semi Dull | Draw Textured Yarn | 82.5 | 150*2 INT | Filaments | Recycled Polyester | 300 | 96 | Semi Dull | Draw Textured Yarn | 82.5 | 150*2 INT | Filaments | WOVEN | TWILL |  |  |  | P-DY09 | 고압 래피드 염색기 |  | Sera Wash C-NEP | DYSTAR | 정련호발제 | 3 | NaOH | 삼일 | 가성소다 | 5 | CH3COOH | 삼일 | 빙초산 | 0.5 | 45 | 5.5 | 95 | 60 | 0 | 95 | 0 | 0 | 95 | 0 | 0 | 95 | 0 | 0 | 95 | 0 | 0 | 95 | 0 | 0 | 95 | 0 | 80 | 10 | 2 | P-DY12 | 산업용 텐터기 | 1 | 3 | 3 |  |  | 170 | 170 | 20 | 1200 |  |  | 170 | 170 | 20 | 1200 |  |  | 170 | 170 | 20 | 1200 |  |  | 170 | 170 | 20 | 1200 |  |  | 170 | 170 | 20 | 1200 |  |  | 170 | 170 | 20 | 1200 |  |  | 170 | 170 | 20 | 1200 | 4 | Dorosperse Yellow KKL | ARCHROMA | 분산 | 고일광 | 0.033 | Dorosperse Blue KKL | ARCHROMA | 분산 | 고일광 | 0.067 | [10 empty] | 1:10 | 0.04 | Sunsolt RM-340S | 니카코리아 | 분산·균염제 | 0.3 | 빙초산 | 삼일 | 산 | 0.5 | [8 empty] | P-DY02 | IR 염색기 | 40 | 1.5 | 64 | 0 | 0.75 | 100 | 0 | 1.458333333 | 135 | 60 | 1.97222 | 64 | 0 | 0 | 64 | 0 | 0 | 64 | 0 | 0 | 64 | 0 | P-DY02 | IR 염색기 | NaOH | 삼일 | 가성소다 | 1.5 | Sera Con M-FAS | Dystar | 환원세정제 | 1.5 | 1:10 | 0.04 | 40 | 2 | 80 | 20 | 0 | 80 | 0 | 0 | 80 | 0 | 0 | 80 | 0 | 0 | 80 | 0 | 0 | 80 | 0 | 0 | 80 | 0 | 60 |  | 2 | 25 |  | 1 |  |  |  | 100 | 10 |  |  |  |  | P-DY05 | 실험실 패더 | 1 | 1 | P-DY06 | 실험실 텐터 | 180 | 1 | 2 | 2 | [165 empty] | 310.8456782 | 1.18 | [12 empty] | 72.8 | -12.14 | 0.74 | 0.3551 | 72.5 | -12.23 | 1.02 | 77.73 | -9.03 | 2.2 | 2 | 6.25
| 47 | 2021-03-31 | 다이텍연구원 | 1 | P-DY09 | 고압 래피드 염색기 | RAW-001 | Recycled Polyester | 300 | 96 | Semi Dull | Draw Textured Yarn | 82.5 | 150*2 INT | Filaments | Recycled Polyester | 300 | 96 | Semi Dull | Draw Textured Yarn | 82.5 | 150*2 INT | Filaments | WOVEN | TWILL |  |  |  | P-DY09 | 고압 래피드 염색기 |  | Sera Wash C-NEP | DYSTAR | 정련호발제 | 3 | NaOH | 삼일 | 가성소다 | 5 | CH3COOH | 삼일 | 빙초산 | 0.5 | 45 | 5.5 | 95 | 60 | 0 | 95 | 0 | 0 | 95 | 0 | 0 | 95 | 0 | 0 | 95 | 0 | 0 | 95 | 0 | 0 | 95 | 0 | 80 | 10 | 2 | P-DY12 | 산업용 텐터기 | 1 | 3 | 3 |  |  | 170 | 170 | 20 | 1200 |  |  | 170 | 170 | 20 | 1200 |  |  | 170 | 170 | 20 | 1200 |  |  | 170 | 170 | 20 | 1200 |  |  | 170 | 170 | 20 | 1200 |  |  | 170 | 170 | 20 | 1200 |  |  | 170 | 170 | 20 | 1200 | 4 | Dorosperse Yellow KKL | ARCHROMA | 분산 | 고일광 | 0.033 | Dorosperse Red KKL | ARCHROMA | 분산 | 고일광 | 0.033 | Dorosperse Blue KKL | ARCHROMA | 분산 | 고일광 | 0.033 | [5 empty] | 1:10 | 0.04 | Sunsolt RM-340S | 니카코리아 | 분산·균염제 | 0.3 | 빙초산 | 삼일 | 산 | 0.5 | [8 empty] | P-DY02 | IR 염색기 | 40 | 1.5 | 64 | 0 | 0.75 | 100 | 0 | 1.458333333 | 135 | 60 | 1.97222 | 64 | 0 | 0 | 64 | 0 | 0 | 64 | 0 | 0 | 64 | 0 | P-DY02 | IR 염색기 | NaOH | 삼일 | 가성소다 | 1.5 | Sera Con M-FAS | Dystar | 환원세정제 | 1.5 | 1:10 | 0.04 | 40 | 2 | 80 | 20 | 0 | 80 | 0 | 0 | 80 | 0 | 0 | 80 | 0 | 0 | 80 | 0 | 0 | 80 | 0 | 0 | 80 | 0 | 60 |  | 2 | 25 |  | 1 |  |  |  | 100 | 10 |  |  |  |  | P-DY05 | 실험실 패더 | 1 | 1 | P-DY06 | 실험실 텐터 | 180 | 1 | 2 | 2 | [165 empty] | 310.8456782 | 1.18 | [12 empty] | 71.74 | 4.78 | 3.78 | 0.3265 | 71.94 | 4.51 | 4.13 | 77.08 | 4.35 | 3.75 | 2 | 5.153333
| 48 | 2021-03-31 | 다이텍연구원 | 1 | P-DY09 | 고압 래피드 염색기 | RAW-001 | Recycled Polyester | 300 | 96 | Semi Dull | Draw Textured Yarn | 82.5 | 150*2 INT | Filaments | Recycled Polyester | 300 | 96 | Semi Dull | Draw Textured Yarn | 82.5 | 150*2 INT | Filaments | WOVEN | TWILL |  |  |  | P-DY09 | 고압 래피드 염색기 |  | Sera Wash C-NEP | DYSTAR | 정련호발제 | 3 | NaOH | 삼일 | 가성소다 | 5 | CH3COOH | 삼일 | 빙초산 | 0.5 | 45 | 5.5 | 95 | 60 | 0 | 95 | 0 | 0 | 95 | 0 | 0 | 95 | 0 | 0 | 95 | 0 | 0 | 95 | 0 | 0 | 95 | 0 | 80 | 10 | 2 | P-DY12 | 산업용 텐터기 | 1 | 3 | 3 |  |  | 170 | 170 | 20 | 1200 |  |  | 170 | 170 | 20 | 1200 |  |  | 170 | 170 | 20 | 1200 |  |  | 170 | 170 | 20 | 1200 |  |  | 170 | 170 | 20 | 1200 |  |  | 170 | 170 | 20 | 1200 |  |  | 170 | 170 | 20 | 1200 | 4 | Dorosperse Yellow KKL | ARCHROMA | 분산 | 고일광 | 0.033 | Dorosperse Red KKL | ARCHROMA | 분산 | 고일광 | 0.067 | [10 empty] | 1:10 | 0.04 | Sunsolt RM-340S | 니카코리아 | 분산·균염제 | 0.3 | 빙초산 | 삼일 | 산 | 0.5 | [8 empty] | P-DY02 | IR 염색기 | 40 | 1.5 | 64 | 0 | 0.75 | 100 | 0 | 1.458333333 | 135 | 60 | 1.97222 | 64 | 0 | 0 | 64 | 0 | 0 | 64 | 0 | 0 | 64 | 0 | P-DY02 | IR 염색기 | NaOH | 삼일 | 가성소다 | 1.5 | Sera Con M-FAS | Dystar | 환원세정제 | 1.5 | 1:10 | 0.04 | 40 | 2 | 80 | 20 | 0 | 80 | 0 | 0 | 80 | 0 | 0 | 80 | 0 | 0 | 80 | 0 | 0 | 80 | 0 | 0 | 80 | 0 | 60 |  | 2 | 25 |  | 1 |  |  |  | 100 | 10 |  |  |  |  | P-DY05 | 실험실 패더 | 1 | 1 | P-DY06 | 실험실 텐터 | 180 | 1 | 2 | 2 | [165 empty] | 310.8456782 | 1.18 | [12 empty] | 76.02 | 29.66 | 13.3 | 0.2715 | 75.59 | 26.14 | 12.35 | 79.9 | 23.63 | 11.58 | 2 | 5.056667
| 49 | 2021-03-31 | 다이텍연구원 | 1 | P-DY09 | 고압 래피드 염색기 | RAW-001 | Recycled Polyester | 300 | 96 | Semi Dull | Draw Textured Yarn | 82.5 | 150*2 INT | Filaments | Recycled Polyester | 300 | 96 | Semi Dull | Draw Textured Yarn | 82.5 | 150*2 INT | Filaments | WOVEN | TWILL |  |  |  | P-DY09 | 고압 래피드 염색기 |  | Sera Wash C-NEP | DYSTAR | 정련호발제 | 3 | NaOH | 삼일 | 가성소다 | 5 | CH3COOH | 삼일 | 빙초산 | 0.5 | 45 | 5.5 | 95 | 60 | 0 | 95 | 0 | 0 | 95 | 0 | 0 | 95 | 0 | 0 | 95 | 0 | 0 | 95 | 0 | 0 | 95 | 0 | 80 | 10 | 2 | P-DY12 | 산업용 텐터기 | 1 | 3 | 3 |  |  | 170 | 170 | 20 | 1200 |  |  | 170 | 170 | 20 | 1200 |  |  | 170 | 170 | 20 | 1200 |  |  | 170 | 170 | 20 | 1200 |  |  | 170 | 170 | 20 | 1200 |  |  | 170 | 170 | 20 | 1200 |  |  | 170 | 170 | 20 | 1200 | 4 | Dorosperse Yellow KKL | ARCHROMA | 분산 | 고일광 | 0.067 | Dorosperse Blue KKL | ARCHROMA | 분산 | 고일광 | 0.033 | [10 empty] | 1:10 | 0.04 | Sunsolt RM-340S | 니카코리아 | 분산·균염제 | 0.3 | 빙초산 | 삼일 | 산 | 0.5 | [8 empty] | P-DY02 | IR 염색기 | 40 | 1.5 | 64 | 0 | 0.75 | 100 | 0 | 1.458333333 | 135 | 60 | 1.97222 | 64 | 0 | 0 | 64 | 0 | 0 | 64 | 0 | 0 | 64 | 0 | P-DY02 | IR 염색기 | NaOH | 삼일 | 가성소다 | 1.5 | Sera Con M-FAS | Dystar | 환원세정제 | 1.5 | 1:10 | 0.04 | 40 | 2 | 80 | 20 | 0 | 80 | 0 | 0 | 80 | 0 | 0 | 80 | 0 | 0 | 80 | 0 | 0 | 80 | 0 | 0 | 80 | 0 | 60 |  | 2 | 25 |  | 1 |  |  |  | 100 | 10 |  |  |  |  | P-DY05 | 실험실 패더 | 1 | 1 | P-DY06 | 실험실 텐터 | 180 | 1 | 2 | 2 | [165 empty] | 310.8456782 | 1.18 | [12 empty] | 76.65 | -11.01 | 17.46 | 0.4318 | 76.13 | -11.1 | 17.93 | 80.19 | -7.91 | 14.91 | 2 | 5.99
| 50 | 2021-03-31 | 다이텍연구원 | 1 | P-DY09 | 고압 래피드 염색기 | RAW-001 | Recycled Polyester | 300 | 96 | Semi Dull | Draw Textured Yarn | 82.5 | 150*2 INT | Filaments | Recycled Polyester | 300 | 96 | Semi Dull | Draw Textured Yarn | 82.5 | 150*2 INT | Filaments | WOVEN | TWILL |  |  |  | P-DY09 | 고압 래피드 염색기 |  | Sera Wash C-NEP | DYSTAR | 정련호발제 | 3 | NaOH | 삼일 | 가성소다 | 5 | CH3COOH | 삼일 | 빙초산 | 0.5 | 45 | 5.5 | 95 | 60 | 0 | 95 | 0 | 0 | 95 | 0 | 0 | 95 | 0 | 0 | 95 | 0 | 0 | 95 | 0 | 0 | 95 | 0 | 80 | 10 | 2 | P-DY12 | 산업용 텐터기 | 1 | 3 | 3 |  |  | 170 | 170 | 20 | 1200 |  |  | 170 | 170 | 20 | 1200 |  |  | 170 | 170 | 20 | 1200 |  |  | 170 | 170 | 20 | 1200 |  |  | 170 | 170 | 20 | 1200 |  |  | 170 | 170 | 20 | 1200 |  |  | 170 | 170 | 20 | 1200 | 4 | Dorosperse Yellow KKL | ARCHROMA | 분산 | 고일광 | 0.067 | Dorosperse Red KKL | ARCHROMA | 분산 | 고일광 | 0.033 | [10 empty] | 1:10 | 0.04 | Sunsolt RM-340S | 니카코리아 | 분산·균염제 | 0.3 | 빙초산 | 삼일 | 산 | 0.5 | [8 empty] | P-DY02 | IR 염색기 | 40 | 1.5 | 64 | 0 | 0.75 | 100 | 0 | 1.458333333 | 135 | 60 | 1.97222 | 64 | 0 | 0 | 64 | 0 | 0 | 64 | 0 | 0 | 64 | 0 | P-DY02 | IR 염색기 | NaOH | 삼일 | 가성소다 | 1.5 | Sera Con M-FAS | Dystar | 환원세정제 | 1.5 | 1:10 | 0.04 | 40 | 2 | 80 | 20 | 0 | 80 | 0 | 0 | 80 | 0 | 0 | 80 | 0 | 0 | 80 | 0 | 0 | 80 | 0 | 0 | 80 | 0 | 60 |  | 2 | 25 |  | 1 |  |  |  | 100 | 10 |  |  |  |  | P-DY05 | 실험실 패더 | 1 | 1 | P-DY06 | 실험실 텐터 | 180 | 1 | 2 | 2 | [165 empty] | 310.8456782 | 1.18 | [12 empty] | 79.4 | 20.06 | 25.11 | 0.3911 | 78.55 | 16.4 | 23.88 | 82.49 | 15.22 | 19.92 | 2 | 5.716667
| 51 | 2021-03-31 | 다이텍연구원 | 1 | P-DY09 | 고압 래피드 염색기 | RAW-001 | Recycled Polyester | 300 | 96 | Semi Dull | Draw Textured Yarn | 82.5 | 150*2 INT | Filaments | Recycled Polyester | 300 | 96 | Semi Dull | Draw Textured Yarn | 82.5 | 150*2 INT | Filaments | WOVEN | TWILL |  |  |  | P-DY09 | 고압 래피드 염색기 |  | Sera Wash C-NEP | DYSTAR | 정련호발제 | 3 | NaOH | 삼일 | 가성소다 | 5 | CH3COOH | 삼일 | 빙초산 | 0.5 | 45 | 5.5 | 95 | 60 | 0 | 95 | 0 | 0 | 95 | 0 | 0 | 95 | 0 | 0 | 95 | 0 | 0 | 95 | 0 | 0 | 95 | 0 | 80 | 10 | 2 | P-DY12 | 산업용 텐터기 | 1 | 3 | 3 |  |  | 170 | 170 | 20 | 1200 |  |  | 170 | 170 | 20 | 1200 |  |  | 170 | 170 | 20 | 1200 |  |  | 170 | 170 | 20 | 1200 |  |  | 170 | 170 | 20 | 1200 |  |  | 170 | 170 | 20 | 1200 |  |  | 170 | 170 | 20 | 1200 | 4 | Dorosperse Red KKL | ARCHROMA | 분산 | 고일광 | 1 | Dorosperse Blue KKL | ARCHROMA | 분산 | 고일광 | 0.5 | [10 empty] | 1:10 | 0.04 | Sunsolt RM-340S | 니카코리아 | 분산·균염제 | 0.3 | 빙초산 | 삼일 | 산 | 0.5 | [8 empty] | P-DY02 | IR 염색기 | 40 | 1.5 | 64 | 0 | 0.75 | 100 | 0 | 1.458333333 | 135 | 60 | 1.97222 | 64 | 0 | 0 | 64 | 0 | 0 | 64 | 0 | 0 | 64 | 0 | P-DY02 | IR 염색기 | NaOH | 삼일 | 가성소다 | 1.5 | Sera Con M-FAS | Dystar | 환원세정제 | 1.5 | 1:10 | 0.04 | 40 | 2 | 80 | 20 | 0 | 80 | 0 | 0 | 80 | 0 | 0 | 80 | 0 | 0 | 80 | 0 | 0 | 80 | 0 | 0 | 80 | 0 | 60 |  | 2 | 25 |  | 1 |  |  |  | 100 | 10 |  |  |  |  | P-DY05 | 실험실 패더 | 1 | 1 | P-DY06 | 실험실 텐터 | 180 | 1 | 2 | 2 | [165 empty] | 310.8456782 | 1.18 | [12 empty] | 35.04 | 21.86 | -14.47 | 1.6821 | 35.96 | 21.31 | -14.09 | 42.64 | 19.45 | -8.96 | 1-2 | 8.63
| 52 | 2021-03-31 | 다이텍연구원 | 1 | P-DY09 | 고압 래피드 염색기 | RAW-001 | Recycled Polyester | 300 | 96 | Semi Dull | Draw Textured Yarn | 82.5 | 150*2 INT | Filaments | Recycled Polyester | 300 | 96 | Semi Dull | Draw Textured Yarn | 82.5 | 150*2 INT | Filaments | WOVEN | TWILL |  |  |  | P-DY09 | 고압 래피드 염색기 |  | Sera Wash C-NEP | DYSTAR | 정련호발제 | 3 | NaOH | 삼일 | 가성소다 | 5 | CH3COOH | 삼일 | 빙초산 | 0.5 | 45 | 5.5 | 95 | 60 | 0 | 95 | 0 | 0 | 95 | 0 | 0 | 95 | 0 | 0 | 95 | 0 | 0 | 95 | 0 | 0 | 95 | 0 | 80 | 10 | 2 | P-DY12 | 산업용 텐터기 | 1 | 3 | 3 |  |  | 170 | 170 | 20 | 1200 |  |  | 170 | 170 | 20 | 1200 |  |  | 170 | 170 | 20 | 1200 |  |  | 170 | 170 | 20 | 1200 |  |  | 170 | 170 | 20 | 1200 |  |  | 170 | 170 | 20 | 1200 |  |  | 170 | 170 | 20 | 1200 | 4 | Dorosperse Yellow KKL | ARCHROMA | 분산 | 고일광 | 0.333 | Dorosperse Red KKL | ARCHROMA | 분산 | 고일광 | 0.667 | [10 empty] | 1:10 | 0.04 | Sunsolt RM-340S | 니카코리아 | 분산·균염제 | 0.3 | 빙초산 | 삼일 | 산 | 0.5 | [8 empty] | P-DY02 | IR 염색기 | 40 | 1.5 | 64 | 0 | 0.75 | 100 | 0 | 1.458333333 | 135 | 60 | 1.97222 | 64 | 0 | 0 | 64 | 0 | 0 | 64 | 0 | 0 | 64 | 0 | P-DY02 | IR 염색기 | NaOH | 삼일 | 가성소다 | 1.5 | Sera Con M-FAS | Dystar | 환원세정제 | 1.5 | 1:10 | 0.04 | 40 | 2 | 80 | 20 | 0 | 80 | 0 | 0 | 80 | 0 | 0 | 80 | 0 | 0 | 80 | 0 | 0 | 80 | 0 | 0 | 80 | 0 | 60 |  | 2 | 25 |  | 1 |  |  |  | 100 | 10 |  |  |  |  | P-DY05 | 실험실 패더 | 1 | 1 | P-DY06 | 실험실 텐터 | 180 | 1 | 2 | 2 | [165 empty] | 310.8456782 | 1.18 | [12 empty] | 56.65 | 53.45 | 32.33 | 1.8637 | 56.74 | 52.01 | 31.75 | 60.86 | 46.63 | 27.83 | 1-2 | 7.833333
| 53 | 2021-04-01 | 다이텍연구원 | 1 | P-DY09 | 고압 래피드 염색기 | RAW-001 | Recycled Polyester | 300 | 96 | Semi Dull | Draw Textured Yarn | 82.5 | 150*2 INT | Filaments | Recycled Polyester | 300 | 96 | Semi Dull | Draw Textured Yarn | 82.5 | 150*2 INT | Filaments | WOVEN | TWILL |  |  |  | P-DY09 | 고압 래피드 염색기 |  | Sera Wash C-NEP | DYSTAR | 정련호발제 | 3 | NaOH | 삼일 | 가성소다 | 5 | CH3COOH | 삼일 | 빙초산 | 0.5 | 45 | 5.5 | 95 | 60 | 0 | 95 | 0 | 0 | 95 | 0 | 0 | 95 | 0 | 0 | 95 | 0 | 0 | 95 | 0 | 0 | 95 | 0 | 80 | 10 | 2 | P-DY12 | 산업용 텐터기 | 1 | 3 | 3 |  |  | 170 | 170 | 20 | 1200 |  |  | 170 | 170 | 20 | 1200 |  |  | 170 | 170 | 20 | 1200 |  |  | 170 | 170 | 20 | 1200 |  |  | 170 | 170 | 20 | 1200 |  |  | 170 | 170 | 20 | 1200 |  |  | 170 | 170 | 20 | 1200 | 4 | Dorosperse Red KKL | ARCHROMA | 분산 | 고일광 | 0.017 | Dorosperse Blue KKL | ARCHROMA | 분산 | 고일광 | 0.033 | [10 empty] | 1:10 | 0.04 | Sunsolt RM-340S | 니카코리아 | 분산·균염제 | 0.3 | 빙초산 | 삼일 | 산 | 0.5 | [8 empty] | P-DY02 | IR 염색기 | 40 | 1.5 | 64 | 0 | 0.75 | 100 | 0 | 1.458333333 | 135 | 60 | 1.97222 | 64 | 0 | 0 | 64 | 0 | 0 | 64 | 0 | 0 | 64 | 0 | P-DY02 | IR 염색기 | NaOH | 삼일 | 가성소다 | 1.5 | Sera Con M-FAS | Dystar | 환원세정제 | 1.5 | 1:10 | 0.04 | 40 | 2 | 80 | 20 | 0 | 80 | 0 | 0 | 80 | 0 | 0 | 80 | 0 | 0 | 80 | 0 | 0 | 80 | 0 | 0 | 80 | 0 | 60 |  | 2 | 25 |  | 1 |  |  |  | 100 | 10 |  |  |  |  | P-DY05 | 실험실 패더 | 1 | 1 | P-DY06 | 실험실 텐터 | 180 | 1 | 2 | 2 | [165 empty] | 310.8456782 | 1.18 | [12 empty] | 75.59 | 2.98 | -10.81 | 0.1679 | 75.8 | 2.7 | -9.82 | 80.17 | 2.04 | -5.85 | 2 | 5.946667
| 54 | 2021-04-01 | 다이텍연구원 | 1 | P-DY09 | 고압 래피드 염색기 | RAW-001 | Recycled Polyester | 300 | 96 | Semi Dull | Draw Textured Yarn | 82.5 | 150*2 INT | Filaments | Recycled Polyester | 300 | 96 | Semi Dull | Draw Textured Yarn | 82.5 | 150*2 INT | Filaments | WOVEN | TWILL |  |  |  | P-DY09 | 고압 래피드 염색기 |  | Sera Wash C-NEP | DYSTAR | 정련호발제 | 3 | NaOH | 삼일 | 가성소다 | 5 | CH3COOH | 삼일 | 빙초산 | 0.5 | 45 | 5.5 | 95 | 60 | 0 | 95 | 0 | 0 | 95 | 0 | 0 | 95 | 0 | 0 | 95 | 0 | 0 | 95 | 0 | 0 | 95 | 0 | 80 | 10 | 2 | P-DY12 | 산업용 텐터기 | 1 | 3 | 3 |  |  | 170 | 170 | 20 | 1200 |  |  | 170 | 170 | 20 | 1200 |  |  | 170 | 170 | 20 | 1200 |  |  | 170 | 170 | 20 | 1200 |  |  | 170 | 170 | 20 | 1200 |  |  | 170 | 170 | 20 | 1200 |  |  | 170 | 170 | 20 | 1200 | 4 | Dorosperse Red KKL | ARCHROMA | 분산 | 고일광 | 0.033 | Dorosperse Blue KKL | ARCHROMA | 분산 | 고일광 | 0.017 | [10 empty] | 1:10 | 0.04 | Sunsolt RM-340S | 니카코리아 | 분산·균염제 | 0.3 | 빙초산 | 삼일 | 산 | 0.5 | [8 empty] | P-DY02 | IR 염색기 | 40 | 1.5 | 64 | 0 | 0.75 | 100 | 0 | 1.458333333 | 135 | 60 | 1.97222 | 64 | 0 | 0 | 64 | 0 | 0 | 64 | 0 | 0 | 64 | 0 | P-DY02 | IR 염색기 | NaOH | 삼일 | 가성소다 | 1.5 | Sera Con M-FAS | Dystar | 환원세정제 | 1.5 | 1:10 | 0.04 | 40 | 2 | 80 | 20 | 0 | 80 | 0 | 0 | 80 | 0 | 0 | 80 | 0 | 0 | 80 | 0 | 0 | 80 | 0 | 0 | 80 | 0 | 60 |  | 2 | 25 |  | 1 |  |  |  | 100 | 10 |  |  |  |  | P-DY05 | 실험실 패더 | 1 | 1 | P-DY06 | 실험실 텐터 | 180 | 1 | 2 | 2 | [165 empty] | 310.8456782 | 1.18 | [12 empty] | 75.86 | 13.08 | -6.86 | 0.1464 | 76.39 | 12 | -5.81 | 81.16 | 9.66 | -2.57 | 2 | 6.216667
| 55 | 2021-04-01 | 다이텍연구원 | 1 | P-DY09 | 고압 래피드 염색기 | RAW-001 | Recycled Polyester | 300 | 96 | Semi Dull | Draw Textured Yarn | 82.5 | 150*2 INT | Filaments | Recycled Polyester | 300 | 96 | Semi Dull | Draw Textured Yarn | 82.5 | 150*2 INT | Filaments | WOVEN | TWILL |  |  |  | P-DY09 | 고압 래피드 염색기 |  | Sera Wash C-NEP | DYSTAR | 정련호발제 | 3 | NaOH | 삼일 | 가성소다 | 5 | CH3COOH | 삼일 | 빙초산 | 0.5 | 45 | 5.5 | 95 | 60 | 0 | 95 | 0 | 0 | 95 | 0 | 0 | 95 | 0 | 0 | 95 | 0 | 0 | 95 | 0 | 0 | 95 | 0 | 80 | 10 | 2 | P-DY12 | 산업용 텐터기 | 1 | 3 | 3 |  |  | 170 | 170 | 20 | 1200 |  |  | 170 | 170 | 20 | 1200 |  |  | 170 | 170 | 20 | 1200 |  |  | 170 | 170 | 20 | 1200 |  |  | 170 | 170 | 20 | 1200 |  |  | 170 | 170 | 20 | 1200 |  |  | 170 | 170 | 20 | 1200 | 4 | Dorosperse Yellow KKL | ARCHROMA | 분산 | 고일광 | 0.017 | Dorosperse Blue KKL | ARCHROMA | 분산 | 고일광 | 0.033 | [10 empty] | 1:10 | 0.04 | Sunsolt RM-340S | 니카코리아 | 분산·균염제 | 0.3 | 빙초산 | 삼일 | 산 | 0.5 | [8 empty] | P-DY02 | IR 염색기 | 40 | 1.5 | 64 | 0 | 0.75 | 100 | 0 | 1.458333333 | 135 | 60 | 1.97222 | 64 | 0 | 0 | 64 | 0 | 0 | 64 | 0 | 0 | 64 | 0 | P-DY02 | IR 염색기 | NaOH | 삼일 | 가성소다 | 1.5 | Sera Con M-FAS | Dystar | 환원세정제 | 1.5 | 1:10 | 0.04 | 40 | 2 | 80 | 20 | 0 | 80 | 0 | 0 | 80 | 0 | 0 | 80 | 0 | 0 | 80 | 0 | 0 | 80 | 0 | 0 | 80 | 0 | 60 |  | 2 | 25 |  | 1 |  |  |  | 100 | 10 |  |  |  |  | P-DY05 | 실험실 패더 | 1 | 1 | P-DY06 | 실험실 텐터 | 180 | 1 | 2 | 2 | [165 empty] | 310.8456782 | 1.18 | [12 empty] | 78.59 | -9.91 | 0.88 | 0.2272 | 78.41 | -9.71 | 1.23 | 83.24 | -7.18 | 2.37 | 2 | 5.57
| 56 | 2021-04-01 | 다이텍연구원 | 1 | P-DY09 | 고압 래피드 염색기 | RAW-001 | Recycled Polyester | 300 | 96 | Semi Dull | Draw Textured Yarn | 82.5 | 150*2 INT | Filaments | Recycled Polyester | 300 | 96 | Semi Dull | Draw Textured Yarn | 82.5 | 150*2 INT | Filaments | WOVEN | TWILL |  |  |  | P-DY09 | 고압 래피드 염색기 |  | Sera Wash C-NEP | DYSTAR | 정련호발제 | 3 | NaOH | 삼일 | 가성소다 | 5 | CH3COOH | 삼일 | 빙초산 | 0.5 | 45 | 5.5 | 95 | 60 | 0 | 95 | 0 | 0 | 95 | 0 | 0 | 95 | 0 | 0 | 95 | 0 | 0 | 95 | 0 | 0 | 95 | 0 | 80 | 10 | 2 | P-DY12 | 산업용 텐터기 | 1 | 3 | 3 |  |  | 170 | 170 | 20 | 1200 |  |  | 170 | 170 | 20 | 1200 |  |  | 170 | 170 | 20 | 1200 |  |  | 170 | 170 | 20 | 1200 |  |  | 170 | 170 | 20 | 1200 |  |  | 170 | 170 | 20 | 1200 |  |  | 170 | 170 | 20 | 1200 | 4 | Dorosperse Yellow KKL | ARCHROMA | 분산 | 고일광 | 0.017 | Dorosperse Red KKL | ARCHROMA | 분산 | 고일광 | 0.017 | Dorosperse Blue KKL | ARCHROMA | 분산 | 고일광 | 0.017 | [5 empty] | 1:10 | 0.04 | Sunsolt RM-340S | 니카코리아 | 분산·균염제 | 0.3 | 빙초산 | 삼일 | 산 | 0.5 | [8 empty] | P-DY02 | IR 염색기 | 40 | 1.5 | 64 | 0 | 0.75 | 100 | 0 | 1.458333333 | 135 | 60 | 1.97222 | 64 | 0 | 0 | 64 | 0 | 0 | 64 | 0 | 0 | 64 | 0 | P-DY02 | IR 염색기 | NaOH | 삼일 | 가성소다 | 1.5 | Sera Con M-FAS | Dystar | 환원세정제 | 1.5 | 1:10 | 0.04 | 40 | 2 | 80 | 20 | 0 | 80 | 0 | 0 | 80 | 0 | 0 | 80 | 0 | 0 | 80 | 0 | 0 | 80 | 0 | 0 | 80 | 0 | 60 |  | 2 | 25 |  | 1 |  |  |  | 100 | 10 |  |  |  |  | P-DY05 | 실험실 패더 | 1 | 1 | P-DY06 | 실험실 텐터 | 180 | 1 | 2 | 2 | [165 empty] | 310.8456782 | 1.18 | [12 empty] | 77.49 | 3.89 | 3.03 | 0.2158 | 77.5 | 3.71 | 3.44 | 81.63 | 3.01 | 4.08 | 2 | 4.243333
| 57 | 2021-04-01 | 다이텍연구원 | 1 | P-DY09 | 고압 래피드 염색기 | RAW-001 | Recycled Polyester | 300 | 96 | Semi Dull | Draw Textured Yarn | 82.5 | 150*2 INT | Filaments | Recycled Polyester | 300 | 96 | Semi Dull | Draw Textured Yarn | 82.5 | 150*2 INT | Filaments | WOVEN | TWILL |  |  |  | P-DY09 | 고압 래피드 염색기 |  | Sera Wash C-NEP | DYSTAR | 정련호발제 | 3 | NaOH | 삼일 | 가성소다 | 5 | CH3COOH | 삼일 | 빙초산 | 0.5 | 45 | 5.5 | 95 | 60 | 0 | 95 | 0 | 0 | 95 | 0 | 0 | 95 | 0 | 0 | 95 | 0 | 0 | 95 | 0 | 0 | 95 | 0 | 80 | 10 | 2 | P-DY12 | 산업용 텐터기 | 1 | 3 | 3 |  |  | 170 | 170 | 20 | 1200 |  |  | 170 | 170 | 20 | 1200 |  |  | 170 | 170 | 20 | 1200 |  |  | 170 | 170 | 20 | 1200 |  |  | 170 | 170 | 20 | 1200 |  |  | 170 | 170 | 20 | 1200 |  |  | 170 | 170 | 20 | 1200 | 4 | Dorosperse Yellow KKL | ARCHROMA | 분산 | 고일광 | 0.017 | Dorosperse Red KKL | ARCHROMA | 분산 | 고일광 | 0.033 | [10 empty] | 1:10 | 0.04 | Sunsolt RM-340S | 니카코리아 | 분산·균염제 | 0.3 | 빙초산 | 삼일 | 산 | 0.5 | [8 empty] | P-DY02 | IR 염색기 | 40 | 1.5 | 64 | 0 | 0.75 | 100 | 0 | 1.458333333 | 135 | 60 | 1.97222 | 64 | 0 | 0 | 64 | 0 | 0 | 64 | 0 | 0 | 64 | 0 | P-DY02 | IR 염색기 | NaOH | 삼일 | 가성소다 | 1.5 | Sera Con M-FAS | Dystar | 환원세정제 | 1.5 | 1:10 | 0.04 | 40 | 2 | 80 | 20 | 0 | 80 | 0 | 0 | 80 | 0 | 0 | 80 | 0 | 0 | 80 | 0 | 0 | 80 | 0 | 0 | 80 | 0 | 60 |  | 2 | 25 |  | 1 |  |  |  | 100 | 10 |  |  |  |  | P-DY05 | 실험실 패더 | 1 | 1 | P-DY06 | 실험실 텐터 | 180 | 1 | 2 | 2 | [165 empty] | 310.8456782 | 1.18 | [12 empty] | 80.89 | 22.41 | 10.19 | 0.1796 | 80.02 | 18.89 | 9.27 | 84.41 | 17.34 | 8.9 | 2 | 4.636667
| 58 | 2021-04-01 | 다이텍연구원 | 1 | P-DY09 | 고압 래피드 염색기 | RAW-001 | Recycled Polyester | 300 | 96 | Semi Dull | Draw Textured Yarn | 82.5 | 150*2 INT | Filaments | Recycled Polyester | 300 | 96 | Semi Dull | Draw Textured Yarn | 82.5 | 150*2 INT | Filaments | WOVEN | TWILL |  |  |  | P-DY09 | 고압 래피드 염색기 |  | Sera Wash C-NEP | DYSTAR | 정련호발제 | 3 | NaOH | 삼일 | 가성소다 | 5 | CH3COOH | 삼일 | 빙초산 | 0.5 | 45 | 5.5 | 95 | 60 | 0 | 95 | 0 | 0 | 95 | 0 | 0 | 95 | 0 | 0 | 95 | 0 | 0 | 95 | 0 | 0 | 95 | 0 | 80 | 10 | 2 | P-DY12 | 산업용 텐터기 | 1 | 3 | 3 |  |  | 170 | 170 | 20 | 1200 |  |  | 170 | 170 | 20 | 1200 |  |  | 170 | 170 | 20 | 1200 |  |  | 170 | 170 | 20 | 1200 |  |  | 170 | 170 | 20 | 1200 |  |  | 170 | 170 | 20 | 1200 |  |  | 170 | 170 | 20 | 1200 | 4 | Dorosperse Yellow KKL | ARCHROMA | 분산 | 고일광 | 0.033 | Dorosperse Blue KKL | ARCHROMA | 분산 | 고일광 | 0.017 | [10 empty] | 1:10 | 0.04 | Sunsolt RM-340S | 니카코리아 | 분산·균염제 | 0.3 | 빙초산 | 삼일 | 산 | 0.5 | [8 empty] | P-DY02 | IR 염색기 | 40 | 1.5 | 64 | 0 | 0.75 | 100 | 0 | 1.458333333 | 135 | 60 | 1.97222 | 64 | 0 | 0 | 64 | 0 | 0 | 64 | 0 | 0 | 64 | 0 | P-DY02 | IR 염색기 | NaOH | 삼일 | 가성소다 | 1.5 | Sera Con M-FAS | Dystar | 환원세정제 | 1.5 | 1:10 | 0.04 | 40 | 2 | 80 | 20 | 0 | 80 | 0 | 0 | 80 | 0 | 0 | 80 | 0 | 0 | 80 | 0 | 0 | 80 | 0 | 0 | 80 | 0 | 60 |  | 2 | 25 |  | 1 |  |  |  | 100 | 10 |  |  |  |  | P-DY05 | 실험실 패더 | 1 | 1 | P-DY06 | 실험실 텐터 | 180 | 1 | 2 | 2 | [165 empty] | 310.8456782 | 1.18 | [12 empty] | 81.83 | -8.73 | 13.6 | 0.2614 | 81.44 | -8.36 | 13.31 | 85.13 | -6.75 | 12.48 | 2 | 4.113333
| 59 | 2021-04-01 | 다이텍연구원 | 1 | P-DY09 | 고압 래피드 염색기 | RAW-001 | Recycled Polyester | 300 | 96 | Semi Dull | Draw Textured Yarn | 82.5 | 150*2 INT | Filaments | Recycled Polyester | 300 | 96 | Semi Dull | Draw Textured Yarn | 82.5 | 150*2 INT | Filaments | WOVEN | TWILL |  |  |  | P-DY09 | 고압 래피드 염색기 |  | Sera Wash C-NEP | DYSTAR | 정련호발제 | 3 | NaOH | 삼일 | 가성소다 | 5 | CH3COOH | 삼일 | 빙초산 | 0.5 | 45 | 5.5 | 95 | 60 | 0 | 95 | 0 | 0 | 95 | 0 | 0 | 95 | 0 | 0 | 95 | 0 | 0 | 95 | 0 | 0 | 95 | 0 | 80 | 10 | 2 | P-DY12 | 산업용 텐터기 | 1 | 3 | 3 |  |  | 170 | 170 | 20 | 1200 |  |  | 170 | 170 | 20 | 1200 |  |  | 170 | 170 | 20 | 1200 |  |  | 170 | 170 | 20 | 1200 |  |  | 170 | 170 | 20 | 1200 |  |  | 170 | 170 | 20 | 1200 |  |  | 170 | 170 | 20 | 1200 | 4 | Dorosperse Yellow KKL | ARCHROMA | 분산 | 고일광 | 0.033 | Dorosperse Red KKL | ARCHROMA | 분산 | 고일광 | 0.017 | [10 empty] | 1:10 | 0.04 | Sunsolt RM-340S | 니카코리아 | 분산·균염제 | 0.3 | 빙초산 | 삼일 | 산 | 0.5 | [8 empty] | P-DY02 | IR 염색기 | 40 | 1.5 | 64 | 0 | 0.75 | 100 | 0 | 1.458333333 | 135 | 60 | 1.97222 | 64 | 0 | 0 | 64 | 0 | 0 | 64 | 0 | 0 | 64 | 0 | P-DY02 | IR 염색기 | NaOH | 삼일 | 가성소다 | 1.5 | Sera Con M-FAS | Dystar | 환원세정제 | 1.5 | 1:10 | 0.04 | 40 | 2 | 80 | 20 | 0 | 80 | 0 | 0 | 80 | 0 | 0 | 80 | 0 | 0 | 80 | 0 | 0 | 80 | 0 | 0 | 80 | 0 | 60 |  | 2 | 25 |  | 1 |  |  |  | 100 | 10 |  |  |  |  | P-DY05 | 실험실 패더 | 1 | 1 | P-DY06 | 실험실 텐터 | 180 | 1 | 2 | 2 | [165 empty] | 310.8456782 | 1.18 | [12 empty] | 83.44 | 13.88 | 18.96 | 0.2387 | 82.25 | 10.71 | 16.75 | 85.19 | 10.43 | 15.97 | 2 | 3.113333
| 60 | 2021-04-01 | 다이텍연구원 | 1 | P-DY09 | 고압 래피드 염색기 | RAW-001 | Recycled Polyester | 300 | 96 | Semi Dull | Draw Textured Yarn | 82.5 | 150*2 INT | Filaments | Recycled Polyester | 300 | 96 | Semi Dull | Draw Textured Yarn | 82.5 | 150*2 INT | Filaments | WOVEN | TWILL |  |  |  | P-DY09 | 고압 래피드 염색기 |  | Sera Wash C-NEP | DYSTAR | 정련호발제 | 3 | NaOH | 삼일 | 가성소다 | 5 | CH3COOH | 삼일 | 빙초산 | 0.5 | 45 | 5.5 | 95 | 60 | 0 | 95 | 0 | 0 | 95 | 0 | 0 | 95 | 0 | 0 | 95 | 0 | 0 | 95 | 0 | 0 | 95 | 0 | 80 | 10 | 2 | P-DY12 | 산업용 텐터기 | 1 | 3 | 3 |  |  | 170 | 170 | 20 | 1200 |  |  | 170 | 170 | 20 | 1200 |  |  | 170 | 170 | 20 | 1200 |  |  | 170 | 170 | 20 | 1200 |  |  | 170 | 170 | 20 | 1200 |  |  | 170 | 170 | 20 | 1200 |  |  | 170 | 170 | 20 | 1200 | 4 | Dorosperse Red KKL | ARCHROMA | 분산 | 고일광 | 0.667 | Dorosperse Blue KKL | ARCHROMA | 분산 | 고일광 | 1.333 | [10 empty] | 1:10 | 0.04 | Sunsolt RM-340S | 니카코리아 | 분산·균염제 | 0.3 | 빙초산 | 삼일 | 산 | 0.5 | [8 empty] | P-DY02 | IR 염색기 | 40 | 1.5 | 64 | 0 | 0.75 | 100 | 0 | 1.458333333 | 135 | 60 | 1.97222 | 64 | 0 | 0 | 64 | 0 | 0 | 64 | 0 | 0 | 64 | 0 | P-DY02 | IR 염색기 | NaOH | 삼일 | 가성소다 | 1.5 | Sera Con M-FAS | Dystar | 환원세정제 | 1.5 | 1:10 | 0.04 | 40 | 2 | 80 | 20 | 0 | 80 | 0 | 0 | 80 | 0 | 0 | 80 | 0 | 0 | 80 | 0 | 0 | 80 | 0 | 0 | 80 | 0 | 60 |  | 2 | 25 |  | 1 |  |  |  | 100 | 10 |  |  |  |  | P-DY05 | 실험실 패더 | 1 | 1 | P-DY06 | 실험실 텐터 | 180 | 1 | 2 | 2 | [165 empty] | 310.8456782 | 1.18 | [12 empty] | 30.6 | 8.11 | -22.52 | 2.8659 | 31.47 | 7.86 | -22.17 | 37.67 | 7.53 | -16.13 | 1-2 | 8.68
| 61 | 2021-04-01 | 다이텍연구원 | 1 | P-DY09 | 고압 래피드 염색기 | RAW-001 | Recycled Polyester | 300 | 96 | Semi Dull | Draw Textured Yarn | 82.5 | 150*2 INT | Filaments | Recycled Polyester | 300 | 96 | Semi Dull | Draw Textured Yarn | 82.5 | 150*2 INT | Filaments | WOVEN | TWILL |  |  |  | P-DY09 | 고압 래피드 염색기 |  | Sera Wash C-NEP | DYSTAR | 정련호발제 | 3 | NaOH | 삼일 | 가성소다 | 5 | CH3COOH | 삼일 | 빙초산 | 0.5 | 45 | 5.5 | 95 | 60 | 0 | 95 | 0 | 0 | 95 | 0 | 0 | 95 | 0 | 0 | 95 | 0 | 0 | 95 | 0 | 0 | 95 | 0 | 80 | 10 | 2 | P-DY12 | 산업용 텐터기 | 1 | 3 | 3 |  |  | 170 | 170 | 20 | 1200 |  |  | 170 | 170 | 20 | 1200 |  |  | 170 | 170 | 20 | 1200 |  |  | 170 | 170 | 20 | 1200 |  |  | 170 | 170 | 20 | 1200 |  |  | 170 | 170 | 20 | 1200 |  |  | 170 | 170 | 20 | 1200 | 4 | Dorosperse Red KKL | ARCHROMA | 분산 | 고일광 | 1.333 | Dorosperse Blue KKL | ARCHROMA | 분산 | 고일광 | 0.667 | [10 empty] | 1:10 | 0.04 | Sunsolt RM-340S | 니카코리아 | 분산·균염제 | 0.3 | 빙초산 | 삼일 | 산 | 0.5 | [8 empty] | P-DY02 | IR 염색기 | 40 | 1.5 | 64 | 0 | 0.75 | 100 | 0 | 1.458333333 | 135 | 60 | 1.97222 | 64 | 0 | 0 | 64 | 0 | 0 | 64 | 0 | 0 | 64 | 0 | P-DY02 | IR 염색기 | NaOH | 삼일 | 가성소다 | 1.5 | Sera Con M-FAS | Dystar | 환원세정제 | 1.5 | 1:10 | 0.04 | 40 | 2 | 80 | 20 | 0 | 80 | 0 | 0 | 80 | 0 | 0 | 80 | 0 | 0 | 80 | 0 | 0 | 80 | 0 | 0 | 80 | 0 | 60 |  | 2 | 25 |  | 1 |  |  |  | 100 | 10 |  |  |  |  | P-DY05 | 실험실 패더 | 1 | 1 | P-DY06 | 실험실 텐터 | 180 | 1 | 2 | 2 | [165 empty] | 310.8456782 | 1.18 | [12 empty] | 31.16 | 20.86 | -14.48 | 2.182 | 31.18 | 20.42 | -14.1 | 39.03 | 18.91 | -9.09 | 1-2 | 9.436667
| 62 | 2021-04-01 | 다이텍연구원 | 1 | P-DY09 | 고압 래피드 염색기 | RAW-001 | Recycled Polyester | 300 | 96 | Semi Dull | Draw Textured Yarn | 82.5 | 150*2 INT | Filaments | Recycled Polyester | 300 | 96 | Semi Dull | Draw Textured Yarn | 82.5 | 150*2 INT | Filaments | WOVEN | TWILL |  |  |  | P-DY09 | 고압 래피드 염색기 |  | Sera Wash C-NEP | DYSTAR | 정련호발제 | 3 | NaOH | 삼일 | 가성소다 | 5 | CH3COOH | 삼일 | 빙초산 | 0.5 | 45 | 5.5 | 95 | 60 | 0 | 95 | 0 | 0 | 95 | 0 | 0 | 95 | 0 | 0 | 95 | 0 | 0 | 95 | 0 | 0 | 95 | 0 | 80 | 10 | 2 | P-DY12 | 산업용 텐터기 | 1 | 3 | 3 |  |  | 170 | 170 | 20 | 1200 |  |  | 170 | 170 | 20 | 1200 |  |  | 170 | 170 | 20 | 1200 |  |  | 170 | 170 | 20 | 1200 |  |  | 170 | 170 | 20 | 1200 |  |  | 170 | 170 | 20 | 1200 |  |  | 170 | 170 | 20 | 1200 | 4 | Dorosperse Yellow KKL | ARCHROMA | 분산 | 고일광 | 0.667 | Dorosperse Blue KKL | ARCHROMA | 분산 | 고일광 | 1.333 | [10 empty] | 1:10 | 0.04 | Sunsolt RM-340S | 니카코리아 | 분산·균염제 | 0.3 | 빙초산 | 삼일 | 산 | 0.5 | [8 empty] | P-DY02 | IR 염색기 | 40 | 1.5 | 64 | 0 | 0.75 | 100 | 0 | 1.458333333 | 135 | 60 | 1.97222 | 64 | 0 | 0 | 64 | 0 | 0 | 64 | 0 | 0 | 64 | 0 | P-DY02 | IR 염색기 | NaOH | 삼일 | 가성소다 | 1.5 | Sera Con M-FAS | Dystar | 환원세정제 | 1.5 | 1:10 | 0.04 | 40 | 2 | 80 | 20 | 0 | 80 | 0 | 0 | 80 | 0 | 0 | 80 | 0 | 0 | 80 | 0 | 0 | 80 | 0 | 0 | 80 | 0 | 60 |  | 2 | 25 |  | 1 |  |  |  | 100 | 10 |  |  |  |  | P-DY05 | 실험실 패더 | 1 | 1 | P-DY06 | 실험실 텐터 | 180 | 1 | 2 | 2 | [165 empty] | 310.8456782 | 1.18 | [12 empty] | 35.85 | -18.16 | 2.86 | 4.7473 | 36.72 | -17.73 | 2.36 | 40.24 | -8.96 | 2.02 | 1-2 | 9.49
| 63 | 2021-04-01 | 다이텍연구원 | 1 | P-DY09 | 고압 래피드 염색기 | RAW-001 | Recycled Polyester | 300 | 96 | Semi Dull | Draw Textured Yarn | 82.5 | 150*2 INT | Filaments | Recycled Polyester | 300 | 96 | Semi Dull | Draw Textured Yarn | 82.5 | 150*2 INT | Filaments | WOVEN | TWILL |  |  |  | P-DY09 | 고압 래피드 염색기 |  | Sera Wash C-NEP | DYSTAR | 정련호발제 | 3 | NaOH | 삼일 | 가성소다 | 5 | CH3COOH | 삼일 | 빙초산 | 0.5 | 45 | 5.5 | 95 | 60 | 0 | 95 | 0 | 0 | 95 | 0 | 0 | 95 | 0 | 0 | 95 | 0 | 0 | 95 | 0 | 0 | 95 | 0 | 80 | 10 | 2 | P-DY12 | 산업용 텐터기 | 1 | 3 | 3 |  |  | 170 | 170 | 20 | 1200 |  |  | 170 | 170 | 20 | 1200 |  |  | 170 | 170 | 20 | 1200 |  |  | 170 | 170 | 20 | 1200 |  |  | 170 | 170 | 20 | 1200 |  |  | 170 | 170 | 20 | 1200 |  |  | 170 | 170 | 20 | 1200 | 4 | Dorosperse Yellow KKL | ARCHROMA | 분산 | 고일광 | 0.667 | Dorosperse Red KKL | ARCHROMA | 분산 | 고일광 | 0.667 | Dorosperse Blue KKL | ARCHROMA | 분산 | 고일광 | 0.667 | [5 empty] | 1:10 | 0.04 | Sunsolt RM-340S | 니카코리아 | 분산·균염제 | 0.3 | 빙초산 | 삼일 | 산 | 0.5 | [8 empty] | P-DY02 | IR 염색기 | 40 | 1.5 | 64 | 0 | 0.75 | 100 | 0 | 1.458333333 | 135 | 60 | 1.97222 | 64 | 0 | 0 | 64 | 0 | 0 | 64 | 0 | 0 | 64 | 0 | P-DY02 | IR 염색기 | NaOH | 삼일 | 가성소다 | 1.5 | Sera Con M-FAS | Dystar | 환원세정제 | 1.5 | 1:10 | 0.04 | 40 | 2 | 80 | 20 | 0 | 80 | 0 | 0 | 80 | 0 | 0 | 80 | 0 | 0 | 80 | 0 | 0 | 80 | 0 | 0 | 80 | 0 | 60 |  | 2 | 25 |  | 1 |  |  |  | 100 | 10 |  |  |  |  | P-DY05 | 실험실 패더 | 1 | 1 | P-DY06 | 실험실 텐터 | 180 | 1 | 2 | 2 | [165 empty] | 310.8456782 | 1.18 | [12 empty] | 34.11 | 6.36 | 5.49 | 4.0881 | 35.37 | 6.44 | 4.86 | 40.27 | 7.13 | 7.45 | 1-2 | 5.62
| 64 | 2021-04-01 | 다이텍연구원 | 1 | P-DY09 | 고압 래피드 염색기 | RAW-001 | Recycled Polyester | 300 | 96 | Semi Dull | Draw Textured Yarn | 82.5 | 150*2 INT | Filaments | Recycled Polyester | 300 | 96 | Semi Dull | Draw Textured Yarn | 82.5 | 150*2 INT | Filaments | WOVEN | TWILL |  |  |  | P-DY09 | 고압 래피드 염색기 |  | Sera Wash C-NEP | DYSTAR | 정련호발제 | 3 | NaOH | 삼일 | 가성소다 | 5 | CH3COOH | 삼일 | 빙초산 | 0.5 | 45 | 5.5 | 95 | 60 | 0 | 95 | 0 | 0 | 95 | 0 | 0 | 95 | 0 | 0 | 95 | 0 | 0 | 95 | 0 | 0 | 95 | 0 | 80 | 10 | 2 | P-DY12 | 산업용 텐터기 | 1 | 3 | 3 |  |  | 170 | 170 | 20 | 1200 |  |  | 170 | 170 | 20 | 1200 |  |  | 170 | 170 | 20 | 1200 |  |  | 170 | 170 | 20 | 1200 |  |  | 170 | 170 | 20 | 1200 |  |  | 170 | 170 | 20 | 1200 |  |  | 170 | 170 | 20 | 1200 | 4 | Dorosperse Yellow KKL | ARCHROMA | 분산 | 고일광 | 0.667 | Dorosperse Red KKL | ARCHROMA | 분산 | 고일광 | 1.333 | [10 empty] | 1:10 | 0.04 | Sunsolt RM-340S | 니카코리아 | 분산·균염제 | 0.3 | 빙초산 | 삼일 | 산 | 0.5 | [8 empty] | P-DY02 | IR 염색기 | 40 | 1.5 | 64 | 0 | 0.75 | 100 | 0 | 1.458333333 | 135 | 60 | 1.97222 | 64 | 0 | 0 | 64 | 0 | 0 | 64 | 0 | 0 | 64 | 0 | P-DY02 | IR 염색기 | NaOH | 삼일 | 가성소다 | 1.5 | Sera Con M-FAS | Dystar | 환원세정제 | 1.5 | 1:10 | 0.04 | 40 | 2 | 80 | 20 | 0 | 80 | 0 | 0 | 80 | 0 | 0 | 80 | 0 | 0 | 80 | 0 | 0 | 80 | 0 | 0 | 80 | 0 | 60 |  | 2 | 25 |  | 1 |  |  |  | 100 | 10 |  |  |  |  | P-DY05 | 실험실 패더 | 1 | 1 | P-DY06 | 실험실 텐터 | 180 | 1 | 2 | 2 | [165 empty] | 310.8456782 | 1.18 | [12 empty] | 50.75 | 57.6 | 36.99 | 3.3707 | 51.1 | 56.46 | 36.8 | 54.66 | 50.22 | 32.36 | 1-2 | 8.45
| 65 | 2021-04-01 | 다이텍연구원 | 1 | P-DY09 | 고압 래피드 염색기 | RAW-001 | Recycled Polyester | 300 | 96 | Semi Dull | Draw Textured Yarn | 82.5 | 150*2 INT | Filaments | Recycled Polyester | 300 | 96 | Semi Dull | Draw Textured Yarn | 82.5 | 150*2 INT | Filaments | WOVEN | TWILL |  |  |  | P-DY09 | 고압 래피드 염색기 |  | Sera Wash C-NEP | DYSTAR | 정련호발제 | 3 | NaOH | 삼일 | 가성소다 | 5 | CH3COOH | 삼일 | 빙초산 | 0.5 | 45 | 5.5 | 95 | 60 | 0 | 95 | 0 | 0 | 95 | 0 | 0 | 95 | 0 | 0 | 95 | 0 | 0 | 95 | 0 | 0 | 95 | 0 | 80 | 10 | 2 | P-DY12 | 산업용 텐터기 | 1 | 3 | 3 |  |  | 170 | 170 | 20 | 1200 |  |  | 170 | 170 | 20 | 1200 |  |  | 170 | 170 | 20 | 1200 |  |  | 170 | 170 | 20 | 1200 |  |  | 170 | 170 | 20 | 1200 |  |  | 170 | 170 | 20 | 1200 |  |  | 170 | 170 | 20 | 1200 | 4 | Dorosperse Yellow KKL | ARCHROMA | 분산 | 고일광 | 1.333 | Dorosperse Blue KKL | ARCHROMA | 분산 | 고일광 | 0.667 | [10 empty] | 1:10 | 0.04 | Sunsolt RM-340S | 니카코리아 | 분산·균염제 | 0.3 | 빙초산 | 삼일 | 산 | 0.5 | [8 empty] | P-DY02 | IR 염색기 | 40 | 1.5 | 64 | 0 | 0.75 | 100 | 0 | 1.458333333 | 135 | 60 | 1.97222 | 64 | 0 | 0 | 64 | 0 | 0 | 64 | 0 | 0 | 64 | 0 | P-DY02 | IR 염색기 | NaOH | 삼일 | 가성소다 | 1.5 | Sera Con M-FAS | Dystar | 환원세정제 | 1.5 | 1:10 | 0.04 | 40 | 2 | 80 | 20 | 0 | 80 | 0 | 0 | 80 | 0 | 0 | 80 | 0 | 0 | 80 | 0 | 0 | 80 | 0 | 0 | 80 | 0 | 60 |  | 2 | 25 |  | 1 |  |  |  | 100 | 10 |  |  |  |  | P-DY05 | 실험실 패더 | 1 | 1 | P-DY06 | 실험실 텐터 | 180 | 1 | 2 | 2 | [165 empty] | 310.8456782 | 1.18 | [12 empty] | 41.88 | -15.96 | 24.53 | 6.0166 | 42.56 | -15.93 | 23.85 | 45.14 | -9.68 | 24.18 | 1-2 | 6.776667
| 66 | 2021-04-01 | 다이텍연구원 | 1 | P-DY09 | 고압 래피드 염색기 | RAW-001 | Recycled Polyester | 300 | 96 | Semi Dull | Draw Textured Yarn | 82.5 | 150*2 INT | Filaments | Recycled Polyester | 300 | 96 | Semi Dull | Draw Textured Yarn | 82.5 | 150*2 INT | Filaments | WOVEN | TWILL |  |  |  | P-DY09 | 고압 래피드 염색기 |  | Sera Wash C-NEP | DYSTAR | 정련호발제 | 3 | NaOH | 삼일 | 가성소다 | 5 | CH3COOH | 삼일 | 빙초산 | 0.5 | 45 | 5.5 | 95 | 60 | 0 | 95 | 0 | 0 | 95 | 0 | 0 | 95 | 0 | 0 | 95 | 0 | 0 | 95 | 0 | 0 | 95 | 0 | 80 | 10 | 2 | P-DY12 | 산업용 텐터기 | 1 | 3 | 3 |  |  | 170 | 170 | 20 | 1200 |  |  | 170 | 170 | 20 | 1200 |  |  | 170 | 170 | 20 | 1200 |  |  | 170 | 170 | 20 | 1200 |  |  | 170 | 170 | 20 | 1200 |  |  | 170 | 170 | 20 | 1200 |  |  | 170 | 170 | 20 | 1200 | 4 | Dorosperse Yellow KKL | ARCHROMA | 분산 | 고일광 | 1.333 | Dorosperse Red KKL | ARCHROMA | 분산 | 고일광 | 0.667 | [10 empty] | 1:10 | 0.04 | Sunsolt RM-340S | 니카코리아 | 분산·균염제 | 0.3 | 빙초산 | 삼일 | 산 | 0.5 | [8 empty] | P-DY02 | IR 염색기 | 40 | 1.5 | 64 | 0 | 0.75 | 100 | 0 | 1.458333333 | 135 | 60 | 1.97222 | 64 | 0 | 0 | 64 | 0 | 0 | 64 | 0 | 0 | 64 | 0 | P-DY02 | IR 염색기 | NaOH | 삼일 | 가성소다 | 1.5 | Sera Con M-FAS | Dystar | 환원세정제 | 1.5 | 1:10 | 0.04 | 40 | 2 | 80 | 20 | 0 | 80 | 0 | 0 | 80 | 0 | 0 | 80 | 0 | 0 | 80 | 0 | 0 | 80 | 0 | 0 | 80 | 0 | 60 |  | 2 | 25 |  | 1 |  |  |  | 100 | 10 |  |  |  |  | P-DY05 | 실험실 패더 | 1 | 1 | P-DY06 | 실험실 텐터 | 180 | 1 | 2 | 2 | [165 empty] | 310.8456782 | 1.18 | [12 empty] | 55.36 | 51.45 | 50.64 | 5.1758 | 55.47 | 49.89 | 49.66 | 58.57 | 46.85 | 48.91 | 1-2 | 4.413333
| 67 | 2021-04-06 | 다이텍연구원 | 1 | P-DY09 | 고압 래피드 염색기 | RAW-001 | Recycled Polyester | 300 | 96 | Semi Dull | Draw Textured Yarn | 82.5 | 150*2 INT | Filaments | Recycled Polyester | 300 | 96 | Semi Dull | Draw Textured Yarn | 82.5 | 150*2 INT | Filaments | WOVEN | TWILL |  |  |  | P-DY09 | 고압 래피드 염색기 |  | Sera Wash C-NEP | DYSTAR | 정련호발제 | 3 | NaOH | 삼일 | 가성소다 | 5 | CH3COOH | 삼일 | 빙초산 | 0.5 | 45 | 5.5 | 95 | 60 | 0 | 95 | 0 | 0 | 95 | 0 | 0 | 95 | 0 | 0 | 95 | 0 | 0 | 95 | 0 | 0 | 95 | 0 | 80 | 10 | 2 | P-DY12 | 산업용 텐터기 | 1 | 3 | 3 |  |  | 170 | 170 | 20 | 1200 |  |  | 170 | 170 | 20 | 1200 |  |  | 170 | 170 | 20 | 1200 |  |  | 170 | 170 | 20 | 1200 |  |  | 170 | 170 | 20 | 1200 |  |  | 170 | 170 | 20 | 1200 |  |  | 170 | 170 | 20 | 1200 | 4 | Dianix Yellow AM-2R | DYSTAR | 분산 | 고일광 | 0.05 | [15 empty] | 1:10 | 0.04 | Sunsolt RM-340S | 니카코리아 | 분산·균염제 | 0.3 | 빙초산 | 삼일 | 산 | 0.5 | [8 empty] | P-DY02 | IR 염색기 | 40 | 1.5 | 64 | 0 | 0.75 | 100 | 0 | 1.458333333 | 135 | 60 | 1.97222 | 64 | 0 | 0 | 64 | 0 | 0 | 64 | 0 | 0 | 64 | 0 | P-DY02 | IR 염색기 | NaOH | 삼일 | 가성소다 | 1.5 | Sera Con M-FAS | Dystar | 환원세정제 | 1.5 | 1:10 | 0.04 | 40 | 2 | 80 | 20 | 0 | 80 | 0 | 0 | 80 | 0 | 0 | 80 | 0 | 0 | 80 | 0 | 0 | 80 | 0 | 0 | 80 | 0 | 60 |  | 2 | 25 |  | 1 |  |  |  | 100 | 10 |  |  |  |  | P-DY05 | 실험실 패더 | 1 | 1 | P-DY06 | 실험실 텐터 | 180 | 1 | 2 | 2 | [165 empty] | 310.8456782 | 1.18 | [12 empty] | 90.24 | -1.7 | 25.71 | 0.2434 | 88.02 | -3.16 | 22.96 | 91.62 | -1.44 | 21.47 | 2 | 4.27
| 68 | 2021-04-06 | 다이텍연구원 | 1 | P-DY09 | 고압 래피드 염색기 | RAW-001 | Recycled Polyester | 300 | 96 | Semi Dull | Draw Textured Yarn | 82.5 | 150*2 INT | Filaments | Recycled Polyester | 300 | 96 | Semi Dull | Draw Textured Yarn | 82.5 | 150*2 INT | Filaments | WOVEN | TWILL |  |  |  | P-DY09 | 고압 래피드 염색기 |  | Sera Wash C-NEP | DYSTAR | 정련호발제 | 3 | NaOH | 삼일 | 가성소다 | 5 | CH3COOH | 삼일 | 빙초산 | 0.5 | 45 | 5.5 | 95 | 60 | 0 | 95 | 0 | 0 | 95 | 0 | 0 | 95 | 0 | 0 | 95 | 0 | 0 | 95 | 0 | 0 | 95 | 0 | 80 | 10 | 2 | P-DY12 | 산업용 텐터기 | 1 | 3 | 3 |  |  | 170 | 170 | 20 | 1200 |  |  | 170 | 170 | 20 | 1200 |  |  | 170 | 170 | 20 | 1200 |  |  | 170 | 170 | 20 | 1200 |  |  | 170 | 170 | 20 | 1200 |  |  | 170 | 170 | 20 | 1200 |  |  | 170 | 170 | 20 | 1200 | 4 | Dianix Yellow AM-2R | DYSTAR | 분산 | 고일광 | 0.1 | [15 empty] | 1:10 | 0.04 | Sunsolt RM-340S | 니카코리아 | 분산·균염제 | 0.3 | 빙초산 | 삼일 | 산 | 0.5 | [8 empty] | P-DY02 | IR 염색기 | 40 | 1.5 | 64 | 0 | 0.75 | 100 | 0 | 1.458333333 | 135 | 60 | 1.97222 | 64 | 0 | 0 | 64 | 0 | 0 | 64 | 0 | 0 | 64 | 0 | P-DY02 | IR 염색기 | NaOH | 삼일 | 가성소다 | 1.5 | Sera Con M-FAS | Dystar | 환원세정제 | 1.5 | 1:10 | 0.04 | 40 | 2 | 80 | 20 | 0 | 80 | 0 | 0 | 80 | 0 | 0 | 80 | 0 | 0 | 80 | 0 | 0 | 80 | 0 | 0 | 80 | 0 | 60 |  | 2 | 25 |  | 1 |  |  |  | 100 | 10 |  |  |  |  | P-DY05 | 실험실 패더 | 1 | 1 | P-DY06 | 실험실 텐터 | 180 | 1 | 2 | 2 | [165 empty] | 310.8456782 | 1.18 | [12 empty] | 88.94 | -0.84 | 34.56 | 0.3932 | 86.63 | -2.5 | 33.63 | 90.98 | -0.97 | 29.05 | 2 | 6.506667
| 69 | 2021-04-06 | 다이텍연구원 | 1 | P-DY09 | 고압 래피드 염색기 | RAW-001 | Recycled Polyester | 300 | 96 | Semi Dull | Draw Textured Yarn | 82.5 | 150*2 INT | Filaments | Recycled Polyester | 300 | 96 | Semi Dull | Draw Textured Yarn | 82.5 | 150*2 INT | Filaments | WOVEN | TWILL |  |  |  | P-DY09 | 고압 래피드 염색기 |  | Sera Wash C-NEP | DYSTAR | 정련호발제 | 3 | NaOH | 삼일 | 가성소다 | 5 | CH3COOH | 삼일 | 빙초산 | 0.5 | 45 | 5.5 | 95 | 60 | 0 | 95 | 0 | 0 | 95 | 0 | 0 | 95 | 0 | 0 | 95 | 0 | 0 | 95 | 0 | 0 | 95 | 0 | 80 | 10 | 2 | P-DY12 | 산업용 텐터기 | 1 | 3 | 3 |  |  | 170 | 170 | 20 | 1200 |  |  | 170 | 170 | 20 | 1200 |  |  | 170 | 170 | 20 | 1200 |  |  | 170 | 170 | 20 | 1200 |  |  | 170 | 170 | 20 | 1200 |  |  | 170 | 170 | 20 | 1200 |  |  | 170 | 170 | 20 | 1200 | 4 | Dianix Yellow AM-2R | DYSTAR | 분산 | 고일광 | 0.5 | [15 empty] | 1:10 | 0.04 | Sunsolt RM-340S | 니카코리아 | 분산·균염제 | 0.3 | 빙초산 | 삼일 | 산 | 0.5 | [8 empty] | P-DY02 | IR 염색기 | 40 | 1.5 | 64 | 0 | 0.75 | 100 | 0 | 1.458333333 | 135 | 60 | 1.97222 | 64 | 0 | 0 | 64 | 0 | 0 | 64 | 0 | 0 | 64 | 0 | P-DY02 | IR 염색기 | NaOH | 삼일 | 가성소다 | 1.5 | Sera Con M-FAS | Dystar | 환원세정제 | 1.5 | 1:10 | 0.04 | 40 | 2 | 80 | 20 | 0 | 80 | 0 | 0 | 80 | 0 | 0 | 80 | 0 | 0 | 80 | 0 | 0 | 80 | 0 | 0 | 80 | 0 | 60 |  | 2 | 25 |  | 1 |  |  |  | 100 | 10 |  |  |  |  | P-DY05 | 실험실 패더 | 1 | 1 | P-DY06 | 실험실 텐터 | 180 | 1 | 2 | 2 | [165 empty] | 310.8456782 | 1.18 | [12 empty] | 83.27 | 5.33 | 60.34 | 1.5569 | 82.24 | 2.79 | 58.09 | 86.21 | 5.46 | 53.53 | 3 | 6.693333
| 70 | 2021-04-06 | 다이텍연구원 | 1 | P-DY09 | 고압 래피드 염색기 | RAW-001 | Recycled Polyester | 300 | 96 | Semi Dull | Draw Textured Yarn | 82.5 | 150*2 INT | Filaments | Recycled Polyester | 300 | 96 | Semi Dull | Draw Textured Yarn | 82.5 | 150*2 INT | Filaments | WOVEN | TWILL |  |  |  | P-DY09 | 고압 래피드 염색기 |  | Sera Wash C-NEP | DYSTAR | 정련호발제 | 3 | NaOH | 삼일 | 가성소다 | 5 | CH3COOH | 삼일 | 빙초산 | 0.5 | 45 | 5.5 | 95 | 60 | 0 | 95 | 0 | 0 | 95 | 0 | 0 | 95 | 0 | 0 | 95 | 0 | 0 | 95 | 0 | 0 | 95 | 0 | 80 | 10 | 2 | P-DY12 | 산업용 텐터기 | 1 | 3 | 3 |  |  | 170 | 170 | 20 | 1200 |  |  | 170 | 170 | 20 | 1200 |  |  | 170 | 170 | 20 | 1200 |  |  | 170 | 170 | 20 | 1200 |  |  | 170 | 170 | 20 | 1200 |  |  | 170 | 170 | 20 | 1200 |  |  | 170 | 170 | 20 | 1200 | 4 | Dianix Yellow AM-2R | DYSTAR | 분산 | 고일광 | 1 | [15 empty] | 1:10 | 0.04 | Sunsolt RM-340S | 니카코리아 | 분산·균염제 | 0.3 | 빙초산 | 삼일 | 산 | 0.5 | [8 empty] | P-DY02 | IR 염색기 | 40 | 1.5 | 64 | 0 | 0.75 | 100 | 0 | 1.458333333 | 135 | 60 | 1.97222 | 64 | 0 | 0 | 64 | 0 | 0 | 64 | 0 | 0 | 64 | 0 | P-DY02 | IR 염색기 | NaOH | 삼일 | 가성소다 | 1.5 | Sera Con M-FAS | Dystar | 환원세정제 | 1.5 | 1:10 | 0.04 | 40 | 2 | 80 | 20 | 0 | 80 | 0 | 0 | 80 | 0 | 0 | 80 | 0 | 0 | 80 | 0 | 0 | 80 | 0 | 0 | 80 | 0 | 60 |  | 2 | 25 |  | 1 |  |  |  | 100 | 10 |  |  |  |  | P-DY05 | 실험실 패더 | 1 | 1 | P-DY06 | 실험실 텐터 | 180 | 1 | 2 | 2 | [165 empty] | 310.8456782 | 1.18 | [12 empty] | 80.3 | 10.23 | 71.51 | 2.8648 | 79.79 | 7.43 | 68.87 | 83.35 | 11.27 | 66.78 | 4 | 5.666667
| 71 | 2021-04-06 | 다이텍연구원 | 1 | P-DY09 | 고압 래피드 염색기 | RAW-001 | Recycled Polyester | 300 | 96 | Semi Dull | Draw Textured Yarn | 82.5 | 150*2 INT | Filaments | Recycled Polyester | 300 | 96 | Semi Dull | Draw Textured Yarn | 82.5 | 150*2 INT | Filaments | WOVEN | TWILL |  |  |  | P-DY09 | 고압 래피드 염색기 |  | Sera Wash C-NEP | DYSTAR | 정련호발제 | 3 | NaOH | 삼일 | 가성소다 | 5 | CH3COOH | 삼일 | 빙초산 | 0.5 | 45 | 5.5 | 95 | 60 | 0 | 95 | 0 | 0 | 95 | 0 | 0 | 95 | 0 | 0 | 95 | 0 | 0 | 95 | 0 | 0 | 95 | 0 | 80 | 10 | 2 | P-DY12 | 산업용 텐터기 | 1 | 3 | 3 |  |  | 170 | 170 | 20 | 1200 |  |  | 170 | 170 | 20 | 1200 |  |  | 170 | 170 | 20 | 1200 |  |  | 170 | 170 | 20 | 1200 |  |  | 170 | 170 | 20 | 1200 |  |  | 170 | 170 | 20 | 1200 |  |  | 170 | 170 | 20 | 1200 | 4 | Dianix Yellow AM-2R | DYSTAR | 분산 | 고일광 | 1.5 | [15 empty] | 1:10 | 0.04 | Sunsolt RM-340S | 니카코리아 | 분산·균염제 | 0.3 | 빙초산 | 삼일 | 산 | 0.5 | [8 empty] | P-DY02 | IR 염색기 | 40 | 1.5 | 64 | 0 | 0.75 | 100 | 0 | 1.458333333 | 135 | 60 | 1.97222 | 64 | 0 | 0 | 64 | 0 | 0 | 64 | 0 | 0 | 64 | 0 | P-DY02 | IR 염색기 | NaOH | 삼일 | 가성소다 | 1.5 | Sera Con M-FAS | Dystar | 환원세정제 | 1.5 | 1:10 | 0.04 | 40 | 2 | 80 | 20 | 0 | 80 | 0 | 0 | 80 | 0 | 0 | 80 | 0 | 0 | 80 | 0 | 0 | 80 | 0 | 0 | 80 | 0 | 60 |  | 2 | 25 |  | 1 |  |  |  | 100 | 10 |  |  |  |  | P-DY05 | 실험실 패더 | 1 | 1 | P-DY06 | 실험실 텐터 | 180 | 1 | 2 | 2 | [165 empty] | 310.8456782 | 1.18 | [12 empty] | 78.92 | 14.03 | 77.35 | 3.9948 | 77.86 | 11.71 | 75.28 | 79.81 | 15.18 | 72.62 | 4 | 4.963333
| 72 | 2021-04-06 | 다이텍연구원 | 1 | P-DY09 | 고압 래피드 염색기 | RAW-001 | Recycled Polyester | 300 | 96 | Semi Dull | Draw Textured Yarn | 82.5 | 150*2 INT | Filaments | Recycled Polyester | 300 | 96 | Semi Dull | Draw Textured Yarn | 82.5 | 150*2 INT | Filaments | WOVEN | TWILL |  |  |  | P-DY09 | 고압 래피드 염색기 |  | Sera Wash C-NEP | DYSTAR | 정련호발제 | 3 | NaOH | 삼일 | 가성소다 | 5 | CH3COOH | 삼일 | 빙초산 | 0.5 | 45 | 5.5 | 95 | 60 | 0 | 95 | 0 | 0 | 95 | 0 | 0 | 95 | 0 | 0 | 95 | 0 | 0 | 95 | 0 | 0 | 95 | 0 | 80 | 10 | 2 | P-DY12 | 산업용 텐터기 | 1 | 3 | 3 |  |  | 170 | 170 | 20 | 1200 |  |  | 170 | 170 | 20 | 1200 |  |  | 170 | 170 | 20 | 1200 |  |  | 170 | 170 | 20 | 1200 |  |  | 170 | 170 | 20 | 1200 |  |  | 170 | 170 | 20 | 1200 |  |  | 170 | 170 | 20 | 1200 | 4 | Dianix Yellow AM-2R | DYSTAR | 분산 | 고일광 | 2 | [15 empty] | 1:10 | 0.04 | Sunsolt RM-340S | 니카코리아 | 분산·균염제 | 0.3 | 빙초산 | 삼일 | 산 | 0.5 | [8 empty] | P-DY02 | IR 염색기 | 40 | 1.5 | 64 | 0 | 0.75 | 100 | 0 | 1.458333333 | 135 | 60 | 1.97222 | 64 | 0 | 0 | 64 | 0 | 0 | 64 | 0 | 0 | 64 | 0 | P-DY02 | IR 염색기 | NaOH | 삼일 | 가성소다 | 1.5 | Sera Con M-FAS | Dystar | 환원세정제 | 1.5 | 1:10 | 0.04 | 40 | 2 | 80 | 20 | 0 | 80 | 0 | 0 | 80 | 0 | 0 | 80 | 0 | 0 | 80 | 0 | 0 | 80 | 0 | 0 | 80 | 0 | 60 |  | 2 | 25 |  | 1 |  |  |  | 100 | 10 |  |  |  |  | P-DY05 | 실험실 패더 | 1 | 1 | P-DY06 | 실험실 텐터 | 180 | 1 | 2 | 2 | [165 empty] | 310.8456782 | 1.18 | [12 empty] | 77.49 | 16.32 | 80.68 | 5.1444 | 76.88 | 13.49 | 78.72 | 79.52 | 18.87 | 78.53 | 4 | 6.003333
| 73 | 2021-04-06 | 다이텍연구원 | 1 | P-DY09 | 고압 래피드 염색기 | RAW-001 | Recycled Polyester | 300 | 96 | Semi Dull | Draw Textured Yarn | 82.5 | 150*2 INT | Filaments | Recycled Polyester | 300 | 96 | Semi Dull | Draw Textured Yarn | 82.5 | 150*2 INT | Filaments | WOVEN | TWILL |  |  |  | P-DY09 | 고압 래피드 염색기 |  | Sera Wash C-NEP | DYSTAR | 정련호발제 | 3 | NaOH | 삼일 | 가성소다 | 5 | CH3COOH | 삼일 | 빙초산 | 0.5 | 45 | 5.5 | 95 | 60 | 0 | 95 | 0 | 0 | 95 | 0 | 0 | 95 | 0 | 0 | 95 | 0 | 0 | 95 | 0 | 0 | 95 | 0 | 80 | 10 | 2 | P-DY12 | 산업용 텐터기 | 1 | 3 | 3 |  |  | 170 | 170 | 20 | 1200 |  |  | 170 | 170 | 20 | 1200 |  |  | 170 | 170 | 20 | 1200 |  |  | 170 | 170 | 20 | 1200 |  |  | 170 | 170 | 20 | 1200 |  |  | 170 | 170 | 20 | 1200 |  |  | 170 | 170 | 20 | 1200 | 4 | Dianix Yellow AM-2R | DYSTAR | 분산 | 고일광 | 2.5 | [15 empty] | 1:10 | 0.04 | Sunsolt RM-340S | 니카코리아 | 분산·균염제 | 0.3 | 빙초산 | 삼일 | 산 | 0.5 | [8 empty] | P-DY02 | IR 염색기 | 40 | 1.5 | 64 | 0 | 0.75 | 100 | 0 | 1.458333333 | 135 | 60 | 1.97222 | 64 | 0 | 0 | 64 | 0 | 0 | 64 | 0 | 0 | 64 | 0 | P-DY02 | IR 염색기 | NaOH | 삼일 | 가성소다 | 1.5 | Sera Con M-FAS | Dystar | 환원세정제 | 1.5 | 1:10 | 0.04 | 40 | 2 | 80 | 20 | 0 | 80 | 0 | 0 | 80 | 0 | 0 | 80 | 0 | 0 | 80 | 0 | 0 | 80 | 0 | 0 | 80 | 0 | 60 |  | 2 | 25 |  | 1 |  |  |  | 100 | 10 |  |  |  |  | P-DY05 | 실험실 패더 | 1 | 1 | P-DY06 | 실험실 텐터 | 180 | 1 | 2 | 2 | [165 empty] | 310.8456782 | 1.18 | [12 empty] | 76.64 | 18.73 | 83.42 | 6.2512 | 75.37 | 16.56 | 81.27 | 78.65 | 20.54 | 81.28 | 4 | 5.26
| 74 | 2021-04-06 | 다이텍연구원 | 1 | P-DY09 | 고압 래피드 염색기 | RAW-001 | Recycled Polyester | 300 | 96 | Semi Dull | Draw Textured Yarn | 82.5 | 150*2 INT | Filaments | Recycled Polyester | 300 | 96 | Semi Dull | Draw Textured Yarn | 82.5 | 150*2 INT | Filaments | WOVEN | TWILL |  |  |  | P-DY09 | 고압 래피드 염색기 |  | Sera Wash C-NEP | DYSTAR | 정련호발제 | 3 | NaOH | 삼일 | 가성소다 | 5 | CH3COOH | 삼일 | 빙초산 | 0.5 | 45 | 5.5 | 95 | 60 | 0 | 95 | 0 | 0 | 95 | 0 | 0 | 95 | 0 | 0 | 95 | 0 | 0 | 95 | 0 | 0 | 95 | 0 | 80 | 10 | 2 | P-DY12 | 산업용 텐터기 | 1 | 3 | 3 |  |  | 170 | 170 | 20 | 1200 |  |  | 170 | 170 | 20 | 1200 |  |  | 170 | 170 | 20 | 1200 |  |  | 170 | 170 | 20 | 1200 |  |  | 170 | 170 | 20 | 1200 |  |  | 170 | 170 | 20 | 1200 |  |  | 170 | 170 | 20 | 1200 | 4 | Dianix Yellow AM-2R | DYSTAR | 분산 | 고일광 | 3 | [15 empty] | 1:10 | 0.04 | Sunsolt RM-340S | 니카코리아 | 분산·균염제 | 0.3 | 빙초산 | 삼일 | 산 | 0.5 | [8 empty] | P-DY02 | IR 염색기 | 40 | 1.5 | 64 | 0 | 0.75 | 100 | 0 | 1.458333333 | 135 | 60 | 1.97222 | 64 | 0 | 0 | 64 | 0 | 0 | 64 | 0 | 0 | 64 | 0 | P-DY02 | IR 염색기 | NaOH | 삼일 | 가성소다 | 1.5 | Sera Con M-FAS | Dystar | 환원세정제 | 1.5 | 1:10 | 0.04 | 40 | 2 | 80 | 20 | 0 | 80 | 0 | 0 | 80 | 0 | 0 | 80 | 0 | 0 | 80 | 0 | 0 | 80 | 0 | 0 | 80 | 0 | 60 |  | 2 | 25 |  | 1 |  |  |  | 100 | 10 |  |  |  |  | P-DY05 | 실험실 패더 | 1 | 1 | P-DY06 | 실험실 텐터 | 180 | 1 | 2 | 2 | [165 empty] | 310.8456782 | 1.18 | [12 empty] | 75.12 | 20.22 | 84.37 | 7.4326 | 73.99 | 18.71 | 83.41 | 77.67 | 22.68 | 83.22 | 4 | 5.533333
| 75 | 2021-04-06 | 다이텍연구원 | 1 | P-DY09 | 고압 래피드 염색기 | RAW-001 | Recycled Polyester | 300 | 96 | Semi Dull | Draw Textured Yarn | 82.5 | 150*2 INT | Filaments | Recycled Polyester | 300 | 96 | Semi Dull | Draw Textured Yarn | 82.5 | 150*2 INT | Filaments | WOVEN | TWILL |  |  |  | P-DY09 | 고압 래피드 염색기 |  | Sera Wash C-NEP | DYSTAR | 정련호발제 | 3 | NaOH | 삼일 | 가성소다 | 5 | CH3COOH | 삼일 | 빙초산 | 0.5 | 45 | 5.5 | 95 | 60 | 0 | 95 | 0 | 0 | 95 | 0 | 0 | 95 | 0 | 0 | 95 | 0 | 0 | 95 | 0 | 0 | 95 | 0 | 80 | 10 | 2 | P-DY12 | 산업용 텐터기 | 1 | 3 | 3 |  |  | 170 | 170 | 20 | 1200 |  |  | 170 | 170 | 20 | 1200 |  |  | 170 | 170 | 20 | 1200 |  |  | 170 | 170 | 20 | 1200 |  |  | 170 | 170 | 20 | 1200 |  |  | 170 | 170 | 20 | 1200 |  |  | 170 | 170 | 20 | 1200 | 4 | Dianix Red AM-SLR | DYSTAR | 분산 | 고일광 | 0.05 | [15 empty] | 1:10 | 0.04 | Sunsolt RM-340S | 니카코리아 | 분산·균염제 | 0.3 | 빙초산 | 삼일 | 산 | 0.5 | [8 empty] | P-DY02 | IR 염색기 | 40 | 1.5 | 64 | 0 | 0.75 | 100 | 0 | 1.458333333 | 135 | 60 | 1.97222 | 64 | 0 | 0 | 64 | 0 | 0 | 64 | 0 | 0 | 64 | 0 | P-DY02 | IR 염색기 | NaOH | 삼일 | 가성소다 | 1.5 | Sera Con M-FAS | Dystar | 환원세정제 | 1.5 | 1:10 | 0.04 | 40 | 2 | 80 | 20 | 0 | 80 | 0 | 0 | 80 | 0 | 0 | 80 | 0 | 0 | 80 | 0 | 0 | 80 | 0 | 0 | 80 | 0 | 60 |  | 2 | 25 |  | 1 |  |  |  | 100 | 10 |  |  |  |  | P-DY05 | 실험실 패더 | 1 | 1 | P-DY06 | 실험실 텐터 | 180 | 1 | 2 | 2 | [165 empty] | 310.8456782 | 1.18 | [12 empty] | 71.44 | 36.41 | -2.77 | 0.2453 | 70.49 | 33.5 | -2.69 | 76.45 | 28.78 | -1.12 | 1-2 | 7.763333
| 76 | 2021-04-06 | 다이텍연구원 | 1 | P-DY09 | 고압 래피드 염색기 | RAW-001 | Recycled Polyester | 300 | 96 | Semi Dull | Draw Textured Yarn | 82.5 | 150*2 INT | Filaments | Recycled Polyester | 300 | 96 | Semi Dull | Draw Textured Yarn | 82.5 | 150*2 INT | Filaments | WOVEN | TWILL |  |  |  | P-DY09 | 고압 래피드 염색기 |  | Sera Wash C-NEP | DYSTAR | 정련호발제 | 3 | NaOH | 삼일 | 가성소다 | 5 | CH3COOH | 삼일 | 빙초산 | 0.5 | 45 | 5.5 | 95 | 60 | 0 | 95 | 0 | 0 | 95 | 0 | 0 | 95 | 0 | 0 | 95 | 0 | 0 | 95 | 0 | 0 | 95 | 0 | 80 | 10 | 2 | P-DY12 | 산업용 텐터기 | 1 | 3 | 3 |  |  | 170 | 170 | 20 | 1200 |  |  | 170 | 170 | 20 | 1200 |  |  | 170 | 170 | 20 | 1200 |  |  | 170 | 170 | 20 | 1200 |  |  | 170 | 170 | 20 | 1200 |  |  | 170 | 170 | 20 | 1200 |  |  | 170 | 170 | 20 | 1200 | 4 | Dianix Red AM-SLR | DYSTAR | 분산 | 고일광 | 0.1 | [15 empty] | 1:10 | 0.04 | Sunsolt RM-340S | 니카코리아 | 분산·균염제 | 0.3 | 빙초산 | 삼일 | 산 | 0.5 | [8 empty] | P-DY02 | IR 염색기 | 40 | 1.5 | 64 | 0 | 0.75 | 100 | 0 | 1.458333333 | 135 | 60 | 1.97222 | 64 | 0 | 0 | 64 | 0 | 0 | 64 | 0 | 0 | 64 | 0 | P-DY02 | IR 염색기 | NaOH | 삼일 | 가성소다 | 1.5 | Sera Con M-FAS | Dystar | 환원세정제 | 1.5 | 1:10 | 0.04 | 40 | 2 | 80 | 20 | 0 | 80 | 0 | 0 | 80 | 0 | 0 | 80 | 0 | 0 | 80 | 0 | 0 | 80 | 0 | 0 | 80 | 0 | 60 |  | 2 | 25 |  | 1 |  |  |  | 100 | 10 |  |  |  |  | P-DY05 | 실험실 패더 | 1 | 1 | P-DY06 | 실험실 텐터 | 180 | 1 | 2 | 2 | [165 empty] | 310.8456782 | 1.18 | [12 empty] | 64.83 | 43.71 | -1.35 | 0.421 | 64.6 | 41.09 | -1.57 | 71.04 | 35.19 | -0.44 | 1-2 | 8.803333
| 77 | 2021-04-06 | 다이텍연구원 | 1 | P-DY09 | 고압 래피드 염색기 | RAW-001 | Recycled Polyester | 300 | 96 | Semi Dull | Draw Textured Yarn | 82.5 | 150*2 INT | Filaments | Recycled Polyester | 300 | 96 | Semi Dull | Draw Textured Yarn | 82.5 | 150*2 INT | Filaments | WOVEN | TWILL |  |  |  | P-DY09 | 고압 래피드 염색기 |  | Sera Wash C-NEP | DYSTAR | 정련호발제 | 3 | NaOH | 삼일 | 가성소다 | 5 | CH3COOH | 삼일 | 빙초산 | 0.5 | 45 | 5.5 | 95 | 60 | 0 | 95 | 0 | 0 | 95 | 0 | 0 | 95 | 0 | 0 | 95 | 0 | 0 | 95 | 0 | 0 | 95 | 0 | 80 | 10 | 2 | P-DY12 | 산업용 텐터기 | 1 | 3 | 3 |  |  | 170 | 170 | 20 | 1200 |  |  | 170 | 170 | 20 | 1200 |  |  | 170 | 170 | 20 | 1200 |  |  | 170 | 170 | 20 | 1200 |  |  | 170 | 170 | 20 | 1200 |  |  | 170 | 170 | 20 | 1200 |  |  | 170 | 170 | 20 | 1200 | 4 | Dianix Red AM-SLR | DYSTAR | 분산 | 고일광 | 0.5 | [15 empty] | 1:10 | 0.04 | Sunsolt RM-340S | 니카코리아 | 분산·균염제 | 0.3 | 빙초산 | 삼일 | 산 | 0.5 | [8 empty] | P-DY02 | IR 염색기 | 40 | 1.5 | 64 | 0 | 0.75 | 100 | 0 | 1.458333333 | 135 | 60 | 1.97222 | 64 | 0 | 0 | 64 | 0 | 0 | 64 | 0 | 0 | 64 | 0 | P-DY02 | IR 염색기 | NaOH | 삼일 | 가성소다 | 1.5 | Sera Con M-FAS | Dystar | 환원세정제 | 1.5 | 1:10 | 0.04 | 40 | 2 | 80 | 20 | 0 | 80 | 0 | 0 | 80 | 0 | 0 | 80 | 0 | 0 | 80 | 0 | 0 | 80 | 0 | 0 | 80 | 0 | 60 |  | 2 | 25 |  | 1 |  |  |  | 100 | 10 |  |  |  |  | P-DY05 | 실험실 패더 | 1 | 1 | P-DY06 | 실험실 텐터 | 180 | 1 | 2 | 2 | [165 empty] | 310.8456782 | 1.18 | [12 empty] | 49.11 | 55.81 | 6.63 | 1.6104 | 49.3 | 54.4 | 6.45 | 55.88 | 48.95 | 4.81 | 1-2 | 8.696667
| 78 | 2021-04-06 | 다이텍연구원 | 1 | P-DY09 | 고압 래피드 염색기 | RAW-001 | Recycled Polyester | 300 | 96 | Semi Dull | Draw Textured Yarn | 82.5 | 150*2 INT | Filaments | Recycled Polyester | 300 | 96 | Semi Dull | Draw Textured Yarn | 82.5 | 150*2 INT | Filaments | WOVEN | TWILL |  |  |  | P-DY09 | 고압 래피드 염색기 |  | Sera Wash C-NEP | DYSTAR | 정련호발제 | 3 | NaOH | 삼일 | 가성소다 | 5 | CH3COOH | 삼일 | 빙초산 | 0.5 | 45 | 5.5 | 95 | 60 | 0 | 95 | 0 | 0 | 95 | 0 | 0 | 95 | 0 | 0 | 95 | 0 | 0 | 95 | 0 | 0 | 95 | 0 | 80 | 10 | 2 | P-DY12 | 산업용 텐터기 | 1 | 3 | 3 |  |  | 170 | 170 | 20 | 1200 |  |  | 170 | 170 | 20 | 1200 |  |  | 170 | 170 | 20 | 1200 |  |  | 170 | 170 | 20 | 1200 |  |  | 170 | 170 | 20 | 1200 |  |  | 170 | 170 | 20 | 1200 |  |  | 170 | 170 | 20 | 1200 | 4 | Dianix Red AM-SLR | DYSTAR | 분산 | 고일광 | 1 | [15 empty] | 1:10 | 0.04 | Sunsolt RM-340S | 니카코리아 | 분산·균염제 | 0.3 | 빙초산 | 삼일 | 산 | 0.5 | [8 empty] | P-DY02 | IR 염색기 | 40 | 1.5 | 64 | 0 | 0.75 | 100 | 0 | 1.458333333 | 135 | 60 | 1.97222 | 64 | 0 | 0 | 64 | 0 | 0 | 64 | 0 | 0 | 64 | 0 | P-DY02 | IR 염색기 | NaOH | 삼일 | 가성소다 | 1.5 | Sera Con M-FAS | Dystar | 환원세정제 | 1.5 | 1:10 | 0.04 | 40 | 2 | 80 | 20 | 0 | 80 | 0 | 0 | 80 | 0 | 0 | 80 | 0 | 0 | 80 | 0 | 0 | 80 | 0 | 0 | 80 | 0 | 60 |  | 2 | 25 |  | 1 |  |  |  | 100 | 10 |  |  |  |  | P-DY05 | 실험실 패더 | 1 | 1 | P-DY06 | 실험실 텐터 | 180 | 1 | 2 | 2 | [165 empty] | 310.8456782 | 1.18 | [12 empty] | 43.19 | 56.98 | 11.68 | 2.876 | 43.56 | 55.59 | 11.36 | 49.49 | 53.14 | 8.44 | 1-2 | 7.046667
| 79 | 2021-04-06 | 다이텍연구원 | 1 | P-DY09 | 고압 래피드 염색기 | RAW-001 | Recycled Polyester | 300 | 96 | Semi Dull | Draw Textured Yarn | 82.5 | 150*2 INT | Filaments | Recycled Polyester | 300 | 96 | Semi Dull | Draw Textured Yarn | 82.5 | 150*2 INT | Filaments | WOVEN | TWILL |  |  |  | P-DY09 | 고압 래피드 염색기 |  | Sera Wash C-NEP | DYSTAR | 정련호발제 | 3 | NaOH | 삼일 | 가성소다 | 5 | CH3COOH | 삼일 | 빙초산 | 0.5 | 45 | 5.5 | 95 | 60 | 0 | 95 | 0 | 0 | 95 | 0 | 0 | 95 | 0 | 0 | 95 | 0 | 0 | 95 | 0 | 0 | 95 | 0 | 80 | 10 | 2 | P-DY12 | 산업용 텐터기 | 1 | 3 | 3 |  |  | 170 | 170 | 20 | 1200 |  |  | 170 | 170 | 20 | 1200 |  |  | 170 | 170 | 20 | 1200 |  |  | 170 | 170 | 20 | 1200 |  |  | 170 | 170 | 20 | 1200 |  |  | 170 | 170 | 20 | 1200 |  |  | 170 | 170 | 20 | 1200 | 4 | Dianix Red AM-SLR | DYSTAR | 분산 | 고일광 | 1.5 | [15 empty] | 1:10 | 0.04 | Sunsolt RM-340S | 니카코리아 | 분산·균염제 | 0.3 | 빙초산 | 삼일 | 산 | 0.5 | [8 empty] | P-DY02 | IR 염색기 | 40 | 1.5 | 64 | 0 | 0.75 | 100 | 0 | 1.458333333 | 135 | 60 | 1.97222 | 64 | 0 | 0 | 64 | 0 | 0 | 64 | 0 | 0 | 64 | 0 | P-DY02 | IR 염색기 | NaOH | 삼일 | 가성소다 | 1.5 | Sera Con M-FAS | Dystar | 환원세정제 | 1.5 | 1:10 | 0.04 | 40 | 2 | 80 | 20 | 0 | 80 | 0 | 0 | 80 | 0 | 0 | 80 | 0 | 0 | 80 | 0 | 0 | 80 | 0 | 0 | 80 | 0 | 60 |  | 2 | 25 |  | 1 |  |  |  | 100 | 10 |  |  |  |  | P-DY05 | 실험실 패더 | 1 | 1 | P-DY06 | 실험실 텐터 | 180 | 1 | 2 | 2 | [165 empty] | 310.8456782 | 1.18 | [12 empty] | 39.85 | 56.15 | 14.78 | 4.1297 | 39.98 | 54.96 | 14.58 | 44.26 | 54.77 | 12.12 | 2 | 4.946667
| 80 | 2021-04-06 | 다이텍연구원 | 1 | P-DY09 | 고압 래피드 염색기 | RAW-001 | Recycled Polyester | 300 | 96 | Semi Dull | Draw Textured Yarn | 82.5 | 150*2 INT | Filaments | Recycled Polyester | 300 | 96 | Semi Dull | Draw Textured Yarn | 82.5 | 150*2 INT | Filaments | WOVEN | TWILL |  |  |  | P-DY09 | 고압 래피드 염색기 |  | Sera Wash C-NEP | DYSTAR | 정련호발제 | 3 | NaOH | 삼일 | 가성소다 | 5 | CH3COOH | 삼일 | 빙초산 | 0.5 | 45 | 5.5 | 95 | 60 | 0 | 95 | 0 | 0 | 95 | 0 | 0 | 95 | 0 | 0 | 95 | 0 | 0 | 95 | 0 | 0 | 95 | 0 | 80 | 10 | 2 | P-DY12 | 산업용 텐터기 | 1 | 3 | 3 |  |  | 170 | 170 | 20 | 1200 |  |  | 170 | 170 | 20 | 1200 |  |  | 170 | 170 | 20 | 1200 |  |  | 170 | 170 | 20 | 1200 |  |  | 170 | 170 | 20 | 1200 |  |  | 170 | 170 | 20 | 1200 |  |  | 170 | 170 | 20 | 1200 | 4 | Dianix Red AM-SLR | DYSTAR | 분산 | 고일광 | 2 | [15 empty] | 1:10 | 0.04 | Sunsolt RM-340S | 니카코리아 | 분산·균염제 | 0.3 | 빙초산 | 삼일 | 산 | 0.5 | [8 empty] | P-DY02 | IR 염색기 | 40 | 1.5 | 64 | 0 | 0.75 | 100 | 0 | 1.458333333 | 135 | 60 | 1.97222 | 64 | 0 | 0 | 64 | 0 | 0 | 64 | 0 | 0 | 64 | 0 | P-DY02 | IR 염색기 | NaOH | 삼일 | 가성소다 | 1.5 | Sera Con M-FAS | Dystar | 환원세정제 | 1.5 | 1:10 | 0.04 | 40 | 2 | 80 | 20 | 0 | 80 | 0 | 0 | 80 | 0 | 0 | 80 | 0 | 0 | 80 | 0 | 0 | 80 | 0 | 0 | 80 | 0 | 60 |  | 2 | 25 |  | 1 |  |  |  | 100 | 10 |  |  |  |  | P-DY05 | 실험실 패더 | 1 | 1 | P-DY06 | 실험실 텐터 | 180 | 1 | 2 | 2 | [165 empty] | 310.8456782 | 1.18 | [12 empty] | 37.59 | 55 | 16.83 | 5.393 | 38.15 | 54.2 | 16.56 | 41.36 | 53.92 | 14.22 | 2 | 4.026667
| 81 | 2021-04-06 | 다이텍연구원 | 1 | P-DY09 | 고압 래피드 염색기 | RAW-001 | Recycled Polyester | 300 | 96 | Semi Dull | Draw Textured Yarn | 82.5 | 150*2 INT | Filaments | Recycled Polyester | 300 | 96 | Semi Dull | Draw Textured Yarn | 82.5 | 150*2 INT | Filaments | WOVEN | TWILL |  |  |  | P-DY09 | 고압 래피드 염색기 |  | Sera Wash C-NEP | DYSTAR | 정련호발제 | 3 | NaOH | 삼일 | 가성소다 | 5 | CH3COOH | 삼일 | 빙초산 | 0.5 | 45 | 5.5 | 95 | 60 | 0 | 95 | 0 | 0 | 95 | 0 | 0 | 95 | 0 | 0 | 95 | 0 | 0 | 95 | 0 | 0 | 95 | 0 | 80 | 10 | 2 | P-DY12 | 산업용 텐터기 | 1 | 3 | 3 |  |  | 170 | 170 | 20 | 1200 |  |  | 170 | 170 | 20 | 1200 |  |  | 170 | 170 | 20 | 1200 |  |  | 170 | 170 | 20 | 1200 |  |  | 170 | 170 | 20 | 1200 |  |  | 170 | 170 | 20 | 1200 |  |  | 170 | 170 | 20 | 1200 | 4 | Dianix Red AM-SLR | DYSTAR | 분산 | 고일광 | 2.5 | [15 empty] | 1:10 | 0.04 | Sunsolt RM-340S | 니카코리아 | 분산·균염제 | 0.3 | 빙초산 | 삼일 | 산 | 0.5 | [8 empty] | P-DY02 | IR 염색기 | 40 | 1.5 | 64 | 0 | 0.75 | 100 | 0 | 1.458333333 | 135 | 60 | 1.97222 | 64 | 0 | 0 | 64 | 0 | 0 | 64 | 0 | 0 | 64 | 0 | P-DY02 | IR 염색기 | NaOH | 삼일 | 가성소다 | 1.5 | Sera Con M-FAS | Dystar | 환원세정제 | 1.5 | 1:10 | 0.04 | 40 | 2 | 80 | 20 | 0 | 80 | 0 | 0 | 80 | 0 | 0 | 80 | 0 | 0 | 80 | 0 | 0 | 80 | 0 | 0 | 80 | 0 | 60 |  | 2 | 25 |  | 1 |  |  |  | 100 | 10 |  |  |  |  | P-DY05 | 실험실 패더 | 1 | 1 | P-DY06 | 실험실 텐터 | 180 | 1 | 2 | 2 | [165 empty] | 310.8456782 | 1.18 | [12 empty] | 35.96 | 53.96 | 18.58 | 6.7319 | 36.03 | 52.78 | 18.32 | 38.8 | 53.18 | 16.74 | 2-3 | 3.22
| 82 | 2021-04-07 | 다이텍연구원 | 1 | P-DY09 | 고압 래피드 염색기 | RAW-001 | Recycled Polyester | 300 | 96 | Semi Dull | Draw Textured Yarn | 82.5 | 150*2 INT | Filaments | Recycled Polyester | 300 | 96 | Semi Dull | Draw Textured Yarn | 82.5 | 150*2 INT | Filaments | WOVEN | TWILL |  |  |  | P-DY09 | 고압 래피드 염색기 |  | Sera Wash C-NEP | DYSTAR | 정련호발제 | 3 | NaOH | 삼일 | 가성소다 | 5 | CH3COOH | 삼일 | 빙초산 | 0.5 | 45 | 5.5 | 95 | 60 | 0 | 95 | 0 | 0 | 95 | 0 | 0 | 95 | 0 | 0 | 95 | 0 | 0 | 95 | 0 | 0 | 95 | 0 | 80 | 10 | 2 | P-DY12 | 산업용 텐터기 | 1 | 3 | 3 |  |  | 170 | 170 | 20 | 1200 |  |  | 170 | 170 | 20 | 1200 |  |  | 170 | 170 | 20 | 1200 |  |  | 170 | 170 | 20 | 1200 |  |  | 170 | 170 | 20 | 1200 |  |  | 170 | 170 | 20 | 1200 |  |  | 170 | 170 | 20 | 1200 | 4 | Dianix Red AM-SLR | DYSTAR | 분산 | 고일광 | 3 | [15 empty] | 1:10 | 0.04 | Sunsolt RM-340S | 니카코리아 | 분산·균염제 | 0.3 | 빙초산 | 삼일 | 산 | 0.5 | [8 empty] | P-DY02 | IR 염색기 | 40 | 1.5 | 64 | 0 | 0.75 | 100 | 0 | 1.458333333 | 135 | 60 | 1.97222 | 64 | 0 | 0 | 64 | 0 | 0 | 64 | 0 | 0 | 64 | 0 | P-DY02 | IR 염색기 | NaOH | 삼일 | 가성소다 | 1.5 | Sera Con M-FAS | Dystar | 환원세정제 | 1.5 | 1:10 | 0.04 | 40 | 2 | 80 | 20 | 0 | 80 | 0 | 0 | 80 | 0 | 0 | 80 | 0 | 0 | 80 | 0 | 0 | 80 | 0 | 0 | 80 | 0 | 60 |  | 2 | 25 |  | 1 |  |  |  | 100 | 10 |  |  |  |  | P-DY05 | 실험실 패더 | 1 | 1 | P-DY06 | 실험실 텐터 | 180 | 1 | 2 | 2 | [165 empty] | 310.8456782 | 1.18 | [12 empty] | 35.14 | 52.63 | 19.11 | 7.5372 | 35.56 | 51.52 | 19.06 | 39.44 | 53.95 | 16.05 | 2-3 | 5.486667
| 83 | 2021-04-07 | 다이텍연구원 | 1 | P-DY09 | 고압 래피드 염색기 | RAW-001 | Recycled Polyester | 300 | 96 | Semi Dull | Draw Textured Yarn | 82.5 | 150*2 INT | Filaments | Recycled Polyester | 300 | 96 | Semi Dull | Draw Textured Yarn | 82.5 | 150*2 INT | Filaments | WOVEN | TWILL |  |  |  | P-DY09 | 고압 래피드 염색기 |  | Sera Wash C-NEP | DYSTAR | 정련호발제 | 3 | NaOH | 삼일 | 가성소다 | 5 | CH3COOH | 삼일 | 빙초산 | 0.5 | 45 | 5.5 | 95 | 60 | 0 | 95 | 0 | 0 | 95 | 0 | 0 | 95 | 0 | 0 | 95 | 0 | 0 | 95 | 0 | 0 | 95 | 0 | 80 | 10 | 2 | P-DY12 | 산업용 텐터기 | 1 | 3 | 3 |  |  | 170 | 170 | 20 | 1200 |  |  | 170 | 170 | 20 | 1200 |  |  | 170 | 170 | 20 | 1200 |  |  | 170 | 170 | 20 | 1200 |  |  | 170 | 170 | 20 | 1200 |  |  | 170 | 170 | 20 | 1200 |  |  | 170 | 170 | 20 | 1200 | 4 | Dianix Blue AM-2G | DYSTAR | 분산 | 고일광 | 0.05 | [15 empty] | 1:10 | 0.04 | Sunsolt RM-340S | 니카코리아 | 분산·균염제 | 0.3 | 빙초산 | 삼일 | 산 | 0.5 | [8 empty] | P-DY02 | IR 염색기 | 40 | 1.5 | 64 | 0 | 0.75 | 100 | 0 | 1.458333333 | 135 | 60 | 1.97222 | 64 | 0 | 0 | 64 | 0 | 0 | 64 | 0 | 0 | 64 | 0 | P-DY02 | IR 염색기 | NaOH | 삼일 | 가성소다 | 1.5 | Sera Con M-FAS | Dystar | 환원세정제 | 1.5 | 1:10 | 0.04 | 40 | 2 | 80 | 20 | 0 | 80 | 0 | 0 | 80 | 0 | 0 | 80 | 0 | 0 | 80 | 0 | 0 | 80 | 0 | 0 | 80 | 0 | 60 |  | 2 | 25 |  | 1 |  |  |  | 100 | 10 |  |  |  |  | P-DY05 | 실험실 패더 | 1 | 1 | P-DY06 | 실험실 텐터 | 180 | 1 | 2 | 2 | [165 empty] | 310.8456782 | 1.18 | [12 empty] | 74.94 | -8.77 | -13.91 | 0.2534 | 75.2 | -8.67 | -12.72 | 79.47 | -6.43 | -9.03 | 1-2 | 6.08
| 84 | 2021-04-07 | 다이텍연구원 | 1 | P-DY09 | 고압 래피드 염색기 | RAW-001 | Recycled Polyester | 300 | 96 | Semi Dull | Draw Textured Yarn | 82.5 | 150*2 INT | Filaments | Recycled Polyester | 300 | 96 | Semi Dull | Draw Textured Yarn | 82.5 | 150*2 INT | Filaments | WOVEN | TWILL |  |  |  | P-DY09 | 고압 래피드 염색기 |  | Sera Wash C-NEP | DYSTAR | 정련호발제 | 3 | NaOH | 삼일 | 가성소다 | 5 | CH3COOH | 삼일 | 빙초산 | 0.5 | 45 | 5.5 | 95 | 60 | 0 | 95 | 0 | 0 | 95 | 0 | 0 | 95 | 0 | 0 | 95 | 0 | 0 | 95 | 0 | 0 | 95 | 0 | 80 | 10 | 2 | P-DY12 | 산업용 텐터기 | 1 | 3 | 3 |  |  | 170 | 170 | 20 | 1200 |  |  | 170 | 170 | 20 | 1200 |  |  | 170 | 170 | 20 | 1200 |  |  | 170 | 170 | 20 | 1200 |  |  | 170 | 170 | 20 | 1200 |  |  | 170 | 170 | 20 | 1200 |  |  | 170 | 170 | 20 | 1200 | 4 | Dianix Blue AM-2G | DYSTAR | 분산 | 고일광 | 0.1 | [15 empty] | 1:10 | 0.04 | Sunsolt RM-340S | 니카코리아 | 분산·균염제 | 0.3 | 빙초산 | 삼일 | 산 | 0.5 | [8 empty] | P-DY02 | IR 염색기 | 40 | 1.5 | 64 | 0 | 0.75 | 100 | 0 | 1.458333333 | 135 | 60 | 1.97222 | 64 | 0 | 0 | 64 | 0 | 0 | 64 | 0 | 0 | 64 | 0 | P-DY02 | IR 염색기 | NaOH | 삼일 | 가성소다 | 1.5 | Sera Con M-FAS | Dystar | 환원세정제 | 1.5 | 1:10 | 0.04 | 40 | 2 | 80 | 20 | 0 | 80 | 0 | 0 | 80 | 0 | 0 | 80 | 0 | 0 | 80 | 0 | 0 | 80 | 0 | 0 | 80 | 0 | 60 |  | 2 | 25 |  | 1 |  |  |  | 100 | 10 |  |  |  |  | P-DY05 | 실험실 패더 | 1 | 1 | P-DY06 | 실험실 텐터 | 180 | 1 | 2 | 2 | [165 empty] | 310.8456782 | 1.18 | [12 empty] | 68.13 | -9.72 | -17.64 | 0.4297 | 67.34 | -9.77 | -17.61 | 73.7 | -6.39 | -12.56 | 1-2 | 8.8
| 85 | 2021-04-07 | 다이텍연구원 | 1 | P-DY09 | 고압 래피드 염색기 | RAW-001 | Recycled Polyester | 300 | 96 | Semi Dull | Draw Textured Yarn | 82.5 | 150*2 INT | Filaments | Recycled Polyester | 300 | 96 | Semi Dull | Draw Textured Yarn | 82.5 | 150*2 INT | Filaments | WOVEN | TWILL |  |  |  | P-DY09 | 고압 래피드 염색기 |  | Sera Wash C-NEP | DYSTAR | 정련호발제 | 3 | NaOH | 삼일 | 가성소다 | 5 | CH3COOH | 삼일 | 빙초산 | 0.5 | 45 | 5.5 | 95 | 60 | 0 | 95 | 0 | 0 | 95 | 0 | 0 | 95 | 0 | 0 | 95 | 0 | 0 | 95 | 0 | 0 | 95 | 0 | 80 | 10 | 2 | P-DY12 | 산업용 텐터기 | 1 | 3 | 3 |  |  | 170 | 170 | 20 | 1200 |  |  | 170 | 170 | 20 | 1200 |  |  | 170 | 170 | 20 | 1200 |  |  | 170 | 170 | 20 | 1200 |  |  | 170 | 170 | 20 | 1200 |  |  | 170 | 170 | 20 | 1200 |  |  | 170 | 170 | 20 | 1200 | 4 | Dianix Blue AM-2G | DYSTAR | 분산 | 고일광 | 0.5 | [15 empty] | 1:10 | 0.04 | Sunsolt RM-340S | 니카코리아 | 분산·균염제 | 0.3 | 빙초산 | 삼일 | 산 | 0.5 | [8 empty] | P-DY02 | IR 염색기 | 40 | 1.5 | 64 | 0 | 0.75 | 100 | 0 | 1.458333333 | 135 | 60 | 1.97222 | 64 | 0 | 0 | 64 | 0 | 0 | 64 | 0 | 0 | 64 | 0 | P-DY02 | IR 염색기 | NaOH | 삼일 | 가성소다 | 1.5 | Sera Con M-FAS | Dystar | 환원세정제 | 1.5 | 1:10 | 0.04 | 40 | 2 | 80 | 20 | 0 | 80 | 0 | 0 | 80 | 0 | 0 | 80 | 0 | 0 | 80 | 0 | 0 | 80 | 0 | 0 | 80 | 0 | 60 |  | 2 | 25 |  | 1 |  |  |  | 100 | 10 |  |  |  |  | P-DY05 | 실험실 패더 | 1 | 1 | P-DY06 | 실험실 텐터 | 180 | 1 | 2 | 2 | [165 empty] | 310.8456782 | 1.18 | [12 empty] | 49.43 | -11.17 | -24.62 | 1.5825 | 49.52 | -11.02 | -24.04 | 55.33 | -6 | -19.93 | 1-2 | 8.713333
| 86 | 2021-04-07 | 다이텍연구원 | 1 | P-DY09 | 고압 래피드 염색기 | RAW-001 | Recycled Polyester | 300 | 96 | Semi Dull | Draw Textured Yarn | 82.5 | 150*2 INT | Filaments | Recycled Polyester | 300 | 96 | Semi Dull | Draw Textured Yarn | 82.5 | 150*2 INT | Filaments | WOVEN | TWILL |  |  |  | P-DY09 | 고압 래피드 염색기 |  | Sera Wash C-NEP | DYSTAR | 정련호발제 | 3 | NaOH | 삼일 | 가성소다 | 5 | CH3COOH | 삼일 | 빙초산 | 0.5 | 45 | 5.5 | 95 | 60 | 0 | 95 | 0 | 0 | 95 | 0 | 0 | 95 | 0 | 0 | 95 | 0 | 0 | 95 | 0 | 0 | 95 | 0 | 80 | 10 | 2 | P-DY12 | 산업용 텐터기 | 1 | 3 | 3 |  |  | 170 | 170 | 20 | 1200 |  |  | 170 | 170 | 20 | 1200 |  |  | 170 | 170 | 20 | 1200 |  |  | 170 | 170 | 20 | 1200 |  |  | 170 | 170 | 20 | 1200 |  |  | 170 | 170 | 20 | 1200 |  |  | 170 | 170 | 20 | 1200 | 4 | Dianix Blue AM-2G | DYSTAR | 분산 | 고일광 | 1 | [15 empty] | 1:10 | 0.04 | Sunsolt RM-340S | 니카코리아 | 분산·균염제 | 0.3 | 빙초산 | 삼일 | 산 | 0.5 | [8 empty] | P-DY02 | IR 염색기 | 40 | 1.5 | 64 | 0 | 0.75 | 100 | 0 | 1.458333333 | 135 | 60 | 1.97222 | 64 | 0 | 0 | 64 | 0 | 0 | 64 | 0 | 0 | 64 | 0 | P-DY02 | IR 염색기 | NaOH | 삼일 | 가성소다 | 1.5 | Sera Con M-FAS | Dystar | 환원세정제 | 1.5 | 1:10 | 0.04 | 40 | 2 | 80 | 20 | 0 | 80 | 0 | 0 | 80 | 0 | 0 | 80 | 0 | 0 | 80 | 0 | 0 | 80 | 0 | 0 | 80 | 0 | 60 |  | 2 | 25 |  | 1 |  |  |  | 100 | 10 |  |  |  |  | P-DY05 | 실험실 패더 | 1 | 1 | P-DY06 | 실험실 텐터 | 180 | 1 | 2 | 2 | [165 empty] | 310.8456782 | 1.18 | [12 empty] | 40.5 | -10.57 | -25.94 | 2.8856 | 41.05 | -10.55 | -25.63 | 44.33 | -5.14 | -21.59 | 2 | 7.5
| 87 | 2021-04-07 | 다이텍연구원 | 1 | P-DY09 | 고압 래피드 염색기 | RAW-001 | Recycled Polyester | 300 | 96 | Semi Dull | Draw Textured Yarn | 82.5 | 150*2 INT | Filaments | Recycled Polyester | 300 | 96 | Semi Dull | Draw Textured Yarn | 82.5 | 150*2 INT | Filaments | WOVEN | TWILL |  |  |  | P-DY09 | 고압 래피드 염색기 |  | Sera Wash C-NEP | DYSTAR | 정련호발제 | 3 | NaOH | 삼일 | 가성소다 | 5 | CH3COOH | 삼일 | 빙초산 | 0.5 | 45 | 5.5 | 95 | 60 | 0 | 95 | 0 | 0 | 95 | 0 | 0 | 95 | 0 | 0 | 95 | 0 | 0 | 95 | 0 | 0 | 95 | 0 | 80 | 10 | 2 | P-DY12 | 산업용 텐터기 | 1 | 3 | 3 |  |  | 170 | 170 | 20 | 1200 |  |  | 170 | 170 | 20 | 1200 |  |  | 170 | 170 | 20 | 1200 |  |  | 170 | 170 | 20 | 1200 |  |  | 170 | 170 | 20 | 1200 |  |  | 170 | 170 | 20 | 1200 |  |  | 170 | 170 | 20 | 1200 | 4 | Dianix Blue AM-2G | DYSTAR | 분산 | 고일광 | 1.5 | [15 empty] | 1:10 | 0.04 | Sunsolt RM-340S | 니카코리아 | 분산·균염제 | 0.3 | 빙초산 | 삼일 | 산 | 0.5 | [8 empty] | P-DY02 | IR 염색기 | 40 | 1.5 | 64 | 0 | 0.75 | 100 | 0 | 1.458333333 | 135 | 60 | 1.97222 | 64 | 0 | 0 | 64 | 0 | 0 | 64 | 0 | 0 | 64 | 0 | P-DY02 | IR 염색기 | NaOH | 삼일 | 가성소다 | 1.5 | Sera Con M-FAS | Dystar | 환원세정제 | 1.5 | 1:10 | 0.04 | 40 | 2 | 80 | 20 | 0 | 80 | 0 | 0 | 80 | 0 | 0 | 80 | 0 | 0 | 80 | 0 | 0 | 80 | 0 | 0 | 80 | 0 | 60 |  | 2 | 25 |  | 1 |  |  |  | 100 | 10 |  |  |  |  | P-DY05 | 실험실 패더 | 1 | 1 | P-DY06 | 실험실 텐터 | 180 | 1 | 2 | 2 | [165 empty] | 310.8456782 | 1.18 | [12 empty] | 35.02 | -9.42 | -26.02 | 4.2444 | 35.88 | -9.33 | -25.72 | 37.65 | -4.98 | -21.62 | 1-2 | 6.256667
| 88 | 2021-04-07 | 다이텍연구원 | 1 | P-DY09 | 고압 래피드 염색기 | RAW-001 | Recycled Polyester | 300 | 96 | Semi Dull | Draw Textured Yarn | 82.5 | 150*2 INT | Filaments | Recycled Polyester | 300 | 96 | Semi Dull | Draw Textured Yarn | 82.5 | 150*2 INT | Filaments | WOVEN | TWILL |  |  |  | P-DY09 | 고압 래피드 염색기 |  | Sera Wash C-NEP | DYSTAR | 정련호발제 | 3 | NaOH | 삼일 | 가성소다 | 5 | CH3COOH | 삼일 | 빙초산 | 0.5 | 45 | 5.5 | 95 | 60 | 0 | 95 | 0 | 0 | 95 | 0 | 0 | 95 | 0 | 0 | 95 | 0 | 0 | 95 | 0 | 0 | 95 | 0 | 80 | 10 | 2 | P-DY12 | 산업용 텐터기 | 1 | 3 | 3 |  |  | 170 | 170 | 20 | 1200 |  |  | 170 | 170 | 20 | 1200 |  |  | 170 | 170 | 20 | 1200 |  |  | 170 | 170 | 20 | 1200 |  |  | 170 | 170 | 20 | 1200 |  |  | 170 | 170 | 20 | 1200 |  |  | 170 | 170 | 20 | 1200 | 4 | Dianix Blue AM-2G | DYSTAR | 분산 | 고일광 | 2 | [15 empty] | 1:10 | 0.04 | Sunsolt RM-340S | 니카코리아 | 분산·균염제 | 0.3 | 빙초산 | 삼일 | 산 | 0.5 | [8 empty] | P-DY02 | IR 염색기 | 40 | 1.5 | 64 | 0 | 0.75 | 100 | 0 | 1.458333333 | 135 | 60 | 1.97222 | 64 | 0 | 0 | 64 | 0 | 0 | 64 | 0 | 0 | 64 | 0 | P-DY02 | IR 염색기 | NaOH | 삼일 | 가성소다 | 1.5 | Sera Con M-FAS | Dystar | 환원세정제 | 1.5 | 1:10 | 0.04 | 40 | 2 | 80 | 20 | 0 | 80 | 0 | 0 | 80 | 0 | 0 | 80 | 0 | 0 | 80 | 0 | 0 | 80 | 0 | 0 | 80 | 0 | 60 |  | 2 | 25 |  | 1 |  |  |  | 100 | 10 |  |  |  |  | P-DY05 | 실험실 패더 | 1 | 1 | P-DY06 | 실험실 텐터 | 180 | 1 | 2 | 2 | [165 empty] | 310.8456782 | 1.18 | [12 empty] | 32.13 | -8.45 | -25.54 | 5.3066 | 32.26 | -7.96 | -24.9 | 34.16 | -4.9 | -21.48 | 2 | 4.98
| 89 | 2021-04-07 | 다이텍연구원 | 1 | P-DY09 | 고압 래피드 염색기 | RAW-001 | Recycled Polyester | 300 | 96 | Semi Dull | Draw Textured Yarn | 82.5 | 150*2 INT | Filaments | Recycled Polyester | 300 | 96 | Semi Dull | Draw Textured Yarn | 82.5 | 150*2 INT | Filaments | WOVEN | TWILL |  |  |  | P-DY09 | 고압 래피드 염색기 |  | Sera Wash C-NEP | DYSTAR | 정련호발제 | 3 | NaOH | 삼일 | 가성소다 | 5 | CH3COOH | 삼일 | 빙초산 | 0.5 | 45 | 5.5 | 95 | 60 | 0 | 95 | 0 | 0 | 95 | 0 | 0 | 95 | 0 | 0 | 95 | 0 | 0 | 95 | 0 | 0 | 95 | 0 | 80 | 10 | 2 | P-DY12 | 산업용 텐터기 | 1 | 3 | 3 |  |  | 170 | 170 | 20 | 1200 |  |  | 170 | 170 | 20 | 1200 |  |  | 170 | 170 | 20 | 1200 |  |  | 170 | 170 | 20 | 1200 |  |  | 170 | 170 | 20 | 1200 |  |  | 170 | 170 | 20 | 1200 |  |  | 170 | 170 | 20 | 1200 | 4 | Dianix Blue AM-2G | DYSTAR | 분산 | 고일광 | 2.5 | [15 empty] | 1:10 | 0.04 | Sunsolt RM-340S | 니카코리아 | 분산·균염제 | 0.3 | 빙초산 | 삼일 | 산 | 0.5 | [8 empty] | P-DY02 | IR 염색기 | 40 | 1.5 | 64 | 0 | 0.75 | 100 | 0 | 1.458333333 | 135 | 60 | 1.97222 | 64 | 0 | 0 | 64 | 0 | 0 | 64 | 0 | 0 | 64 | 0 | P-DY02 | IR 염색기 | NaOH | 삼일 | 가성소다 | 1.5 | Sera Con M-FAS | Dystar | 환원세정제 | 1.5 | 1:10 | 0.04 | 40 | 2 | 80 | 20 | 0 | 80 | 0 | 0 | 80 | 0 | 0 | 80 | 0 | 0 | 80 | 0 | 0 | 80 | 0 | 0 | 80 | 0 | 60 |  | 2 | 25 |  | 1 |  |  |  | 100 | 10 |  |  |  |  | P-DY05 | 실험실 패더 | 1 | 1 | P-DY06 | 실험실 텐터 | 180 | 1 | 2 | 2 | [165 empty] | 310.8456782 | 1.18 | [12 empty] | 29.14 | -7.35 | -24.77 | 6.6726 | 30.03 | -7.12 | -24.46 | 30.74 | -3.49 | -19.99 | 2 | 5.803333
| 90 | 2021-04-07 | 다이텍연구원 | 1 | P-DY09 | 고압 래피드 염색기 | RAW-001 | Recycled Polyester | 300 | 96 | Semi Dull | Draw Textured Yarn | 82.5 | 150*2 INT | Filaments | Recycled Polyester | 300 | 96 | Semi Dull | Draw Textured Yarn | 82.5 | 150*2 INT | Filaments | WOVEN | TWILL |  |  |  | P-DY09 | 고압 래피드 염색기 |  | Sera Wash C-NEP | DYSTAR | 정련호발제 | 3 | NaOH | 삼일 | 가성소다 | 5 | CH3COOH | 삼일 | 빙초산 | 0.5 | 45 | 5.5 | 95 | 60 | 0 | 95 | 0 | 0 | 95 | 0 | 0 | 95 | 0 | 0 | 95 | 0 | 0 | 95 | 0 | 0 | 95 | 0 | 80 | 10 | 2 | P-DY12 | 산업용 텐터기 | 1 | 3 | 3 |  |  | 170 | 170 | 20 | 1200 |  |  | 170 | 170 | 20 | 1200 |  |  | 170 | 170 | 20 | 1200 |  |  | 170 | 170 | 20 | 1200 |  |  | 170 | 170 | 20 | 1200 |  |  | 170 | 170 | 20 | 1200 |  |  | 170 | 170 | 20 | 1200 | 4 | Dianix Blue AM-2G | DYSTAR | 분산 | 고일광 | 3 | [15 empty] | 1:10 | 0.04 | Sunsolt RM-340S | 니카코리아 | 분산·균염제 | 0.3 | 빙초산 | 삼일 | 산 | 0.5 | [8 empty] | P-DY02 | IR 염색기 | 40 | 1.5 | 64 | 0 | 0.75 | 100 | 0 | 1.458333333 | 135 | 60 | 1.97222 | 64 | 0 | 0 | 64 | 0 | 0 | 64 | 0 | 0 | 64 | 0 | P-DY02 | IR 염색기 | NaOH | 삼일 | 가성소다 | 1.5 | Sera Con M-FAS | Dystar | 환원세정제 | 1.5 | 1:10 | 0.04 | 40 | 2 | 80 | 20 | 0 | 80 | 0 | 0 | 80 | 0 | 0 | 80 | 0 | 0 | 80 | 0 | 0 | 80 | 0 | 0 | 80 | 0 | 60 |  | 2 | 25 |  | 1 |  |  |  | 100 | 10 |  |  |  |  | P-DY05 | 실험실 패더 | 1 | 1 | P-DY06 | 실험실 텐터 | 180 | 1 | 2 | 2 | [165 empty] | 310.8456782 | 1.18 | [12 empty] | 27.59 | -6.41 | -24.15 | 7.6382 | 28.06 | -6.16 | -23.58 | 28.78 | -3.8 | -19.79 | 2 | 4.536667
| 91 | 2021-04-07 | 다이텍연구원 | 1 | P-DY09 | 고압 래피드 염색기 | RAW-001 | Recycled Polyester | 300 | 96 | Semi Dull | Draw Textured Yarn | 82.5 | 150*2 INT | Filaments | Recycled Polyester | 300 | 96 | Semi Dull | Draw Textured Yarn | 82.5 | 150*2 INT | Filaments | WOVEN | TWILL |  |  |  | P-DY09 | 고압 래피드 염색기 |  | Sera Wash C-NEP | DYSTAR | 정련호발제 | 3 | NaOH | 삼일 | 가성소다 | 5 | CH3COOH | 삼일 | 빙초산 | 0.5 | 45 | 5.5 | 95 | 60 | 0 | 95 | 0 | 0 | 95 | 0 | 0 | 95 | 0 | 0 | 95 | 0 | 0 | 95 | 0 | 0 | 95 | 0 | 80 | 10 | 2 | P-DY12 | 산업용 텐터기 | 1 | 3 | 3 |  |  | 170 | 170 | 20 | 1200 |  |  | 170 | 170 | 20 | 1200 |  |  | 170 | 170 | 20 | 1200 |  |  | 170 | 170 | 20 | 1200 |  |  | 170 | 170 | 20 | 1200 |  |  | 170 | 170 | 20 | 1200 |  |  | 170 | 170 | 20 | 1200 | 4 | Dianix Red AM-SLR | DYSTAR | 분산 | 고일광 | 0.017 | Dianix Blue AM-2G | DYSTAR | 분산 | 고일광 | 0.033 | [10 empty] | 1:10 | 0.04 | Sunsolt RM-340S | 니카코리아 | 분산·균염제 | 0.3 | 빙초산 | 삼일 | 산 | 0.5 | [8 empty] | P-DY02 | IR 염색기 | 40 | 1.5 | 64 | 0 | 0.75 | 100 | 0 | 1.458333333 | 135 | 60 | 1.97222 | 64 | 0 | 0 | 64 | 0 | 0 | 64 | 0 | 0 | 64 | 0 | P-DY02 | IR 염색기 | NaOH | 삼일 | 가성소다 | 1.5 | Sera Con M-FAS | Dystar | 환원세정제 | 1.5 | 1:10 | 0.04 | 40 | 2 | 80 | 20 | 0 | 80 | 0 | 0 | 80 | 0 | 0 | 80 | 0 | 0 | 80 | 0 | 0 | 80 | 0 | 0 | 80 | 0 | 60 |  | 2 | 25 |  | 1 |  |  |  | 100 | 10 |  |  |  |  | P-DY05 | 실험실 패더 | 1 | 1 | P-DY06 | 실험실 텐터 | 180 | 1 | 2 | 2 | [165 empty] | 310.8456782 | 1.18 | [12 empty] | 70.67 | 8.15 | -12.96 | 0.2507 | 70.83 | 7.72 | -12.3 | 76.89 | 6.09 | -8.17 | 1-2 | 7.51
| 92 | 2021-04-07 | 다이텍연구원 | 1 | P-DY09 | 고압 래피드 염색기 | RAW-001 | Recycled Polyester | 300 | 96 | Semi Dull | Draw Textured Yarn | 82.5 | 150*2 INT | Filaments | Recycled Polyester | 300 | 96 | Semi Dull | Draw Textured Yarn | 82.5 | 150*2 INT | Filaments | WOVEN | TWILL |  |  |  | P-DY09 | 고압 래피드 염색기 |  | Sera Wash C-NEP | DYSTAR | 정련호발제 | 3 | NaOH | 삼일 | 가성소다 | 5 | CH3COOH | 삼일 | 빙초산 | 0.5 | 45 | 5.5 | 95 | 60 | 0 | 95 | 0 | 0 | 95 | 0 | 0 | 95 | 0 | 0 | 95 | 0 | 0 | 95 | 0 | 0 | 95 | 0 | 80 | 10 | 2 | P-DY12 | 산업용 텐터기 | 1 | 3 | 3 |  |  | 170 | 170 | 20 | 1200 |  |  | 170 | 170 | 20 | 1200 |  |  | 170 | 170 | 20 | 1200 |  |  | 170 | 170 | 20 | 1200 |  |  | 170 | 170 | 20 | 1200 |  |  | 170 | 170 | 20 | 1200 |  |  | 170 | 170 | 20 | 1200 | 4 | Dianix Red AM-SLR | DYSTAR | 분산 | 고일광 | 0.033 | Dianix Blue AM-2G | DYSTAR | 분산 | 고일광 | 0.017 | [10 empty] | 1:10 | 0.04 | Sunsolt RM-340S | 니카코리아 | 분산·균염제 | 0.3 | 빙초산 | 삼일 | 산 | 0.5 | [8 empty] | P-DY02 | IR 염색기 | 40 | 1.5 | 64 | 0 | 0.75 | 100 | 0 | 1.458333333 | 135 | 60 | 1.97222 | 64 | 0 | 0 | 64 | 0 | 0 | 64 | 0 | 0 | 64 | 0 | P-DY02 | IR 염색기 | NaOH | 삼일 | 가성소다 | 1.5 | Sera Con M-FAS | Dystar | 환원세정제 | 1.5 | 1:10 | 0.04 | 40 | 2 | 80 | 20 | 0 | 80 | 0 | 0 | 80 | 0 | 0 | 80 | 0 | 0 | 80 | 0 | 0 | 80 | 0 | 0 | 80 | 0 | 60 |  | 2 | 25 |  | 1 |  |  |  | 100 | 10 |  |  |  |  | P-DY05 | 실험실 패더 | 1 | 1 | P-DY06 | 실험실 텐터 | 180 | 1 | 2 | 2 | [165 empty] | 310.8456782 | 1.18 | [12 empty] | 69.29 | 19.63 | -9.85 | 0.2561 | 68.95 | 19.25 | -9.53 | 75.48 | 15.11 | -6.32 | 1-2 | 8.373333
| 93 | 2021-04-07 | 다이텍연구원 | 1 | P-DY09 | 고압 래피드 염색기 | RAW-001 | Recycled Polyester | 300 | 96 | Semi Dull | Draw Textured Yarn | 82.5 | 150*2 INT | Filaments | Recycled Polyester | 300 | 96 | Semi Dull | Draw Textured Yarn | 82.5 | 150*2 INT | Filaments | WOVEN | TWILL |  |  |  | P-DY09 | 고압 래피드 염색기 |  | Sera Wash C-NEP | DYSTAR | 정련호발제 | 3 | NaOH | 삼일 | 가성소다 | 5 | CH3COOH | 삼일 | 빙초산 | 0.5 | 45 | 5.5 | 95 | 60 | 0 | 95 | 0 | 0 | 95 | 0 | 0 | 95 | 0 | 0 | 95 | 0 | 0 | 95 | 0 | 0 | 95 | 0 | 80 | 10 | 2 | P-DY12 | 산업용 텐터기 | 1 | 3 | 3 |  |  | 170 | 170 | 20 | 1200 |  |  | 170 | 170 | 20 | 1200 |  |  | 170 | 170 | 20 | 1200 |  |  | 170 | 170 | 20 | 1200 |  |  | 170 | 170 | 20 | 1200 |  |  | 170 | 170 | 20 | 1200 |  |  | 170 | 170 | 20 | 1200 | 4 | Dianix Yellow AM-2R | DYSTAR | 분산 | 고일광 | 0.017 | Dianix Blue AM-2G | DYSTAR | 분산 | 고일광 | 0.033 | [10 empty] | 1:10 | 0.04 | Sunsolt RM-340S | 니카코리아 | 분산·균염제 | 0.3 | 빙초산 | 삼일 | 산 | 0.5 | [8 empty] | P-DY02 | IR 염색기 | 40 | 1.5 | 64 | 0 | 0.75 | 100 | 0 | 1.458333333 | 135 | 60 | 1.97222 | 64 | 0 | 0 | 64 | 0 | 0 | 64 | 0 | 0 | 64 | 0 | P-DY02 | IR 염색기 | NaOH | 삼일 | 가성소다 | 1.5 | Sera Con M-FAS | Dystar | 환원세정제 | 1.5 | 1:10 | 0.04 | 40 | 2 | 80 | 20 | 0 | 80 | 0 | 0 | 80 | 0 | 0 | 80 | 0 | 0 | 80 | 0 | 0 | 80 | 0 | 0 | 80 | 0 | 60 |  | 2 | 25 |  | 1 |  |  |  | 100 | 10 |  |  |  |  | P-DY05 | 실험실 패더 | 1 | 1 | P-DY06 | 실험실 텐터 | 180 | 1 | 2 | 2 | [165 empty] | 310.8456782 | 1.18 | [12 empty] | 77.06 | -10.24 | -2.64 | 0.2655 | 76.92 | -10.11 | -2.28 | 81.68 | -7.78 | -0.59 | 1-2 | 5.556667
| 94 | 2021-04-07 | 다이텍연구원 | 1 | P-DY09 | 고압 래피드 염색기 | RAW-001 | Recycled Polyester | 300 | 96 | Semi Dull | Draw Textured Yarn | 82.5 | 150*2 INT | Filaments | Recycled Polyester | 300 | 96 | Semi Dull | Draw Textured Yarn | 82.5 | 150*2 INT | Filaments | WOVEN | TWILL |  |  |  | P-DY09 | 고압 래피드 염색기 |  | Sera Wash C-NEP | DYSTAR | 정련호발제 | 3 | NaOH | 삼일 | 가성소다 | 5 | CH3COOH | 삼일 | 빙초산 | 0.5 | 45 | 5.5 | 95 | 60 | 0 | 95 | 0 | 0 | 95 | 0 | 0 | 95 | 0 | 0 | 95 | 0 | 0 | 95 | 0 | 0 | 95 | 0 | 80 | 10 | 2 | P-DY12 | 산업용 텐터기 | 1 | 3 | 3 |  |  | 170 | 170 | 20 | 1200 |  |  | 170 | 170 | 20 | 1200 |  |  | 170 | 170 | 20 | 1200 |  |  | 170 | 170 | 20 | 1200 |  |  | 170 | 170 | 20 | 1200 |  |  | 170 | 170 | 20 | 1200 |  |  | 170 | 170 | 20 | 1200 | 4 | Dianix Yellow AM-2R | DYSTAR | 분산 | 고일광 | 0.017 | Dianix Red AM-SLR | DYSTAR | 분산 | 고일광 | 0.017 | Dianix Blue AM-2G | DYSTAR | 분산 | 고일광 | 0.017 | [5 empty] | 1:10 | 0.04 | Sunsolt RM-340S | 니카코리아 | 분산·균염제 | 0.3 | 빙초산 | 삼일 | 산 | 0.5 | [8 empty] | P-DY02 | IR 염색기 | 40 | 1.5 | 64 | 0 | 0.75 | 100 | 0 | 1.458333333 | 135 | 60 | 1.97222 | 64 | 0 | 0 | 64 | 0 | 0 | 64 | 0 | 0 | 64 | 0 | P-DY02 | IR 염색기 | NaOH | 삼일 | 가성소다 | 1.5 | Sera Con M-FAS | Dystar | 환원세정제 | 1.5 | 1:10 | 0.04 | 40 | 2 | 80 | 20 | 0 | 80 | 0 | 0 | 80 | 0 | 0 | 80 | 0 | 0 | 80 | 0 | 0 | 80 | 0 | 0 | 80 | 0 | 60 |  | 2 | 25 |  | 1 |  |  |  | 100 | 10 |  |  |  |  | P-DY05 | 실험실 패더 | 1 | 1 | P-DY06 | 실험실 텐터 | 180 | 1 | 2 | 2 | [165 empty] | 310.8456782 | 1.18 | [12 empty] | 71.24 | 8.18 | -6.36 | 0.2678 | 72.03 | 7.76 | -5.71 | 78 | 6.3 | -3.03 | 1-2 | 6.71
| 95 | 2021-04-07 | 다이텍연구원 | 1 | P-DY09 | 고압 래피드 염색기 | RAW-001 | Recycled Polyester | 300 | 96 | Semi Dull | Draw Textured Yarn | 82.5 | 150*2 INT | Filaments | Recycled Polyester | 300 | 96 | Semi Dull | Draw Textured Yarn | 82.5 | 150*2 INT | Filaments | WOVEN | TWILL |  |  |  | P-DY09 | 고압 래피드 염색기 |  | Sera Wash C-NEP | DYSTAR | 정련호발제 | 3 | NaOH | 삼일 | 가성소다 | 5 | CH3COOH | 삼일 | 빙초산 | 0.5 | 45 | 5.5 | 95 | 60 | 0 | 95 | 0 | 0 | 95 | 0 | 0 | 95 | 0 | 0 | 95 | 0 | 0 | 95 | 0 | 0 | 95 | 0 | 80 | 10 | 2 | P-DY12 | 산업용 텐터기 | 1 | 3 | 3 |  |  | 170 | 170 | 20 | 1200 |  |  | 170 | 170 | 20 | 1200 |  |  | 170 | 170 | 20 | 1200 |  |  | 170 | 170 | 20 | 1200 |  |  | 170 | 170 | 20 | 1200 |  |  | 170 | 170 | 20 | 1200 |  |  | 170 | 170 | 20 | 1200 | 4 | Dianix Yellow AM-2R | DYSTAR | 분산 | 고일광 | 0.017 | Dianix Red AM-SLR | DYSTAR | 분산 | 고일광 | 0.033 | [10 empty] | 1:10 | 0.04 | Sunsolt RM-340S | 니카코리아 | 분산·균염제 | 0.3 | 빙초산 | 삼일 | 산 | 0.5 | [8 empty] | P-DY02 | IR 염색기 | 40 | 1.5 | 64 | 0 | 0.75 | 100 | 0 | 1.458333333 | 135 | 60 | 1.97222 | 64 | 0 | 0 | 64 | 0 | 0 | 64 | 0 | 0 | 64 | 0 | P-DY02 | IR 염색기 | NaOH | 삼일 | 가성소다 | 1.5 | Sera Con M-FAS | Dystar | 환원세정제 | 1.5 | 1:10 | 0.04 | 40 | 2 | 80 | 20 | 0 | 80 | 0 | 0 | 80 | 0 | 0 | 80 | 0 | 0 | 80 | 0 | 0 | 80 | 0 | 0 | 80 | 0 | 60 |  | 2 | 25 |  | 1 |  |  |  | 100 | 10 |  |  |  |  | P-DY05 | 실험실 패더 | 1 | 1 | P-DY06 | 실험실 텐터 | 180 | 1 | 2 | 2 | [165 empty] | 310.8456782 | 1.18 | [12 empty] | 74.32 | 30.54 | 2.23 | 0.2524 | 73.68 | 27.58 | 1.63 | 79.54 | 23.16 | 2.93 | 1-2 | 7.456667
| 96 | 2021-04-07 | 다이텍연구원 | 1 | P-DY09 | 고압 래피드 염색기 | RAW-001 | Recycled Polyester | 300 | 96 | Semi Dull | Draw Textured Yarn | 82.5 | 150*2 INT | Filaments | Recycled Polyester | 300 | 96 | Semi Dull | Draw Textured Yarn | 82.5 | 150*2 INT | Filaments | WOVEN | TWILL |  |  |  | P-DY09 | 고압 래피드 염색기 |  | Sera Wash C-NEP | DYSTAR | 정련호발제 | 3 | NaOH | 삼일 | 가성소다 | 5 | CH3COOH | 삼일 | 빙초산 | 0.5 | 45 | 5.5 | 95 | 60 | 0 | 95 | 0 | 0 | 95 | 0 | 0 | 95 | 0 | 0 | 95 | 0 | 0 | 95 | 0 | 0 | 95 | 0 | 80 | 10 | 2 | P-DY12 | 산업용 텐터기 | 1 | 3 | 3 |  |  | 170 | 170 | 20 | 1200 |  |  | 170 | 170 | 20 | 1200 |  |  | 170 | 170 | 20 | 1200 |  |  | 170 | 170 | 20 | 1200 |  |  | 170 | 170 | 20 | 1200 |  |  | 170 | 170 | 20 | 1200 |  |  | 170 | 170 | 20 | 1200 | 4 | Dianix Yellow AM-2R | DYSTAR | 분산 | 고일광 | 0.033 | Dianix Blue AM-2G | DYSTAR | 분산 | 고일광 | 0.017 | [10 empty] | 1:10 | 0.04 | Sunsolt RM-340S | 니카코리아 | 분산·균염제 | 0.3 | 빙초산 | 삼일 | 산 | 0.5 | [8 empty] | P-DY02 | IR 염색기 | 40 | 1.5 | 64 | 0 | 0.75 | 100 | 0 | 1.458333333 | 135 | 60 | 1.97222 | 64 | 0 | 0 | 64 | 0 | 0 | 64 | 0 | 0 | 64 | 0 | P-DY02 | IR 염색기 | NaOH | 삼일 | 가성소다 | 1.5 | Sera Con M-FAS | Dystar | 환원세정제 | 1.5 | 1:10 | 0.04 | 40 | 2 | 80 | 20 | 0 | 80 | 0 | 0 | 80 | 0 | 0 | 80 | 0 | 0 | 80 | 0 | 0 | 80 | 0 | 0 | 80 | 0 | 60 |  | 2 | 25 |  | 1 |  |  |  | 100 | 10 |  |  |  |  | P-DY05 | 실험실 패더 | 1 | 1 | P-DY06 | 실험실 텐터 | 180 | 1 | 2 | 2 | [165 empty] | 310.8456782 | 1.18 | [12 empty] | 80.76 | -9.34 | 7.37 | 0.2648 | 80.55 | -9.18 | 7.72 | 85.18 | -7.21 | 7 | 1-2 | 5.09
| 97 | 2021-04-08 | 다이텍연구원 | 1 | P-DY09 | 고압 래피드 염색기 | RAW-001 | Recycled Polyester | 300 | 96 | Semi Dull | Draw Textured Yarn | 82.5 | 150*2 INT | Filaments | Recycled Polyester | 300 | 96 | Semi Dull | Draw Textured Yarn | 82.5 | 150*2 INT | Filaments | WOVEN | TWILL |  |  |  | P-DY09 | 고압 래피드 염색기 |  | Sera Wash C-NEP | DYSTAR | 정련호발제 | 3 | NaOH | 삼일 | 가성소다 | 5 | CH3COOH | 삼일 | 빙초산 | 0.5 | 45 | 5.5 | 95 | 60 | 0 | 95 | 0 | 0 | 95 | 0 | 0 | 95 | 0 | 0 | 95 | 0 | 0 | 95 | 0 | 0 | 95 | 0 | 80 | 10 | 2 | P-DY12 | 산업용 텐터기 | 1 | 3 | 3 |  |  | 170 | 170 | 20 | 1200 |  |  | 170 | 170 | 20 | 1200 |  |  | 170 | 170 | 20 | 1200 |  |  | 170 | 170 | 20 | 1200 |  |  | 170 | 170 | 20 | 1200 |  |  | 170 | 170 | 20 | 1200 |  |  | 170 | 170 | 20 | 1200 | 4 | Dianix Yellow AM-2R | DYSTAR | 분산 | 고일광 | 0.033 | Dianix Red AM-SLR | DYSTAR | 분산 | 고일광 | 0.017 | [10 empty] | 1:10 | 0.04 | Sunsolt RM-340S | 니카코리아 | 분산·균염제 | 0.3 | 빙초산 | 삼일 | 산 | 0.5 | [8 empty] | P-DY02 | IR 염색기 | 40 | 1.5 | 64 | 0 | 0.75 | 100 | 0 | 1.458333333 | 135 | 60 | 1.97222 | 64 | 0 | 0 | 64 | 0 | 0 | 64 | 0 | 0 | 64 | 0 | P-DY02 | IR 염색기 | NaOH | 삼일 | 가성소다 | 1.5 | Sera Con M-FAS | Dystar | 환원세정제 | 1.5 | 1:10 | 0.04 | 40 | 2 | 80 | 20 | 0 | 80 | 0 | 0 | 80 | 0 | 0 | 80 | 0 | 0 | 80 | 0 | 0 | 80 | 0 | 0 | 80 | 0 | 60 |  | 2 | 25 |  | 1 |  |  |  | 100 | 10 |  |  |  |  | P-DY05 | 실험실 패더 | 1 | 1 | P-DY06 | 실험실 텐터 | 180 | 1 | 2 | 2 | [165 empty] | 310.8456782 | 1.18 | [12 empty] | 78.51 | 22.09 | 8.34 | 0.2489 | 77.71 | 18.89 | 7.73 | 82.95 | 16.73 | 7.89 | 1-2 | 5.673333
| 98 | 2021-04-08 | 다이텍연구원 | 1 | P-DY09 | 고압 래피드 염색기 | RAW-001 | Recycled Polyester | 300 | 96 | Semi Dull | Draw Textured Yarn | 82.5 | 150*2 INT | Filaments | Recycled Polyester | 300 | 96 | Semi Dull | Draw Textured Yarn | 82.5 | 150*2 INT | Filaments | WOVEN | TWILL |  |  |  | P-DY09 | 고압 래피드 염색기 |  | Sera Wash C-NEP | DYSTAR | 정련호발제 | 3 | NaOH | 삼일 | 가성소다 | 5 | CH3COOH | 삼일 | 빙초산 | 0.5 | 45 | 5.5 | 95 | 60 | 0 | 95 | 0 | 0 | 95 | 0 | 0 | 95 | 0 | 0 | 95 | 0 | 0 | 95 | 0 | 0 | 95 | 0 | 80 | 10 | 2 | P-DY12 | 산업용 텐터기 | 1 | 3 | 3 |  |  | 170 | 170 | 20 | 1200 |  |  | 170 | 170 | 20 | 1200 |  |  | 170 | 170 | 20 | 1200 |  |  | 170 | 170 | 20 | 1200 |  |  | 170 | 170 | 20 | 1200 |  |  | 170 | 170 | 20 | 1200 |  |  | 170 | 170 | 20 | 1200 | 4 | Dianix Red AM-SLR | DYSTAR | 분산 | 고일광 | 0.033 | Dianix Blue AM-2G | DYSTAR | 분산 | 고일광 | 0.067 | [10 empty] | 1:10 | 0.04 | Sunsolt RM-340S | 니카코리아 | 분산·균염제 | 0.3 | 빙초산 | 삼일 | 산 | 0.5 | [8 empty] | P-DY02 | IR 염색기 | 40 | 1.5 | 64 | 0 | 0.75 | 100 | 0 | 1.458333333 | 135 | 60 | 1.97222 | 64 | 0 | 0 | 64 | 0 | 0 | 64 | 0 | 0 | 64 | 0 | P-DY02 | IR 염색기 | NaOH | 삼일 | 가성소다 | 1.5 | Sera Con M-FAS | Dystar | 환원세정제 | 1.5 | 1:10 | 0.04 | 40 | 2 | 80 | 20 | 0 | 80 | 0 | 0 | 80 | 0 | 0 | 80 | 0 | 0 | 80 | 0 | 0 | 80 | 0 | 0 | 80 | 0 | 60 |  | 2 | 25 |  | 1 |  |  |  | 100 | 10 |  |  |  |  | P-DY05 | 실험실 패더 | 1 | 1 | P-DY06 | 실험실 텐터 | 180 | 1 | 2 | 2 | [165 empty] | 310.8456782 | 1.18 | [12 empty] | 63.26 | 9.09 | -15.8 | 0.4211 | 63.34 | 8.92 | -15.56 | 69.34 | 7.17 | -11.82 | 1-2 | 7.286667
| 99 | 2021-04-08 | 다이텍연구원 | 1 | P-DY09 | 고압 래피드 염색기 | RAW-001 | Recycled Polyester | 300 | 96 | Semi Dull | Draw Textured Yarn | 82.5 | 150*2 INT | Filaments | Recycled Polyester | 300 | 96 | Semi Dull | Draw Textured Yarn | 82.5 | 150*2 INT | Filaments | WOVEN | TWILL |  |  |  | P-DY09 | 고압 래피드 염색기 |  | Sera Wash C-NEP | DYSTAR | 정련호발제 | 3 | NaOH | 삼일 | 가성소다 | 5 | CH3COOH | 삼일 | 빙초산 | 0.5 | 45 | 5.5 | 95 | 60 | 0 | 95 | 0 | 0 | 95 | 0 | 0 | 95 | 0 | 0 | 95 | 0 | 0 | 95 | 0 | 0 | 95 | 0 | 80 | 10 | 2 | P-DY12 | 산업용 텐터기 | 1 | 3 | 3 |  |  | 170 | 170 | 20 | 1200 |  |  | 170 | 170 | 20 | 1200 |  |  | 170 | 170 | 20 | 1200 |  |  | 170 | 170 | 20 | 1200 |  |  | 170 | 170 | 20 | 1200 |  |  | 170 | 170 | 20 | 1200 |  |  | 170 | 170 | 20 | 1200 | 4 | Dianix Red AM-SLR | DYSTAR | 분산 | 고일광 | 0.067 | Dianix Blue AM-2G | DYSTAR | 분산 | 고일광 | 0.033 | [10 empty] | 1:10 | 0.04 | Sunsolt RM-340S | 니카코리아 | 분산·균염제 | 0.3 | 빙초산 | 삼일 | 산 | 0.5 | [8 empty] | P-DY02 | IR 염색기 | 40 | 1.5 | 64 | 0 | 0.75 | 100 | 0 | 1.458333333 | 135 | 60 | 1.97222 | 64 | 0 | 0 | 64 | 0 | 0 | 64 | 0 | 0 | 64 | 0 | P-DY02 | IR 염색기 | NaOH | 삼일 | 가성소다 | 1.5 | Sera Con M-FAS | Dystar | 환원세정제 | 1.5 | 1:10 | 0.04 | 40 | 2 | 80 | 20 | 0 | 80 | 0 | 0 | 80 | 0 | 0 | 80 | 0 | 0 | 80 | 0 | 0 | 80 | 0 | 0 | 80 | 0 | 60 |  | 2 | 25 |  | 1 |  |  |  | 100 | 10 |  |  |  |  | P-DY05 | 실험실 패더 | 1 | 1 | P-DY06 | 실험실 텐터 | 180 | 1 | 2 | 2 | [165 empty] | 310.8456782 | 1.18 | [12 empty] | 61.92 | 23.12 | -11.33 | 0.4183 | 61.98 | 22.83 | -10.87 | 69.57 | 17.77 | -7.78 | 1-2 | 9.63
| 100 | 2021-04-08 | 다이텍연구원 | 1 | P-DY09 | 고압 래피드 염색기 | RAW-001 | Recycled Polyester | 300 | 96 | Semi Dull | Draw Textured Yarn | 82.5 | 150*2 INT | Filaments | Recycled Polyester | 300 | 96 | Semi Dull | Draw Textured Yarn | 82.5 | 150*2 INT | Filaments | WOVEN | TWILL |  |  |  | P-DY09 | 고압 래피드 염색기 |  | Sera Wash C-NEP | DYSTAR | 정련호발제 | 3 | NaOH | 삼일 | 가성소다 | 5 | CH3COOH | 삼일 | 빙초산 | 0.5 | 45 | 5.5 | 95 | 60 | 0 | 95 | 0 | 0 | 95 | 0 | 0 | 95 | 0 | 0 | 95 | 0 | 0 | 95 | 0 | 0 | 95 | 0 | 80 | 10 | 2 | P-DY12 | 산업용 텐터기 | 1 | 3 | 3 |  |  | 170 | 170 | 20 | 1200 |  |  | 170 | 170 | 20 | 1200 |  |  | 170 | 170 | 20 | 1200 |  |  | 170 | 170 | 20 | 1200 |  |  | 170 | 170 | 20 | 1200 |  |  | 170 | 170 | 20 | 1200 |  |  | 170 | 170 | 20 | 1200 | 4 | Dianix Yellow AM-2R | DYSTAR | 분산 | 고일광 | 0.033 | Dianix Blue AM-2G | DYSTAR | 분산 | 고일광 | 0.067 | [10 empty] | 1:10 | 0.04 | Sunsolt RM-340S | 니카코리아 | 분산·균염제 | 0.3 | 빙초산 | 삼일 | 산 | 0.5 | [8 empty] | P-DY02 | IR 염색기 | 40 | 1.5 | 64 | 0 | 0.75 | 100 | 0 | 1.458333333 | 135 | 60 | 1.97222 | 64 | 0 | 0 | 64 | 0 | 0 | 64 | 0 | 0 | 64 | 0 | P-DY02 | IR 염색기 | NaOH | 삼일 | 가성소다 | 1.5 | Sera Con M-FAS | Dystar | 환원세정제 | 1.5 | 1:10 | 0.04 | 40 | 2 | 80 | 20 | 0 | 80 | 0 | 0 | 80 | 0 | 0 | 80 | 0 | 0 | 80 | 0 | 0 | 80 | 0 | 0 | 80 | 0 | 60 |  | 2 | 25 |  | 1 |  |  |  | 100 | 10 |  |  |  |  | P-DY05 | 실험실 패더 | 1 | 1 | P-DY06 | 실험실 텐터 | 180 | 1 | 2 | 2 | [165 empty] | 310.8456782 | 1.18 | [12 empty] | 71.12 | -11.96 | -5.25 | 0.4138 | 71.48 | -11.93 | -4.74 | 76.45 | -8.69 | -3.2 | 1-2 | 6.133333
| 101 | 2021-04-08 | 다이텍연구원 | 1 | P-DY09 | 고압 래피드 염색기 | RAW-001 | Recycled Polyester | 300 | 96 | Semi Dull | Draw Textured Yarn | 82.5 | 150*2 INT | Filaments | Recycled Polyester | 300 | 96 | Semi Dull | Draw Textured Yarn | 82.5 | 150*2 INT | Filaments | WOVEN | TWILL |  |  |  | P-DY09 | 고압 래피드 염색기 |  | Sera Wash C-NEP | DYSTAR | 정련호발제 | 3 | NaOH | 삼일 | 가성소다 | 5 | CH3COOH | 삼일 | 빙초산 | 0.5 | 45 | 5.5 | 95 | 60 | 0 | 95 | 0 | 0 | 95 | 0 | 0 | 95 | 0 | 0 | 95 | 0 | 0 | 95 | 0 | 0 | 95 | 0 | 80 | 10 | 2 | P-DY12 | 산업용 텐터기 | 1 | 3 | 3 |  |  | 170 | 170 | 20 | 1200 |  |  | 170 | 170 | 20 | 1200 |  |  | 170 | 170 | 20 | 1200 |  |  | 170 | 170 | 20 | 1200 |  |  | 170 | 170 | 20 | 1200 |  |  | 170 | 170 | 20 | 1200 |  |  | 170 | 170 | 20 | 1200 | 4 | Dianix Yellow AM-2R | DYSTAR | 분산 | 고일광 | 0.033 | Dianix Red AM-SLR | DYSTAR | 분산 | 고일광 | 0.033 | Dianix Blue AM-2G | DYSTAR | 분산 | 고일광 | 0.033 | [5 empty] | 1:10 | 0.04 | Sunsolt RM-340S | 니카코리아 | 분산·균염제 | 0.3 | 빙초산 | 삼일 | 산 | 0.5 | [8 empty] | P-DY02 | IR 염색기 | 40 | 1.5 | 64 | 0 | 0.75 | 100 | 0 | 1.458333333 | 135 | 60 | 1.97222 | 64 | 0 | 0 | 64 | 0 | 0 | 64 | 0 | 0 | 64 | 0 | P-DY02 | IR 염색기 | NaOH | 삼일 | 가성소다 | 1.5 | Sera Con M-FAS | Dystar | 환원세정제 | 1.5 | 1:10 | 0.04 | 40 | 2 | 80 | 20 | 0 | 80 | 0 | 0 | 80 | 0 | 0 | 80 | 0 | 0 | 80 | 0 | 0 | 80 | 0 | 0 | 80 | 0 | 60 |  | 2 | 25 |  | 1 |  |  |  | 100 | 10 |  |  |  |  | P-DY05 | 실험실 패더 | 1 | 1 | P-DY06 | 실험실 텐터 | 180 | 1 | 2 | 2 | [165 empty] | 310.8456782 | 1.18 | [12 empty] | 66.76 | 12.31 | -5.15 | 0.4022 | 66.04 | 11.93 | -4.89 | 72.75 | 9.52 | -3.09 | 1-2 | 7.346667
| 102 | 2021-04-08 | 다이텍연구원 | 1 | P-DY09 | 고압 래피드 염색기 | RAW-001 | Recycled Polyester | 300 | 96 | Semi Dull | Draw Textured Yarn | 82.5 | 150*2 INT | Filaments | Recycled Polyester | 300 | 96 | Semi Dull | Draw Textured Yarn | 82.5 | 150*2 INT | Filaments | WOVEN | TWILL |  |  |  | P-DY09 | 고압 래피드 염색기 |  | Sera Wash C-NEP | DYSTAR | 정련호발제 | 3 | NaOH | 삼일 | 가성소다 | 5 | CH3COOH | 삼일 | 빙초산 | 0.5 | 45 | 5.5 | 95 | 60 | 0 | 95 | 0 | 0 | 95 | 0 | 0 | 95 | 0 | 0 | 95 | 0 | 0 | 95 | 0 | 0 | 95 | 0 | 80 | 10 | 2 | P-DY12 | 산업용 텐터기 | 1 | 3 | 3 |  |  | 170 | 170 | 20 | 1200 |  |  | 170 | 170 | 20 | 1200 |  |  | 170 | 170 | 20 | 1200 |  |  | 170 | 170 | 20 | 1200 |  |  | 170 | 170 | 20 | 1200 |  |  | 170 | 170 | 20 | 1200 |  |  | 170 | 170 | 20 | 1200 | 4 | Dianix Yellow AM-2R | DYSTAR | 분산 | 고일광 | 0.033 | Dianix Red AM-SLR | DYSTAR | 분산 | 고일광 | 0.067 | [10 empty] | 1:10 | 0.04 | Sunsolt RM-340S | 니카코리아 | 분산·균염제 | 0.3 | 빙초산 | 삼일 | 산 | 0.5 | [8 empty] | P-DY02 | IR 염색기 | 40 | 1.5 | 64 | 0 | 0.75 | 100 | 0 | 1.458333333 | 135 | 60 | 1.97222 | 64 | 0 | 0 | 64 | 0 | 0 | 64 | 0 | 0 | 64 | 0 | P-DY02 | IR 염색기 | NaOH | 삼일 | 가성소다 | 1.5 | Sera Con M-FAS | Dystar | 환원세정제 | 1.5 | 1:10 | 0.04 | 40 | 2 | 80 | 20 | 0 | 80 | 0 | 0 | 80 | 0 | 0 | 80 | 0 | 0 | 80 | 0 | 0 | 80 | 0 | 0 | 80 | 0 | 60 |  | 2 | 25 |  | 1 |  |  |  | 100 | 10 |  |  |  |  | P-DY05 | 실험실 패더 | 1 | 1 | P-DY06 | 실험실 텐터 | 180 | 1 | 2 | 2 | [165 empty] | 310.8456782 | 1.18 | [12 empty] | 68.21 | 37.74 | 3.6 | 0.4174 | 67.23 | 35.51 | 3.29 | 73.59 | 29.28 | 3.62 | 1-2 | 8.923333
| 103 | 2021-04-08 | 다이텍연구원 | 1 | P-DY09 | 고압 래피드 염색기 | RAW-001 | Recycled Polyester | 300 | 96 | Semi Dull | Draw Textured Yarn | 82.5 | 150*2 INT | Filaments | Recycled Polyester | 300 | 96 | Semi Dull | Draw Textured Yarn | 82.5 | 150*2 INT | Filaments | WOVEN | TWILL |  |  |  | P-DY09 | 고압 래피드 염색기 |  | Sera Wash C-NEP | DYSTAR | 정련호발제 | 3 | NaOH | 삼일 | 가성소다 | 5 | CH3COOH | 삼일 | 빙초산 | 0.5 | 45 | 5.5 | 95 | 60 | 0 | 95 | 0 | 0 | 95 | 0 | 0 | 95 | 0 | 0 | 95 | 0 | 0 | 95 | 0 | 0 | 95 | 0 | 80 | 10 | 2 | P-DY12 | 산업용 텐터기 | 1 | 3 | 3 |  |  | 170 | 170 | 20 | 1200 |  |  | 170 | 170 | 20 | 1200 |  |  | 170 | 170 | 20 | 1200 |  |  | 170 | 170 | 20 | 1200 |  |  | 170 | 170 | 20 | 1200 |  |  | 170 | 170 | 20 | 1200 |  |  | 170 | 170 | 20 | 1200 | 4 | Dianix Yellow AM-2R | DYSTAR | 분산 | 고일광 | 0.067 | Dianix Blue AM-2G | DYSTAR | 분산 | 고일광 | 0.033 | [10 empty] | 1:10 | 0.04 | Sunsolt RM-340S | 니카코리아 | 분산·균염제 | 0.3 | 빙초산 | 삼일 | 산 | 0.5 | [8 empty] | P-DY02 | IR 염색기 | 40 | 1.5 | 64 | 0 | 0.75 | 100 | 0 | 1.458333333 | 135 | 60 | 1.97222 | 64 | 0 | 0 | 64 | 0 | 0 | 64 | 0 | 0 | 64 | 0 | P-DY02 | IR 염색기 | NaOH | 삼일 | 가성소다 | 1.5 | Sera Con M-FAS | Dystar | 환원세정제 | 1.5 | 1:10 | 0.04 | 40 | 2 | 80 | 20 | 0 | 80 | 0 | 0 | 80 | 0 | 0 | 80 | 0 | 0 | 80 | 0 | 0 | 80 | 0 | 0 | 80 | 0 | 60 |  | 2 | 25 |  | 1 |  |  |  | 100 | 10 |  |  |  |  | P-DY05 | 실험실 패더 | 1 | 1 | P-DY06 | 실험실 텐터 | 180 | 1 | 2 | 2 | [165 empty] | 310.8456782 | 1.18 | [12 empty] | 76.36 | -11.67 | 9.04 | 0.4055 | 75.77 | -11.69 | 9.29 | 80.45 | -8.96 | 8.12 | 1-2 | 5.55
| 104 | 2021-04-08 | 다이텍연구원 | 1 | P-DY09 | 고압 래피드 염색기 | RAW-001 | Recycled Polyester | 300 | 96 | Semi Dull | Draw Textured Yarn | 82.5 | 150*2 INT | Filaments | Recycled Polyester | 300 | 96 | Semi Dull | Draw Textured Yarn | 82.5 | 150*2 INT | Filaments | WOVEN | TWILL |  |  |  | P-DY09 | 고압 래피드 염색기 |  | Sera Wash C-NEP | DYSTAR | 정련호발제 | 3 | NaOH | 삼일 | 가성소다 | 5 | CH3COOH | 삼일 | 빙초산 | 0.5 | 45 | 5.5 | 95 | 60 | 0 | 95 | 0 | 0 | 95 | 0 | 0 | 95 | 0 | 0 | 95 | 0 | 0 | 95 | 0 | 0 | 95 | 0 | 80 | 10 | 2 | P-DY12 | 산업용 텐터기 | 1 | 3 | 3 |  |  | 170 | 170 | 20 | 1200 |  |  | 170 | 170 | 20 | 1200 |  |  | 170 | 170 | 20 | 1200 |  |  | 170 | 170 | 20 | 1200 |  |  | 170 | 170 | 20 | 1200 |  |  | 170 | 170 | 20 | 1200 |  |  | 170 | 170 | 20 | 1200 | 4 | Dianix Yellow AM-2R | DYSTAR | 분산 | 고일광 | 0.067 | Dianix Red AM-SLR | DYSTAR | 분산 | 고일광 | 0.033 | [10 empty] | 1:10 | 0.04 | Sunsolt RM-340S | 니카코리아 | 분산·균염제 | 0.3 | 빙초산 | 삼일 | 산 | 0.5 | [8 empty] | P-DY02 | IR 염색기 | 40 | 1.5 | 64 | 0 | 0.75 | 100 | 0 | 1.458333333 | 135 | 60 | 1.97222 | 64 | 0 | 0 | 64 | 0 | 0 | 64 | 0 | 0 | 64 | 0 | P-DY02 | IR 염색기 | NaOH | 삼일 | 가성소다 | 1.5 | Sera Con M-FAS | Dystar | 환원세정제 | 1.5 | 1:10 | 0.04 | 40 | 2 | 80 | 20 | 0 | 80 | 0 | 0 | 80 | 0 | 0 | 80 | 0 | 0 | 80 | 0 | 0 | 80 | 0 | 0 | 80 | 0 | 60 |  | 2 | 25 |  | 1 |  |  |  | 100 | 10 |  |  |  |  | P-DY05 | 실험실 패더 | 1 | 1 | P-DY06 | 실험실 텐터 | 180 | 1 | 2 | 2 | [165 empty] | 310.8456782 | 1.18 | [12 empty] | 73.83 | 27.86 | 11.7 | 0.4047 | 73.45 | 24.87 | 10.8 | 77.97 | 21.77 | 10.16 | 1-2 | 5.52
| 105 | 2021-04-08 | 다이텍연구원 | 1 | P-DY09 | 고압 래피드 염색기 | RAW-001 | Recycled Polyester | 300 | 96 | Semi Dull | Draw Textured Yarn | 82.5 | 150*2 INT | Filaments | Recycled Polyester | 300 | 96 | Semi Dull | Draw Textured Yarn | 82.5 | 150*2 INT | Filaments | WOVEN | TWILL |  |  |  | P-DY09 | 고압 래피드 염색기 |  | Sera Wash C-NEP | DYSTAR | 정련호발제 | 3 | NaOH | 삼일 | 가성소다 | 5 | CH3COOH | 삼일 | 빙초산 | 0.5 | 45 | 5.5 | 95 | 60 | 0 | 95 | 0 | 0 | 95 | 0 | 0 | 95 | 0 | 0 | 95 | 0 | 0 | 95 | 0 | 0 | 95 | 0 | 80 | 10 | 2 | P-DY12 | 산업용 텐터기 | 1 | 3 | 3 |  |  | 170 | 170 | 20 | 1200 |  |  | 170 | 170 | 20 | 1200 |  |  | 170 | 170 | 20 | 1200 |  |  | 170 | 170 | 20 | 1200 |  |  | 170 | 170 | 20 | 1200 |  |  | 170 | 170 | 20 | 1200 |  |  | 170 | 170 | 20 | 1200 | 4 | Dianix Red AM-SLR | DYSTAR | 분산 | 고일광 | 0.167 | Dianix Blue AM-2G | DYSTAR | 분산 | 고일광 | 0.333 | [10 empty] | 1:10 | 0.04 | Sunsolt RM-340S | 니카코리아 | 분산·균염제 | 0.3 | 빙초산 | 삼일 | 산 | 0.5 | [8 empty] | P-DY02 | IR 염색기 | 40 | 1.5 | 64 | 0 | 0.75 | 100 | 0 | 1.458333333 | 135 | 60 | 1.97222 | 64 | 0 | 0 | 64 | 0 | 0 | 64 | 0 | 0 | 64 | 0 | P-DY02 | IR 염색기 | NaOH | 삼일 | 가성소다 | 1.5 | Sera Con M-FAS | Dystar | 환원세정제 | 1.5 | 1:10 | 0.04 | 40 | 2 | 80 | 20 | 0 | 80 | 0 | 0 | 80 | 0 | 0 | 80 | 0 | 0 | 80 | 0 | 0 | 80 | 0 | 0 | 80 | 0 | 60 |  | 2 | 25 |  | 1 |  |  |  | 100 | 10 |  |  |  |  | P-DY05 | 실험실 패더 | 1 | 1 | P-DY06 | 실험실 텐터 | 180 | 1 | 2 | 2 | [165 empty] | 310.8456782 | 1.18 | [12 empty] | 42.41 | 12.46 | -20.4 | 1.5622 | 42.22 | 12.04 | -20.22 | 51.69 | 11.02 | -15.93 | 1-2 | 10.44333
| 106 | 2021-04-08 | 다이텍연구원 | 1 | P-DY09 | 고압 래피드 염색기 | RAW-001 | Recycled Polyester | 300 | 96 | Semi Dull | Draw Textured Yarn | 82.5 | 150*2 INT | Filaments | Recycled Polyester | 300 | 96 | Semi Dull | Draw Textured Yarn | 82.5 | 150*2 INT | Filaments | WOVEN | TWILL |  |  |  | P-DY09 | 고압 래피드 염색기 |  | Sera Wash C-NEP | DYSTAR | 정련호발제 | 3 | NaOH | 삼일 | 가성소다 | 5 | CH3COOH | 삼일 | 빙초산 | 0.5 | 45 | 5.5 | 95 | 60 | 0 | 95 | 0 | 0 | 95 | 0 | 0 | 95 | 0 | 0 | 95 | 0 | 0 | 95 | 0 | 0 | 95 | 0 | 80 | 10 | 2 | P-DY12 | 산업용 텐터기 | 1 | 3 | 3 |  |  | 170 | 170 | 20 | 1200 |  |  | 170 | 170 | 20 | 1200 |  |  | 170 | 170 | 20 | 1200 |  |  | 170 | 170 | 20 | 1200 |  |  | 170 | 170 | 20 | 1200 |  |  | 170 | 170 | 20 | 1200 |  |  | 170 | 170 | 20 | 1200 | 4 | Dianix Red AM-SLR | DYSTAR | 분산 | 고일광 | 0.333 | Dianix Blue AM-2G | DYSTAR | 분산 | 고일광 | 0.167 | [10 empty] | 1:10 | 0.04 | Sunsolt RM-340S | 니카코리아 | 분산·균염제 | 0.3 | 빙초산 | 삼일 | 산 | 0.5 | [8 empty] | P-DY02 | IR 염색기 | 40 | 1.5 | 64 | 0 | 0.75 | 100 | 0 | 1.458333333 | 135 | 60 | 1.97222 | 64 | 0 | 0 | 64 | 0 | 0 | 64 | 0 | 0 | 64 | 0 | P-DY02 | IR 염색기 | NaOH | 삼일 | 가성소다 | 1.5 | Sera Con M-FAS | Dystar | 환원세정제 | 1.5 | 1:10 | 0.04 | 40 | 2 | 80 | 20 | 0 | 80 | 0 | 0 | 80 | 0 | 0 | 80 | 0 | 0 | 80 | 0 | 0 | 80 | 0 | 0 | 80 | 0 | 60 |  | 2 | 25 |  | 1 |  |  |  | 100 | 10 |  |  |  |  | P-DY05 | 실험실 패더 | 1 | 1 | P-DY06 | 실험실 텐터 | 180 | 1 | 2 | 2 | [165 empty] | 310.8456782 | 1.18 | [12 empty] | 41.44 | 27.24 | -13.34 | 1.5528 | 41.93 | 26.3 | -13.18 | 50.61 | 22.42 | -10.56 | 1-2 | 9.856667
| 107 | 2021-04-08 | 다이텍연구원 | 1 | P-DY09 | 고압 래피드 염색기 | RAW-001 | Recycled Polyester | 300 | 96 | Semi Dull | Draw Textured Yarn | 82.5 | 150*2 INT | Filaments | Recycled Polyester | 300 | 96 | Semi Dull | Draw Textured Yarn | 82.5 | 150*2 INT | Filaments | WOVEN | TWILL |  |  |  | P-DY09 | 고압 래피드 염색기 |  | Sera Wash C-NEP | DYSTAR | 정련호발제 | 3 | NaOH | 삼일 | 가성소다 | 5 | CH3COOH | 삼일 | 빙초산 | 0.5 | 45 | 5.5 | 95 | 60 | 0 | 95 | 0 | 0 | 95 | 0 | 0 | 95 | 0 | 0 | 95 | 0 | 0 | 95 | 0 | 0 | 95 | 0 | 80 | 10 | 2 | P-DY12 | 산업용 텐터기 | 1 | 3 | 3 |  |  | 170 | 170 | 20 | 1200 |  |  | 170 | 170 | 20 | 1200 |  |  | 170 | 170 | 20 | 1200 |  |  | 170 | 170 | 20 | 1200 |  |  | 170 | 170 | 20 | 1200 |  |  | 170 | 170 | 20 | 1200 |  |  | 170 | 170 | 20 | 1200 | 4 | Dianix Yellow AM-2R | DYSTAR | 분산 | 고일광 | 0.167 | Dianix Blue AM-2G | DYSTAR | 분산 | 고일광 | 0.333 | [10 empty] | 1:10 | 0.04 | Sunsolt RM-340S | 니카코리아 | 분산·균염제 | 0.3 | 빙초산 | 삼일 | 산 | 0.5 | [8 empty] | P-DY02 | IR 염색기 | 40 | 1.5 | 64 | 0 | 0.75 | 100 | 0 | 1.458333333 | 135 | 60 | 1.97222 | 64 | 0 | 0 | 64 | 0 | 0 | 64 | 0 | 0 | 64 | 0 | P-DY02 | IR 염색기 | NaOH | 삼일 | 가성소다 | 1.5 | Sera Con M-FAS | Dystar | 환원세정제 | 1.5 | 1:10 | 0.04 | 40 | 2 | 80 | 20 | 0 | 80 | 0 | 0 | 80 | 0 | 0 | 80 | 0 | 0 | 80 | 0 | 0 | 80 | 0 | 0 | 80 | 0 | 60 |  | 2 | 25 |  | 1 |  |  |  | 100 | 10 |  |  |  |  | P-DY05 | 실험실 패더 | 1 | 1 | P-DY06 | 실험실 텐터 | 180 | 1 | 2 | 2 | [165 empty] | 310.8456782 | 1.18 | [12 empty] | 52.63 | -15.99 | -6.69 | 1.5441 | 51.63 | -15.91 | -6.59 | 57.18 | -9.71 | -5.71 | 1-2 | 8.38
| 108 | 2021-04-08 | 다이텍연구원 | 1 | P-DY09 | 고압 래피드 염색기 | RAW-001 | Recycled Polyester | 300 | 96 | Semi Dull | Draw Textured Yarn | 82.5 | 150*2 INT | Filaments | Recycled Polyester | 300 | 96 | Semi Dull | Draw Textured Yarn | 82.5 | 150*2 INT | Filaments | WOVEN | TWILL |  |  |  | P-DY09 | 고압 래피드 염색기 |  | Sera Wash C-NEP | DYSTAR | 정련호발제 | 3 | NaOH | 삼일 | 가성소다 | 5 | CH3COOH | 삼일 | 빙초산 | 0.5 | 45 | 5.5 | 95 | 60 | 0 | 95 | 0 | 0 | 95 | 0 | 0 | 95 | 0 | 0 | 95 | 0 | 0 | 95 | 0 | 0 | 95 | 0 | 80 | 10 | 2 | P-DY12 | 산업용 텐터기 | 1 | 3 | 3 |  |  | 170 | 170 | 20 | 1200 |  |  | 170 | 170 | 20 | 1200 |  |  | 170 | 170 | 20 | 1200 |  |  | 170 | 170 | 20 | 1200 |  |  | 170 | 170 | 20 | 1200 |  |  | 170 | 170 | 20 | 1200 |  |  | 170 | 170 | 20 | 1200 | 4 | Dianix Yellow AM-2R | DYSTAR | 분산 | 고일광 | 0.167 | Dianix Red AM-SLR | DYSTAR | 분산 | 고일광 | 0.167 | Dianix Blue AM-2G | DYSTAR | 분산 | 고일광 | 0.167 | [5 empty] | 1:10 | 0.04 | Sunsolt RM-340S | 니카코리아 | 분산·균염제 | 0.3 | 빙초산 | 삼일 | 산 | 0.5 | [8 empty] | P-DY02 | IR 염색기 | 40 | 1.5 | 64 | 0 | 0.75 | 100 | 0 | 1.458333333 | 135 | 60 | 1.97222 | 64 | 0 | 0 | 64 | 0 | 0 | 64 | 0 | 0 | 64 | 0 | P-DY02 | IR 염색기 | NaOH | 삼일 | 가성소다 | 1.5 | Sera Con M-FAS | Dystar | 환원세정제 | 1.5 | 1:10 | 0.04 | 40 | 2 | 80 | 20 | 0 | 80 | 0 | 0 | 80 | 0 | 0 | 80 | 0 | 0 | 80 | 0 | 0 | 80 | 0 | 0 | 80 | 0 | 60 |  | 2 | 25 |  | 1 |  |  |  | 100 | 10 |  |  |  |  | P-DY05 | 실험실 패더 | 1 | 1 | P-DY06 | 실험실 텐터 | 180 | 1 | 2 | 2 | [165 empty] | 310.8456782 | 1.18 | [12 empty] | 45.89 | 15.76 | -6.43 | 1.5756 | 46.25 | 15.42 | -6.17 | 54.69 | 13 | -4.62 | 1-2 | 8.923333
| 109 | 2021-04-08 | 다이텍연구원 | 1 | P-DY09 | 고압 래피드 염색기 | RAW-001 | Recycled Polyester | 300 | 96 | Semi Dull | Draw Textured Yarn | 82.5 | 150*2 INT | Filaments | Recycled Polyester | 300 | 96 | Semi Dull | Draw Textured Yarn | 82.5 | 150*2 INT | Filaments | WOVEN | TWILL |  |  |  | P-DY09 | 고압 래피드 염색기 |  | Sera Wash C-NEP | DYSTAR | 정련호발제 | 3 | NaOH | 삼일 | 가성소다 | 5 | CH3COOH | 삼일 | 빙초산 | 0.5 | 45 | 5.5 | 95 | 60 | 0 | 95 | 0 | 0 | 95 | 0 | 0 | 95 | 0 | 0 | 95 | 0 | 0 | 95 | 0 | 0 | 95 | 0 | 80 | 10 | 2 | P-DY12 | 산업용 텐터기 | 1 | 3 | 3 |  |  | 170 | 170 | 20 | 1200 |  |  | 170 | 170 | 20 | 1200 |  |  | 170 | 170 | 20 | 1200 |  |  | 170 | 170 | 20 | 1200 |  |  | 170 | 170 | 20 | 1200 |  |  | 170 | 170 | 20 | 1200 |  |  | 170 | 170 | 20 | 1200 | 4 | Dianix Yellow AM-2R | DYSTAR | 분산 | 고일광 | 0.167 | Dianix Red AM-SLR | DYSTAR | 분산 | 고일광 | 0.333 | [10 empty] | 1:10 | 0.04 | Sunsolt RM-340S | 니카코리아 | 분산·균염제 | 0.3 | 빙초산 | 삼일 | 산 | 0.5 | [8 empty] | P-DY02 | IR 염색기 | 40 | 1.5 | 64 | 0 | 0.75 | 100 | 0 | 1.458333333 | 135 | 60 | 1.97222 | 64 | 0 | 0 | 64 | 0 | 0 | 64 | 0 | 0 | 64 | 0 | P-DY02 | IR 염색기 | NaOH | 삼일 | 가성소다 | 1.5 | Sera Con M-FAS | Dystar | 환원세정제 | 1.5 | 1:10 | 0.04 | 40 | 2 | 80 | 20 | 0 | 80 | 0 | 0 | 80 | 0 | 0 | 80 | 0 | 0 | 80 | 0 | 0 | 80 | 0 | 0 | 80 | 0 | 60 |  | 2 | 25 |  | 1 |  |  |  | 100 | 10 |  |  |  |  | P-DY05 | 실험실 패더 | 1 | 1 | P-DY06 | 실험실 텐터 | 180 | 1 | 2 | 2 | [165 empty] | 310.8456782 | 1.18 | [12 empty] | 52.91 | 51.83 | 12.23 | 1.5577 | 53.59 | 49.55 | 11.28 | 59.47 | 44.37 | 9.83 | 1-2 | 7.986667
| 110 | 2021-04-08 | 다이텍연구원 | 1 | P-DY09 | 고압 래피드 염색기 | RAW-001 | Recycled Polyester | 300 | 96 | Semi Dull | Draw Textured Yarn | 82.5 | 150*2 INT | Filaments | Recycled Polyester | 300 | 96 | Semi Dull | Draw Textured Yarn | 82.5 | 150*2 INT | Filaments | WOVEN | TWILL |  |  |  | P-DY09 | 고압 래피드 염색기 |  | Sera Wash C-NEP | DYSTAR | 정련호발제 | 3 | NaOH | 삼일 | 가성소다 | 5 | CH3COOH | 삼일 | 빙초산 | 0.5 | 45 | 5.5 | 95 | 60 | 0 | 95 | 0 | 0 | 95 | 0 | 0 | 95 | 0 | 0 | 95 | 0 | 0 | 95 | 0 | 0 | 95 | 0 | 80 | 10 | 2 | P-DY12 | 산업용 텐터기 | 1 | 3 | 3 |  |  | 170 | 170 | 20 | 1200 |  |  | 170 | 170 | 20 | 1200 |  |  | 170 | 170 | 20 | 1200 |  |  | 170 | 170 | 20 | 1200 |  |  | 170 | 170 | 20 | 1200 |  |  | 170 | 170 | 20 | 1200 |  |  | 170 | 170 | 20 | 1200 | 4 | Dianix Yellow AM-2R | DYSTAR | 분산 | 고일광 | 0.333 | Dianix Blue AM-2G | DYSTAR | 분산 | 고일광 | 0.167 | [10 empty] | 1:10 | 0.04 | Sunsolt RM-340S | 니카코리아 | 분산·균염제 | 0.3 | 빙초산 | 삼일 | 산 | 0.5 | [8 empty] | P-DY02 | IR 염색기 | 40 | 1.5 | 64 | 0 | 0.75 | 100 | 0 | 1.458333333 | 135 | 60 | 1.97222 | 64 | 0 | 0 | 64 | 0 | 0 | 64 | 0 | 0 | 64 | 0 | P-DY02 | IR 염색기 | NaOH | 삼일 | 가성소다 | 1.5 | Sera Con M-FAS | Dystar | 환원세정제 | 1.5 | 1:10 | 0.04 | 40 | 2 | 80 | 20 | 0 | 80 | 0 | 0 | 80 | 0 | 0 | 80 | 0 | 0 | 80 | 0 | 0 | 80 | 0 | 0 | 80 | 0 | 60 |  | 2 | 25 |  | 1 |  |  |  | 100 | 10 |  |  |  |  | P-DY05 | 실험실 패더 | 1 | 1 | P-DY06 | 실험실 텐터 | 180 | 1 | 2 | 2 | [165 empty] | 310.8456782 | 1.18 | [12 empty] | 59.09 | -16.56 | 12.33 | 1.5274 | 59.29 | -16.24 | 12.07 | 64.35 | -10.66 | 9.62 | 1-2 | 7.926667
| 111 | 2021-04-08 | 다이텍연구원 | 1 | P-DY09 | 고압 래피드 염색기 | RAW-001 | Recycled Polyester | 300 | 96 | Semi Dull | Draw Textured Yarn | 82.5 | 150*2 INT | Filaments | Recycled Polyester | 300 | 96 | Semi Dull | Draw Textured Yarn | 82.5 | 150*2 INT | Filaments | WOVEN | TWILL |  |  |  | P-DY09 | 고압 래피드 염색기 |  | Sera Wash C-NEP | DYSTAR | 정련호발제 | 3 | NaOH | 삼일 | 가성소다 | 5 | CH3COOH | 삼일 | 빙초산 | 0.5 | 45 | 5.5 | 95 | 60 | 0 | 95 | 0 | 0 | 95 | 0 | 0 | 95 | 0 | 0 | 95 | 0 | 0 | 95 | 0 | 0 | 95 | 0 | 80 | 10 | 2 | P-DY12 | 산업용 텐터기 | 1 | 3 | 3 |  |  | 170 | 170 | 20 | 1200 |  |  | 170 | 170 | 20 | 1200 |  |  | 170 | 170 | 20 | 1200 |  |  | 170 | 170 | 20 | 1200 |  |  | 170 | 170 | 20 | 1200 |  |  | 170 | 170 | 20 | 1200 |  |  | 170 | 170 | 20 | 1200 | 4 | Dianix Yellow AM-2R | DYSTAR | 분산 | 고일광 | 0.333 | Dianix Red AM-SLR | DYSTAR | 분산 | 고일광 | 0.167 | [10 empty] | 1:10 | 0.04 | Sunsolt RM-340S | 니카코리아 | 분산·균염제 | 0.3 | 빙초산 | 삼일 | 산 | 0.5 | [8 empty] | P-DY02 | IR 염색기 | 40 | 1.5 | 64 | 0 | 0.75 | 100 | 0 | 1.458333333 | 135 | 60 | 1.97222 | 64 | 0 | 0 | 64 | 0 | 0 | 64 | 0 | 0 | 64 | 0 | P-DY02 | IR 염색기 | NaOH | 삼일 | 가성소다 | 1.5 | Sera Con M-FAS | Dystar | 환원세정제 | 1.5 | 1:10 | 0.04 | 40 | 2 | 80 | 20 | 0 | 80 | 0 | 0 | 80 | 0 | 0 | 80 | 0 | 0 | 80 | 0 | 0 | 80 | 0 | 0 | 80 | 0 | 60 |  | 2 | 25 |  | 1 |  |  |  | 100 | 10 |  |  |  |  | P-DY05 | 실험실 패더 | 1 | 1 | P-DY06 | 실험실 텐터 | 180 | 1 | 2 | 2 | [165 empty] | 310.8456782 | 1.18 | [12 empty] | 58.88 | 43.32 | 21.39 | 1.5338 | 59.36 | 40.9 | 20.59 | 66.09 | 35.91 | 18.54 | 1-2 | 8.633333
| 112 | 2021-04-09 | 다이텍연구원 | 1 | P-DY09 | 고압 래피드 염색기 | RAW-001 | Recycled Polyester | 300 | 96 | Semi Dull | Draw Textured Yarn | 82.5 | 150*2 INT | Filaments | Recycled Polyester | 300 | 96 | Semi Dull | Draw Textured Yarn | 82.5 | 150*2 INT | Filaments | WOVEN | TWILL |  |  |  | P-DY09 | 고압 래피드 염색기 |  | Sera Wash C-NEP | DYSTAR | 정련호발제 | 3 | NaOH | 삼일 | 가성소다 | 5 | CH3COOH | 삼일 | 빙초산 | 0.5 | 45 | 5.5 | 95 | 60 | 0 | 95 | 0 | 0 | 95 | 0 | 0 | 95 | 0 | 0 | 95 | 0 | 0 | 95 | 0 | 0 | 95 | 0 | 80 | 10 | 2 | P-DY12 | 산업용 텐터기 | 1 | 3 | 3 |  |  | 170 | 170 | 20 | 1200 |  |  | 170 | 170 | 20 | 1200 |  |  | 170 | 170 | 20 | 1200 |  |  | 170 | 170 | 20 | 1200 |  |  | 170 | 170 | 20 | 1200 |  |  | 170 | 170 | 20 | 1200 |  |  | 170 | 170 | 20 | 1200 | 4 | Dianix Red AM-SLR | DYSTAR | 분산 | 고일광 | 0.333 | Dianix Blue AM-2G | DYSTAR | 분산 | 고일광 | 0.667 | [10 empty] | 1:10 | 0.04 | Sunsolt RM-340S | 니카코리아 | 분산·균염제 | 0.3 | 빙초산 | 삼일 | 산 | 0.5 | [8 empty] | P-DY02 | IR 염색기 | 40 | 1.5 | 64 | 0 | 0.75 | 100 | 0 | 1.458333333 | 135 | 60 | 1.97222 | 64 | 0 | 0 | 64 | 0 | 0 | 64 | 0 | 0 | 64 | 0 | P-DY02 | IR 염색기 | NaOH | 삼일 | 가성소다 | 1.5 | Sera Con M-FAS | Dystar | 환원세정제 | 1.5 | 1:10 | 0.04 | 40 | 2 | 80 | 20 | 0 | 80 | 0 | 0 | 80 | 0 | 0 | 80 | 0 | 0 | 80 | 0 | 0 | 80 | 0 | 0 | 80 | 0 | 60 |  | 2 | 25 |  | 1 |  |  |  | 100 | 10 |  |  |  |  | P-DY05 | 실험실 패더 | 1 | 1 | P-DY06 | 실험실 텐터 | 180 | 1 | 2 | 2 | [165 empty] | 310.8456782 | 1.18 | [12 empty] | 32.36 | 12.07 | -20.84 | 3.0027 | 32.84 | 11.69 | -20.41 | 40.44 | 11.29 | -17.22 | 1-2 | 8.26
| 113 | 2021-04-09 | 다이텍연구원 | 1 | P-DY09 | 고압 래피드 염색기 | RAW-001 | Recycled Polyester | 300 | 96 | Semi Dull | Draw Textured Yarn | 82.5 | 150*2 INT | Filaments | Recycled Polyester | 300 | 96 | Semi Dull | Draw Textured Yarn | 82.5 | 150*2 INT | Filaments | WOVEN | TWILL |  |  |  | P-DY09 | 고압 래피드 염색기 |  | Sera Wash C-NEP | DYSTAR | 정련호발제 | 3 | NaOH | 삼일 | 가성소다 | 5 | CH3COOH | 삼일 | 빙초산 | 0.5 | 45 | 5.5 | 95 | 60 | 0 | 95 | 0 | 0 | 95 | 0 | 0 | 95 | 0 | 0 | 95 | 0 | 0 | 95 | 0 | 0 | 95 | 0 | 80 | 10 | 2 | P-DY12 | 산업용 텐터기 | 1 | 3 | 3 |  |  | 170 | 170 | 20 | 1200 |  |  | 170 | 170 | 20 | 1200 |  |  | 170 | 170 | 20 | 1200 |  |  | 170 | 170 | 20 | 1200 |  |  | 170 | 170 | 20 | 1200 |  |  | 170 | 170 | 20 | 1200 |  |  | 170 | 170 | 20 | 1200 | 4 | Dianix Red AM-SLR | DYSTAR | 분산 | 고일광 | 0.667 | Dianix Blue AM-2G | DYSTAR | 분산 | 고일광 | 0.333 | [10 empty] | 1:10 | 0.04 | Sunsolt RM-340S | 니카코리아 | 분산·균염제 | 0.3 | 빙초산 | 삼일 | 산 | 0.5 | [8 empty] | P-DY02 | IR 염색기 | 40 | 1.5 | 64 | 0 | 0.75 | 100 | 0 | 1.458333333 | 135 | 60 | 1.97222 | 64 | 0 | 0 | 64 | 0 | 0 | 64 | 0 | 0 | 64 | 0 | P-DY02 | IR 염색기 | NaOH | 삼일 | 가성소다 | 1.5 | Sera Con M-FAS | Dystar | 환원세정제 | 1.5 | 1:10 | 0.04 | 40 | 2 | 80 | 20 | 0 | 80 | 0 | 0 | 80 | 0 | 0 | 80 | 0 | 0 | 80 | 0 | 0 | 80 | 0 | 0 | 80 | 0 | 60 |  | 2 | 25 |  | 1 |  |  |  | 100 | 10 |  |  |  |  | P-DY05 | 실험실 패더 | 1 | 1 | P-DY06 | 실험실 텐터 | 180 | 1 | 2 | 2 | [165 empty] | 310.8456782 | 1.18 | [12 empty] | 31.84 | 25.46 | -12.54 | 3.0014 | 32.01 | 24.8 | -12.18 | 39.8 | 23.66 | -11.23 | 1-2 | 7.936667
| 114 | 2021-04-09 | 다이텍연구원 | 1 | P-DY09 | 고압 래피드 염색기 | RAW-001 | Recycled Polyester | 300 | 96 | Semi Dull | Draw Textured Yarn | 82.5 | 150*2 INT | Filaments | Recycled Polyester | 300 | 96 | Semi Dull | Draw Textured Yarn | 82.5 | 150*2 INT | Filaments | WOVEN | TWILL |  |  |  | P-DY09 | 고압 래피드 염색기 |  | Sera Wash C-NEP | DYSTAR | 정련호발제 | 3 | NaOH | 삼일 | 가성소다 | 5 | CH3COOH | 삼일 | 빙초산 | 0.5 | 45 | 5.5 | 95 | 60 | 0 | 95 | 0 | 0 | 95 | 0 | 0 | 95 | 0 | 0 | 95 | 0 | 0 | 95 | 0 | 0 | 95 | 0 | 80 | 10 | 2 | P-DY12 | 산업용 텐터기 | 1 | 3 | 3 |  |  | 170 | 170 | 20 | 1200 |  |  | 170 | 170 | 20 | 1200 |  |  | 170 | 170 | 20 | 1200 |  |  | 170 | 170 | 20 | 1200 |  |  | 170 | 170 | 20 | 1200 |  |  | 170 | 170 | 20 | 1200 |  |  | 170 | 170 | 20 | 1200 | 4 | Dianix Yellow AM-2R | DYSTAR | 분산 | 고일광 | 0.333 | Dianix Blue AM-2G | DYSTAR | 분산 | 고일광 | 0.667 | [10 empty] | 1:10 | 0.04 | Sunsolt RM-340S | 니카코리아 | 분산·균염제 | 0.3 | 빙초산 | 삼일 | 산 | 0.5 | [8 empty] | P-DY02 | IR 염색기 | 40 | 1.5 | 64 | 0 | 0.75 | 100 | 0 | 1.458333333 | 135 | 60 | 1.97222 | 64 | 0 | 0 | 64 | 0 | 0 | 64 | 0 | 0 | 64 | 0 | P-DY02 | IR 염색기 | NaOH | 삼일 | 가성소다 | 1.5 | Sera Con M-FAS | Dystar | 환원세정제 | 1.5 | 1:10 | 0.04 | 40 | 2 | 80 | 20 | 0 | 80 | 0 | 0 | 80 | 0 | 0 | 80 | 0 | 0 | 80 | 0 | 0 | 80 | 0 | 0 | 80 | 0 | 60 |  | 2 | 25 |  | 1 |  |  |  | 100 | 10 |  |  |  |  | P-DY05 | 실험실 패더 | 1 | 1 | P-DY06 | 실험실 텐터 | 180 | 1 | 2 | 2 | [165 empty] | 310.8456782 | 1.18 | [12 empty] | 42.73 | -17.01 | -7.43 | 2.9364 | 43.37 | -16.68 | -7.32 | 49.54 | -7.87 | -6.96 | 1-2 | 10.78333
| 115 | 2021-04-09 | 다이텍연구원 | 1 | P-DY09 | 고압 래피드 염색기 | RAW-001 | Recycled Polyester | 300 | 96 | Semi Dull | Draw Textured Yarn | 82.5 | 150*2 INT | Filaments | Recycled Polyester | 300 | 96 | Semi Dull | Draw Textured Yarn | 82.5 | 150*2 INT | Filaments | WOVEN | TWILL |  |  |  | P-DY09 | 고압 래피드 염색기 |  | Sera Wash C-NEP | DYSTAR | 정련호발제 | 3 | NaOH | 삼일 | 가성소다 | 5 | CH3COOH | 삼일 | 빙초산 | 0.5 | 45 | 5.5 | 95 | 60 | 0 | 95 | 0 | 0 | 95 | 0 | 0 | 95 | 0 | 0 | 95 | 0 | 0 | 95 | 0 | 0 | 95 | 0 | 80 | 10 | 2 | P-DY12 | 산업용 텐터기 | 1 | 3 | 3 |  |  | 170 | 170 | 20 | 1200 |  |  | 170 | 170 | 20 | 1200 |  |  | 170 | 170 | 20 | 1200 |  |  | 170 | 170 | 20 | 1200 |  |  | 170 | 170 | 20 | 1200 |  |  | 170 | 170 | 20 | 1200 |  |  | 170 | 170 | 20 | 1200 | 4 | Dianix Yellow AM-2R | DYSTAR | 분산 | 고일광 | 0.333 | Dianix Red AM-SLR | DYSTAR | 분산 | 고일광 | 0.333 | Dianix Blue AM-2G | DYSTAR | 분산 | 고일광 | 0.333 | [5 empty] | 1:10 | 0.04 | Sunsolt RM-340S | 니카코리아 | 분산·균염제 | 0.3 | 빙초산 | 삼일 | 산 | 0.5 | [8 empty] | P-DY02 | IR 염색기 | 40 | 1.5 | 64 | 0 | 0.75 | 100 | 0 | 1.458333333 | 135 | 60 | 1.97222 | 64 | 0 | 0 | 64 | 0 | 0 | 64 | 0 | 0 | 64 | 0 | P-DY02 | IR 염색기 | NaOH | 삼일 | 가성소다 | 1.5 | Sera Con M-FAS | Dystar | 환원세정제 | 1.5 | 1:10 | 0.04 | 40 | 2 | 80 | 20 | 0 | 80 | 0 | 0 | 80 | 0 | 0 | 80 | 0 | 0 | 80 | 0 | 0 | 80 | 0 | 0 | 80 | 0 | 60 |  | 2 | 25 |  | 1 |  |  |  | 100 | 10 |  |  |  |  | P-DY05 | 실험실 패더 | 1 | 1 | P-DY06 | 실험실 텐터 | 180 | 1 | 2 | 2 | [165 empty] | 310.8456782 | 1.18 | [12 empty] | 36.82 | 15.83 | -6.34 | 2.826 | 37 | 15.29 | -6.18 | 45.04 | 14.05 | -4.81 | 1-2 | 8.25
| 116 | 2021-04-09 | 다이텍연구원 | 1 | P-DY09 | 고압 래피드 염색기 | RAW-001 | Recycled Polyester | 300 | 96 | Semi Dull | Draw Textured Yarn | 82.5 | 150*2 INT | Filaments | Recycled Polyester | 300 | 96 | Semi Dull | Draw Textured Yarn | 82.5 | 150*2 INT | Filaments | WOVEN | TWILL |  |  |  | P-DY09 | 고압 래피드 염색기 |  | Sera Wash C-NEP | DYSTAR | 정련호발제 | 3 | NaOH | 삼일 | 가성소다 | 5 | CH3COOH | 삼일 | 빙초산 | 0.5 | 45 | 5.5 | 95 | 60 | 0 | 95 | 0 | 0 | 95 | 0 | 0 | 95 | 0 | 0 | 95 | 0 | 0 | 95 | 0 | 0 | 95 | 0 | 80 | 10 | 2 | P-DY12 | 산업용 텐터기 | 1 | 3 | 3 |  |  | 170 | 170 | 20 | 1200 |  |  | 170 | 170 | 20 | 1200 |  |  | 170 | 170 | 20 | 1200 |  |  | 170 | 170 | 20 | 1200 |  |  | 170 | 170 | 20 | 1200 |  |  | 170 | 170 | 20 | 1200 |  |  | 170 | 170 | 20 | 1200 | 4 | Dianix Yellow AM-2R | DYSTAR | 분산 | 고일광 | 0.333 | Dianix Red AM-SLR | DYSTAR | 분산 | 고일광 | 0.667 | [10 empty] | 1:10 | 0.04 | Sunsolt RM-340S | 니카코리아 | 분산·균염제 | 0.3 | 빙초산 | 삼일 | 산 | 0.5 | [8 empty] | P-DY02 | IR 염색기 | 40 | 1.5 | 64 | 0 | 0.75 | 100 | 0 | 1.458333333 | 135 | 60 | 1.97222 | 64 | 0 | 0 | 64 | 0 | 0 | 64 | 0 | 0 | 64 | 0 | P-DY02 | IR 염색기 | NaOH | 삼일 | 가성소다 | 1.5 | Sera Con M-FAS | Dystar | 환원세정제 | 1.5 | 1:10 | 0.04 | 40 | 2 | 80 | 20 | 0 | 80 | 0 | 0 | 80 | 0 | 0 | 80 | 0 | 0 | 80 | 0 | 0 | 80 | 0 | 0 | 80 | 0 | 60 |  | 2 | 25 |  | 1 |  |  |  | 100 | 10 |  |  |  |  | P-DY05 | 실험실 패더 | 1 | 1 | P-DY06 | 실험실 텐터 | 180 | 1 | 2 | 2 | [165 empty] | 310.8456782 | 1.18 | [12 empty] | 46.45 | 55.12 | 17.39 | 2.8716 | 46.77 | 53.58 | 16.78 | 52.27 | 50.47 | 14.81 | 1-2 | 6.62
| 117 | 2021-04-09 | 다이텍연구원 | 1 | P-DY09 | 고압 래피드 염색기 | RAW-001 | Recycled Polyester | 300 | 96 | Semi Dull | Draw Textured Yarn | 82.5 | 150*2 INT | Filaments | Recycled Polyester | 300 | 96 | Semi Dull | Draw Textured Yarn | 82.5 | 150*2 INT | Filaments | WOVEN | TWILL |  |  |  | P-DY09 | 고압 래피드 염색기 |  | Sera Wash C-NEP | DYSTAR | 정련호발제 | 3 | NaOH | 삼일 | 가성소다 | 5 | CH3COOH | 삼일 | 빙초산 | 0.5 | 45 | 5.5 | 95 | 60 | 0 | 95 | 0 | 0 | 95 | 0 | 0 | 95 | 0 | 0 | 95 | 0 | 0 | 95 | 0 | 0 | 95 | 0 | 80 | 10 | 2 | P-DY12 | 산업용 텐터기 | 1 | 3 | 3 |  |  | 170 | 170 | 20 | 1200 |  |  | 170 | 170 | 20 | 1200 |  |  | 170 | 170 | 20 | 1200 |  |  | 170 | 170 | 20 | 1200 |  |  | 170 | 170 | 20 | 1200 |  |  | 170 | 170 | 20 | 1200 |  |  | 170 | 170 | 20 | 1200 | 4 | Dianix Yellow AM-2R | DYSTAR | 분산 | 고일광 | 0.667 | Dianix Blue AM-2G | DYSTAR | 분산 | 고일광 | 0.333 | [10 empty] | 1:10 | 0.04 | Sunsolt RM-340S | 니카코리아 | 분산·균염제 | 0.3 | 빙초산 | 삼일 | 산 | 0.5 | [8 empty] | P-DY02 | IR 염색기 | 40 | 1.5 | 64 | 0 | 0.75 | 100 | 0 | 1.458333333 | 135 | 60 | 1.97222 | 64 | 0 | 0 | 64 | 0 | 0 | 64 | 0 | 0 | 64 | 0 | P-DY02 | IR 염색기 | NaOH | 삼일 | 가성소다 | 1.5 | Sera Con M-FAS | Dystar | 환원세정제 | 1.5 | 1:10 | 0.04 | 40 | 2 | 80 | 20 | 0 | 80 | 0 | 0 | 80 | 0 | 0 | 80 | 0 | 0 | 80 | 0 | 0 | 80 | 0 | 0 | 80 | 0 | 60 |  | 2 | 25 |  | 1 |  |  |  | 100 | 10 |  |  |  |  | P-DY05 | 실험실 패더 | 1 | 1 | P-DY06 | 실험실 텐터 | 180 | 1 | 2 | 2 | [165 empty] | 310.8456782 | 1.18 | [12 empty] | 49.87 | -17.97 | 13.13 | 2.8565 | 50.03 | -17.72 | 12.68 | 54.6 | -11.65 | 11.83 | 1-2 | 7.646667
| 118 | 2021-04-09 | 다이텍연구원 | 1 | P-DY09 | 고압 래피드 염색기 | RAW-001 | Recycled Polyester | 300 | 96 | Semi Dull | Draw Textured Yarn | 82.5 | 150*2 INT | Filaments | Recycled Polyester | 300 | 96 | Semi Dull | Draw Textured Yarn | 82.5 | 150*2 INT | Filaments | WOVEN | TWILL |  |  |  | P-DY09 | 고압 래피드 염색기 |  | Sera Wash C-NEP | DYSTAR | 정련호발제 | 3 | NaOH | 삼일 | 가성소다 | 5 | CH3COOH | 삼일 | 빙초산 | 0.5 | 45 | 5.5 | 95 | 60 | 0 | 95 | 0 | 0 | 95 | 0 | 0 | 95 | 0 | 0 | 95 | 0 | 0 | 95 | 0 | 0 | 95 | 0 | 80 | 10 | 2 | P-DY12 | 산업용 텐터기 | 1 | 3 | 3 |  |  | 170 | 170 | 20 | 1200 |  |  | 170 | 170 | 20 | 1200 |  |  | 170 | 170 | 20 | 1200 |  |  | 170 | 170 | 20 | 1200 |  |  | 170 | 170 | 20 | 1200 |  |  | 170 | 170 | 20 | 1200 |  |  | 170 | 170 | 20 | 1200 | 4 | Dianix Yellow AM-2R | DYSTAR | 분산 | 고일광 | 0.667 | Dianix Red AM-SLR | DYSTAR | 분산 | 고일광 | 0.333 | [10 empty] | 1:10 | 0.04 | Sunsolt RM-340S | 니카코리아 | 분산·균염제 | 0.3 | 빙초산 | 삼일 | 산 | 0.5 | [8 empty] | P-DY02 | IR 염색기 | 40 | 1.5 | 64 | 0 | 0.75 | 100 | 0 | 1.458333333 | 135 | 60 | 1.97222 | 64 | 0 | 0 | 64 | 0 | 0 | 64 | 0 | 0 | 64 | 0 | P-DY02 | IR 염색기 | NaOH | 삼일 | 가성소다 | 1.5 | Sera Con M-FAS | Dystar | 환원세정제 | 1.5 | 1:10 | 0.04 | 40 | 2 | 80 | 20 | 0 | 80 | 0 | 0 | 80 | 0 | 0 | 80 | 0 | 0 | 80 | 0 | 0 | 80 | 0 | 0 | 80 | 0 | 60 |  | 2 | 25 |  | 1 |  |  |  | 100 | 10 |  |  |  |  | P-DY05 | 실험실 패더 | 1 | 1 | P-DY06 | 실험실 텐터 | 180 | 1 | 2 | 2 | [165 empty] | 310.8456782 | 1.18 | [12 empty] | 52.68 | 49.38 | 26.81 | 2.7703 | 51.8 | 48.13 | 26.85 | 58.25 | 44.01 | 25.21 | 1-2 | 7.833333
| 119 | 2021-04-09 | 다이텍연구원 | 1 | P-DY09 | 고압 래피드 염색기 | RAW-001 | Recycled Polyester | 300 | 96 | Semi Dull | Draw Textured Yarn | 82.5 | 150*2 INT | Filaments | Recycled Polyester | 300 | 96 | Semi Dull | Draw Textured Yarn | 82.5 | 150*2 INT | Filaments | WOVEN | TWILL |  |  |  | P-DY09 | 고압 래피드 염색기 |  | Sera Wash C-NEP | DYSTAR | 정련호발제 | 3 | NaOH | 삼일 | 가성소다 | 5 | CH3COOH | 삼일 | 빙초산 | 0.5 | 45 | 5.5 | 95 | 60 | 0 | 95 | 0 | 0 | 95 | 0 | 0 | 95 | 0 | 0 | 95 | 0 | 0 | 95 | 0 | 0 | 95 | 0 | 80 | 10 | 2 | P-DY12 | 산업용 텐터기 | 1 | 3 | 3 |  |  | 170 | 170 | 20 | 1200 |  |  | 170 | 170 | 20 | 1200 |  |  | 170 | 170 | 20 | 1200 |  |  | 170 | 170 | 20 | 1200 |  |  | 170 | 170 | 20 | 1200 |  |  | 170 | 170 | 20 | 1200 |  |  | 170 | 170 | 20 | 1200 | 4 | Dianix Red AM-SLR | DYSTAR | 분산 | 고일광 | 0.5 | Dianix Blue AM-2G | DYSTAR | 분산 | 고일광 | 1 | [10 empty] | 1:10 | 0.04 | Sunsolt RM-340S | 니카코리아 | 분산·균염제 | 0.3 | 빙초산 | 삼일 | 산 | 0.5 | [8 empty] | P-DY02 | IR 염색기 | 40 | 1.5 | 64 | 0 | 0.75 | 100 | 0 | 1.458333333 | 135 | 60 | 1.97222 | 64 | 0 | 0 | 64 | 0 | 0 | 64 | 0 | 0 | 64 | 0 | P-DY02 | IR 염색기 | NaOH | 삼일 | 가성소다 | 1.5 | Sera Con M-FAS | Dystar | 환원세정제 | 1.5 | 1:10 | 0.04 | 40 | 2 | 80 | 20 | 0 | 80 | 0 | 0 | 80 | 0 | 0 | 80 | 0 | 0 | 80 | 0 | 0 | 80 | 0 | 0 | 80 | 0 | 60 |  | 2 | 25 |  | 1 |  |  |  | 100 | 10 |  |  |  |  | P-DY05 | 실험실 패더 | 1 | 1 | P-DY06 | 실험실 텐터 | 180 | 1 | 2 | 2 | [165 empty] | 310.8456782 | 1.18 | [12 empty] | 27.14 | 11.46 | -20.07 | 4.3668 | 27.61 | 11.07 | -19.63 | 33.04 | 10.94 | -17.88 | 1-2 | 5.713333
| 120 | 2021-04-09 | 다이텍연구원 | 1 | P-DY09 | 고압 래피드 염색기 | RAW-001 | Recycled Polyester | 300 | 96 | Semi Dull | Draw Textured Yarn | 82.5 | 150*2 INT | Filaments | Recycled Polyester | 300 | 96 | Semi Dull | Draw Textured Yarn | 82.5 | 150*2 INT | Filaments | WOVEN | TWILL |  |  |  | P-DY09 | 고압 래피드 염색기 |  | Sera Wash C-NEP | DYSTAR | 정련호발제 | 3 | NaOH | 삼일 | 가성소다 | 5 | CH3COOH | 삼일 | 빙초산 | 0.5 | 45 | 5.5 | 95 | 60 | 0 | 95 | 0 | 0 | 95 | 0 | 0 | 95 | 0 | 0 | 95 | 0 | 0 | 95 | 0 | 0 | 95 | 0 | 80 | 10 | 2 | P-DY12 | 산업용 텐터기 | 1 | 3 | 3 |  |  | 170 | 170 | 20 | 1200 |  |  | 170 | 170 | 20 | 1200 |  |  | 170 | 170 | 20 | 1200 |  |  | 170 | 170 | 20 | 1200 |  |  | 170 | 170 | 20 | 1200 |  |  | 170 | 170 | 20 | 1200 |  |  | 170 | 170 | 20 | 1200 | 4 | Dianix Red AM-SLR | DYSTAR | 분산 | 고일광 | 1 | Dianix Blue AM-2G | DYSTAR | 분산 | 고일광 | 0.5 | [10 empty] | 1:10 | 0.04 | Sunsolt RM-340S | 니카코리아 | 분산·균염제 | 0.3 | 빙초산 | 삼일 | 산 | 0.5 | [8 empty] | P-DY02 | IR 염색기 | 40 | 1.5 | 64 | 0 | 0.75 | 100 | 0 | 1.458333333 | 135 | 60 | 1.97222 | 64 | 0 | 0 | 64 | 0 | 0 | 64 | 0 | 0 | 64 | 0 | P-DY02 | IR 염색기 | NaOH | 삼일 | 가성소다 | 1.5 | Sera Con M-FAS | Dystar | 환원세정제 | 1.5 | 1:10 | 0.04 | 40 | 2 | 80 | 20 | 0 | 80 | 0 | 0 | 80 | 0 | 0 | 80 | 0 | 0 | 80 | 0 | 0 | 80 | 0 | 0 | 80 | 0 | 60 |  | 2 | 25 |  | 1 |  |  |  | 100 | 10 |  |  |  |  | P-DY05 | 실험실 패더 | 1 | 1 | P-DY06 | 실험실 텐터 | 180 | 1 | 2 | 2 | [165 empty] | 310.8456782 | 1.18 | [12 empty] | 27.23 | 22.66 | -11.61 | 4.2923 | 28.41 | 22.49 | -11.54 | 32.73 | 22 | -10.89 | 2 | 4.413333
| 121 | 2021-04-09 | 다이텍연구원 | 1 | P-DY09 | 고압 래피드 염색기 | RAW-001 | Recycled Polyester | 300 | 96 | Semi Dull | Draw Textured Yarn | 82.5 | 150*2 INT | Filaments | Recycled Polyester | 300 | 96 | Semi Dull | Draw Textured Yarn | 82.5 | 150*2 INT | Filaments | WOVEN | TWILL |  |  |  | P-DY09 | 고압 래피드 염색기 |  | Sera Wash C-NEP | DYSTAR | 정련호발제 | 3 | NaOH | 삼일 | 가성소다 | 5 | CH3COOH | 삼일 | 빙초산 | 0.5 | 45 | 5.5 | 95 | 60 | 0 | 95 | 0 | 0 | 95 | 0 | 0 | 95 | 0 | 0 | 95 | 0 | 0 | 95 | 0 | 0 | 95 | 0 | 80 | 10 | 2 | P-DY12 | 산업용 텐터기 | 1 | 3 | 3 |  |  | 170 | 170 | 20 | 1200 |  |  | 170 | 170 | 20 | 1200 |  |  | 170 | 170 | 20 | 1200 |  |  | 170 | 170 | 20 | 1200 |  |  | 170 | 170 | 20 | 1200 |  |  | 170 | 170 | 20 | 1200 |  |  | 170 | 170 | 20 | 1200 | 4 | Dianix Yellow AM-2R | DYSTAR | 분산 | 고일광 | 0.5 | Dianix Blue AM-2G | DYSTAR | 분산 | 고일광 | 1 | [10 empty] | 1:10 | 0.04 | Sunsolt RM-340S | 니카코리아 | 분산·균염제 | 0.3 | 빙초산 | 삼일 | 산 | 0.5 | [8 empty] | P-DY02 | IR 염색기 | 40 | 1.5 | 64 | 0 | 0.75 | 100 | 0 | 1.458333333 | 135 | 60 | 1.97222 | 64 | 0 | 0 | 64 | 0 | 0 | 64 | 0 | 0 | 64 | 0 | P-DY02 | IR 염색기 | NaOH | 삼일 | 가성소다 | 1.5 | Sera Con M-FAS | Dystar | 환원세정제 | 1.5 | 1:10 | 0.04 | 40 | 2 | 80 | 20 | 0 | 80 | 0 | 0 | 80 | 0 | 0 | 80 | 0 | 0 | 80 | 0 | 0 | 80 | 0 | 0 | 80 | 0 | 60 |  | 2 | 25 |  | 1 |  |  |  | 100 | 10 |  |  |  |  | P-DY05 | 실험실 패더 | 1 | 1 | P-DY06 | 실험실 텐터 | 180 | 1 | 2 | 2 | [165 empty] | 310.8456782 | 1.18 | [12 empty] | 37.32 | -16.97 | -7.2 | 4.2107 | 37.4 | -16.56 | -7.12 | 42.54 | -8.68 | -7.26 | 1-2 | 9.406667
| 122 | 2021-04-09 | 다이텍연구원 | 1 | P-DY09 | 고압 래피드 염색기 | RAW-001 | Recycled Polyester | 300 | 96 | Semi Dull | Draw Textured Yarn | 82.5 | 150*2 INT | Filaments | Recycled Polyester | 300 | 96 | Semi Dull | Draw Textured Yarn | 82.5 | 150*2 INT | Filaments | WOVEN | TWILL |  |  |  | P-DY09 | 고압 래피드 염색기 |  | Sera Wash C-NEP | DYSTAR | 정련호발제 | 3 | NaOH | 삼일 | 가성소다 | 5 | CH3COOH | 삼일 | 빙초산 | 0.5 | 45 | 5.5 | 95 | 60 | 0 | 95 | 0 | 0 | 95 | 0 | 0 | 95 | 0 | 0 | 95 | 0 | 0 | 95 | 0 | 0 | 95 | 0 | 80 | 10 | 2 | P-DY12 | 산업용 텐터기 | 1 | 3 | 3 |  |  | 170 | 170 | 20 | 1200 |  |  | 170 | 170 | 20 | 1200 |  |  | 170 | 170 | 20 | 1200 |  |  | 170 | 170 | 20 | 1200 |  |  | 170 | 170 | 20 | 1200 |  |  | 170 | 170 | 20 | 1200 |  |  | 170 | 170 | 20 | 1200 | 4 | Dianix Yellow AM-2R | DYSTAR | 분산 | 고일광 | 0.5 | Dianix Red AM-SLR | DYSTAR | 분산 | 고일광 | 0.5 | Dianix Blue AM-2G | DYSTAR | 분산 | 고일광 | 0.5 | [5 empty] | 1:10 | 0.04 | Sunsolt RM-340S | 니카코리아 | 분산·균염제 | 0.3 | 빙초산 | 삼일 | 산 | 0.5 | [8 empty] | P-DY02 | IR 염색기 | 40 | 1.5 | 64 | 0 | 0.75 | 100 | 0 | 1.458333333 | 135 | 60 | 1.97222 | 64 | 0 | 0 | 64 | 0 | 0 | 64 | 0 | 0 | 64 | 0 | P-DY02 | IR 염색기 | NaOH | 삼일 | 가성소다 | 1.5 | Sera Con M-FAS | Dystar | 환원세정제 | 1.5 | 1:10 | 0.04 | 40 | 2 | 80 | 20 | 0 | 80 | 0 | 0 | 80 | 0 | 0 | 80 | 0 | 0 | 80 | 0 | 0 | 80 | 0 | 0 | 80 | 0 | 60 |  | 2 | 25 |  | 1 |  |  |  | 100 | 10 |  |  |  |  | P-DY05 | 실험실 패더 | 1 | 1 | P-DY06 | 실험실 텐터 | 180 | 1 | 2 | 2 | [165 empty] | 310.8456782 | 1.18 | [12 empty] | 31.06 | 14.8 | -6.14 | 4.1765 | 32.4 | 14.57 | -6.03 | 39.3 | 13.76 | -4.63 | 1-2 | 7.096667
| 123 | 2021-04-09 | 다이텍연구원 | 1 | P-DY09 | 고압 래피드 염색기 | RAW-001 | Recycled Polyester | 300 | 96 | Semi Dull | Draw Textured Yarn | 82.5 | 150*2 INT | Filaments | Recycled Polyester | 300 | 96 | Semi Dull | Draw Textured Yarn | 82.5 | 150*2 INT | Filaments | WOVEN | TWILL |  |  |  | P-DY09 | 고압 래피드 염색기 |  | Sera Wash C-NEP | DYSTAR | 정련호발제 | 3 | NaOH | 삼일 | 가성소다 | 5 | CH3COOH | 삼일 | 빙초산 | 0.5 | 45 | 5.5 | 95 | 60 | 0 | 95 | 0 | 0 | 95 | 0 | 0 | 95 | 0 | 0 | 95 | 0 | 0 | 95 | 0 | 0 | 95 | 0 | 80 | 10 | 2 | P-DY12 | 산업용 텐터기 | 1 | 3 | 3 |  |  | 170 | 170 | 20 | 1200 |  |  | 170 | 170 | 20 | 1200 |  |  | 170 | 170 | 20 | 1200 |  |  | 170 | 170 | 20 | 1200 |  |  | 170 | 170 | 20 | 1200 |  |  | 170 | 170 | 20 | 1200 |  |  | 170 | 170 | 20 | 1200 | 4 | Dianix Yellow AM-2R | DYSTAR | 분산 | 고일광 | 0.5 | Dianix Red AM-SLR | DYSTAR | 분산 | 고일광 | 1 | [10 empty] | 1:10 | 0.04 | Sunsolt RM-340S | 니카코리아 | 분산·균염제 | 0.3 | 빙초산 | 삼일 | 산 | 0.5 | [8 empty] | P-DY02 | IR 염색기 | 40 | 1.5 | 64 | 0 | 0.75 | 100 | 0 | 1.458333333 | 135 | 60 | 1.97222 | 64 | 0 | 0 | 64 | 0 | 0 | 64 | 0 | 0 | 64 | 0 | P-DY02 | IR 염색기 | NaOH | 삼일 | 가성소다 | 1.5 | Sera Con M-FAS | Dystar | 환원세정제 | 1.5 | 1:10 | 0.04 | 40 | 2 | 80 | 20 | 0 | 80 | 0 | 0 | 80 | 0 | 0 | 80 | 0 | 0 | 80 | 0 | 0 | 80 | 0 | 0 | 80 | 0 | 60 |  | 2 | 25 |  | 1 |  |  |  | 100 | 10 |  |  |  |  | P-DY05 | 실험실 패더 | 1 | 1 | P-DY06 | 실험실 텐터 | 180 | 1 | 2 | 2 | [165 empty] | 310.8456782 | 1.18 | [12 empty] | 42.6 | 55.38 | 20.39 | 4.2229 | 43.09 | 53.55 | 19.51 | 48.22 | 51.37 | 17.22 | 1-2 | 6.033333
| 124 | 2021-04-09 | 다이텍연구원 | 1 | P-DY09 | 고압 래피드 염색기 | RAW-001 | Recycled Polyester | 300 | 96 | Semi Dull | Draw Textured Yarn | 82.5 | 150*2 INT | Filaments | Recycled Polyester | 300 | 96 | Semi Dull | Draw Textured Yarn | 82.5 | 150*2 INT | Filaments | WOVEN | TWILL |  |  |  | P-DY09 | 고압 래피드 염색기 |  | Sera Wash C-NEP | DYSTAR | 정련호발제 | 3 | NaOH | 삼일 | 가성소다 | 5 | CH3COOH | 삼일 | 빙초산 | 0.5 | 45 | 5.5 | 95 | 60 | 0 | 95 | 0 | 0 | 95 | 0 | 0 | 95 | 0 | 0 | 95 | 0 | 0 | 95 | 0 | 0 | 95 | 0 | 80 | 10 | 2 | P-DY12 | 산업용 텐터기 | 1 | 3 | 3 |  |  | 170 | 170 | 20 | 1200 |  |  | 170 | 170 | 20 | 1200 |  |  | 170 | 170 | 20 | 1200 |  |  | 170 | 170 | 20 | 1200 |  |  | 170 | 170 | 20 | 1200 |  |  | 170 | 170 | 20 | 1200 |  |  | 170 | 170 | 20 | 1200 | 4 | Dianix Yellow AM-2R | DYSTAR | 분산 | 고일광 | 1 | Dianix Red AM-SLR | DYSTAR | 분산 | 고일광 | 0.5 | [10 empty] | 1:10 | 0.04 | Sunsolt RM-340S | 니카코리아 | 분산·균염제 | 0.3 | 빙초산 | 삼일 | 산 | 0.5 | [8 empty] | P-DY02 | IR 염색기 | 40 | 1.5 | 64 | 0 | 0.75 | 100 | 0 | 1.458333333 | 135 | 60 | 1.97222 | 64 | 0 | 0 | 64 | 0 | 0 | 64 | 0 | 0 | 64 | 0 | P-DY02 | IR 염색기 | NaOH | 삼일 | 가성소다 | 1.5 | Sera Con M-FAS | Dystar | 환원세정제 | 1.5 | 1:10 | 0.04 | 40 | 2 | 80 | 20 | 0 | 80 | 0 | 0 | 80 | 0 | 0 | 80 | 0 | 0 | 80 | 0 | 0 | 80 | 0 | 0 | 80 | 0 | 60 |  | 2 | 25 |  | 1 |  |  |  | 100 | 10 |  |  |  |  | P-DY05 | 실험실 패더 | 1 | 1 | P-DY06 | 실험실 텐터 | 180 | 1 | 2 | 2 | [165 empty] | 310.8456782 | 1.18 | [12 empty] | 48.22 | 51.87 | 29.83 | 4.2324 | 49.22 | 49.86 | 28.8 | 52.54 | 46.12 | 27.61 | 1-2 | 5.153333
| 125 | 2021-04-09 | 다이텍연구원 | 1 | P-DY09 | 고압 래피드 염색기 | RAW-001 | Recycled Polyester | 300 | 96 | Semi Dull | Draw Textured Yarn | 82.5 | 150*2 INT | Filaments | Recycled Polyester | 300 | 96 | Semi Dull | Draw Textured Yarn | 82.5 | 150*2 INT | Filaments | WOVEN | TWILL |  |  |  | P-DY09 | 고압 래피드 염색기 |  | Sera Wash C-NEP | DYSTAR | 정련호발제 | 3 | NaOH | 삼일 | 가성소다 | 5 | CH3COOH | 삼일 | 빙초산 | 0.5 | 45 | 5.5 | 95 | 60 | 0 | 95 | 0 | 0 | 95 | 0 | 0 | 95 | 0 | 0 | 95 | 0 | 0 | 95 | 0 | 0 | 95 | 0 | 80 | 10 | 2 | P-DY12 | 산업용 텐터기 | 1 | 3 | 3 |  |  | 170 | 170 | 20 | 1200 |  |  | 170 | 170 | 20 | 1200 |  |  | 170 | 170 | 20 | 1200 |  |  | 170 | 170 | 20 | 1200 |  |  | 170 | 170 | 20 | 1200 |  |  | 170 | 170 | 20 | 1200 |  |  | 170 | 170 | 20 | 1200 | 4 | Dianix Yellow AM-2R | DYSTAR | 분산 | 고일광 | 1 | Dianix Blue AM-2G | DYSTAR | 분산 | 고일광 | 0.5 | [10 empty] | 1:10 | 0.04 | Sunsolt RM-340S | 니카코리아 | 분산·균염제 | 0.3 | 빙초산 | 삼일 | 산 | 0.5 | [8 empty] | P-DY02 | IR 염색기 | 40 | 1.5 | 64 | 0 | 0.75 | 100 | 0 | 1.458333333 | 135 | 60 | 1.97222 | 64 | 0 | 0 | 64 | 0 | 0 | 64 | 0 | 0 | 64 | 0 | P-DY02 | IR 염색기 | NaOH | 삼일 | 가성소다 | 1.5 | Sera Con M-FAS | Dystar | 환원세정제 | 1.5 | 1:10 | 0.04 | 40 | 2 | 80 | 20 | 0 | 80 | 0 | 0 | 80 | 0 | 0 | 80 | 0 | 0 | 80 | 0 | 0 | 80 | 0 | 0 | 80 | 0 | 60 |  | 2 | 25 |  | 1 |  |  |  | 100 | 10 |  |  |  |  | P-DY05 | 실험실 패더 | 1 | 1 | P-DY06 | 실험실 텐터 | 180 | 1 | 2 | 2 | [165 empty] | 310.8456782 | 1.18 | [12 empty] | 44.2 | -18.35 | 13.15 | 4.1796 | 44.02 | -17.74 | 12.71 | 48.74 | -11.83 | 11.82 | 1-2 | 7.666667
| 126 | 2021-04-09 | 다이텍연구원 | 1 | P-DY09 | 고압 래피드 염색기 | RAW-001 | Recycled Polyester | 300 | 96 | Semi Dull | Draw Textured Yarn | 82.5 | 150*2 INT | Filaments | Recycled Polyester | 300 | 96 | Semi Dull | Draw Textured Yarn | 82.5 | 150*2 INT | Filaments | WOVEN | TWILL |  |  |  | P-DY09 | 고압 래피드 염색기 |  | Sera Wash C-NEP | DYSTAR | 정련호발제 | 3 | NaOH | 삼일 | 가성소다 | 5 | CH3COOH | 삼일 | 빙초산 | 0.5 | 45 | 5.5 | 95 | 60 | 0 | 95 | 0 | 0 | 95 | 0 | 0 | 95 | 0 | 0 | 95 | 0 | 0 | 95 | 0 | 0 | 95 | 0 | 80 | 10 | 2 | P-DY12 | 산업용 텐터기 | 1 | 3 | 3 |  |  | 170 | 170 | 20 | 1200 |  |  | 170 | 170 | 20 | 1200 |  |  | 170 | 170 | 20 | 1200 |  |  | 170 | 170 | 20 | 1200 |  |  | 170 | 170 | 20 | 1200 |  |  | 170 | 170 | 20 | 1200 |  |  | 170 | 170 | 20 | 1200 | 4 | Dianix Red AM-SLR | DYSTAR | 분산 | 고일광 | 0.667 | Dianix Blue AM-2G | DYSTAR | 분산 | 고일광 | 1.333 | [10 empty] | 1:10 | 0.04 | Sunsolt RM-340S | 니카코리아 | 분산·균염제 | 0.3 | 빙초산 | 삼일 | 산 | 0.5 | [8 empty] | P-DY02 | IR 염색기 | 40 | 1.5 | 64 | 0 | 0.75 | 100 | 0 | 1.458333333 | 135 | 60 | 1.97222 | 64 | 0 | 0 | 64 | 0 | 0 | 64 | 0 | 0 | 64 | 0 | P-DY02 | IR 염색기 | NaOH | 삼일 | 가성소다 | 1.5 | Sera Con M-FAS | Dystar | 환원세정제 | 1.5 | 1:10 | 0.04 | 40 | 2 | 80 | 20 | 0 | 80 | 0 | 0 | 80 | 0 | 0 | 80 | 0 | 0 | 80 | 0 | 0 | 80 | 0 | 0 | 80 | 0 | 60 |  | 2 | 25 |  | 1 |  |  |  | 100 | 10 |  |  |  |  | P-DY05 | 실험실 패더 | 1 | 1 | P-DY06 | 실험실 텐터 | 180 | 1 | 2 | 2 | [165 empty] | 310.8456782 | 1.18 | [12 empty] | 24.3 | 10.66 | -19.04 | 5.4656 | 25.71 | 10.37 | -18.63 | 29.14 | 9.92 | -16.25 | 1-2 | 4.223333
| 127 | 2021-04-09 | 다이텍연구원 | 1 | P-DY09 | 고압 래피드 염색기 | RAW-001 | Recycled Polyester | 300 | 96 | Semi Dull | Draw Textured Yarn | 82.5 | 150*2 INT | Filaments | Recycled Polyester | 300 | 96 | Semi Dull | Draw Textured Yarn | 82.5 | 150*2 INT | Filaments | WOVEN | TWILL |  |  |  | P-DY09 | 고압 래피드 염색기 |  | Sera Wash C-NEP | DYSTAR | 정련호발제 | 3 | NaOH | 삼일 | 가성소다 | 5 | CH3COOH | 삼일 | 빙초산 | 0.5 | 45 | 5.5 | 95 | 60 | 0 | 95 | 0 | 0 | 95 | 0 | 0 | 95 | 0 | 0 | 95 | 0 | 0 | 95 | 0 | 0 | 95 | 0 | 80 | 10 | 2 | P-DY12 | 산업용 텐터기 | 1 | 3 | 3 |  |  | 170 | 170 | 20 | 1200 |  |  | 170 | 170 | 20 | 1200 |  |  | 170 | 170 | 20 | 1200 |  |  | 170 | 170 | 20 | 1200 |  |  | 170 | 170 | 20 | 1200 |  |  | 170 | 170 | 20 | 1200 |  |  | 170 | 170 | 20 | 1200 | 4 | Dianix Red AM-SLR | DYSTAR | 분산 | 고일광 | 1.333 | Dianix Blue AM-2G | DYSTAR | 분산 | 고일광 | 0.667 | [10 empty] | 1:10 | 0.04 | Sunsolt RM-340S | 니카코리아 | 분산·균염제 | 0.3 | 빙초산 | 삼일 | 산 | 0.5 | [8 empty] | P-DY02 | IR 염색기 | 40 | 1.5 | 64 | 0 | 0.75 | 100 | 0 | 1.458333333 | 135 | 60 | 1.97222 | 64 | 0 | 0 | 64 | 0 | 0 | 64 | 0 | 0 | 64 | 0 | P-DY02 | IR 염색기 | NaOH | 삼일 | 가성소다 | 1.5 | Sera Con M-FAS | Dystar | 환원세정제 | 1.5 | 1:10 | 0.04 | 40 | 2 | 80 | 20 | 0 | 80 | 0 | 0 | 80 | 0 | 0 | 80 | 0 | 0 | 80 | 0 | 0 | 80 | 0 | 0 | 80 | 0 | 60 |  | 2 | 25 |  | 1 |  |  |  | 100 | 10 |  |  |  |  | P-DY05 | 실험실 패더 | 1 | 1 | P-DY06 | 실험실 텐터 | 180 | 1 | 2 | 2 | [165 empty] | 310.8456782 | 1.18 | [12 empty] | 25.01 | 20.39 | -10.42 | 5.2627 | 25.03 | 19.21 | -9.96 | 30.07 | 20.64 | -9.85 | 1-2 | 5.246667
| 128 | 2021-04-09 | 다이텍연구원 | 1 | P-DY09 | 고압 래피드 염색기 | RAW-001 | Recycled Polyester | 300 | 96 | Semi Dull | Draw Textured Yarn | 82.5 | 150*2 INT | Filaments | Recycled Polyester | 300 | 96 | Semi Dull | Draw Textured Yarn | 82.5 | 150*2 INT | Filaments | WOVEN | TWILL |  |  |  | P-DY09 | 고압 래피드 염색기 |  | Sera Wash C-NEP | DYSTAR | 정련호발제 | 3 | NaOH | 삼일 | 가성소다 | 5 | CH3COOH | 삼일 | 빙초산 | 0.5 | 45 | 5.5 | 95 | 60 | 0 | 95 | 0 | 0 | 95 | 0 | 0 | 95 | 0 | 0 | 95 | 0 | 0 | 95 | 0 | 0 | 95 | 0 | 80 | 10 | 2 | P-DY12 | 산업용 텐터기 | 1 | 3 | 3 |  |  | 170 | 170 | 20 | 1200 |  |  | 170 | 170 | 20 | 1200 |  |  | 170 | 170 | 20 | 1200 |  |  | 170 | 170 | 20 | 1200 |  |  | 170 | 170 | 20 | 1200 |  |  | 170 | 170 | 20 | 1200 |  |  | 170 | 170 | 20 | 1200 | 4 | Dianix Yellow AM-2R | DYSTAR | 분산 | 고일광 | 0.667 | Dianix Blue AM-2G | DYSTAR | 분산 | 고일광 | 1.333 | [10 empty] | 1:10 | 0.04 | Sunsolt RM-340S | 니카코리아 | 분산·균염제 | 0.3 | 빙초산 | 삼일 | 산 | 0.5 | [8 empty] | P-DY02 | IR 염색기 | 40 | 1.5 | 64 | 0 | 0.75 | 100 | 0 | 1.458333333 | 135 | 60 | 1.97222 | 64 | 0 | 0 | 64 | 0 | 0 | 64 | 0 | 0 | 64 | 0 | P-DY02 | IR 염색기 | NaOH | 삼일 | 가성소다 | 1.5 | Sera Con M-FAS | Dystar | 환원세정제 | 1.5 | 1:10 | 0.04 | 40 | 2 | 80 | 20 | 0 | 80 | 0 | 0 | 80 | 0 | 0 | 80 | 0 | 0 | 80 | 0 | 0 | 80 | 0 | 0 | 80 | 0 | 60 |  | 2 | 25 |  | 1 |  |  |  | 100 | 10 |  |  |  |  | P-DY05 | 실험실 패더 | 1 | 1 | P-DY06 | 실험실 텐터 | 180 | 1 | 2 | 2 | [165 empty] | 310.8456782 | 1.18 | [12 empty] | 33.45 | -16.63 | -7.14 | 5.4894 | 34.31 | -16.17 | -7.14 | 36.01 | -10.54 | -7.06 | 1-2 | 5.883333
| 129 | 2021-04-09 | 다이텍연구원 | 1 | P-DY09 | 고압 래피드 염색기 | RAW-001 | Recycled Polyester | 300 | 96 | Semi Dull | Draw Textured Yarn | 82.5 | 150*2 INT | Filaments | Recycled Polyester | 300 | 96 | Semi Dull | Draw Textured Yarn | 82.5 | 150*2 INT | Filaments | WOVEN | TWILL |  |  |  | P-DY09 | 고압 래피드 염색기 |  | Sera Wash C-NEP | DYSTAR | 정련호발제 | 3 | NaOH | 삼일 | 가성소다 | 5 | CH3COOH | 삼일 | 빙초산 | 0.5 | 45 | 5.5 | 95 | 60 | 0 | 95 | 0 | 0 | 95 | 0 | 0 | 95 | 0 | 0 | 95 | 0 | 0 | 95 | 0 | 0 | 95 | 0 | 80 | 10 | 2 | P-DY12 | 산업용 텐터기 | 1 | 3 | 3 |  |  | 170 | 170 | 20 | 1200 |  |  | 170 | 170 | 20 | 1200 |  |  | 170 | 170 | 20 | 1200 |  |  | 170 | 170 | 20 | 1200 |  |  | 170 | 170 | 20 | 1200 |  |  | 170 | 170 | 20 | 1200 |  |  | 170 | 170 | 20 | 1200 | 4 | Dianix Yellow AM-2R | DYSTAR | 분산 | 고일광 | 0.667 | Dianix Red AM-SLR | DYSTAR | 분산 | 고일광 | 0.667 | Dianix Blue AM-2G | DYSTAR | 분산 | 고일광 | 0.667 | [5 empty] | 1:10 | 0.04 | Sunsolt RM-340S | 니카코리아 | 분산·균염제 | 0.3 | 빙초산 | 삼일 | 산 | 0.5 | [8 empty] | P-DY02 | IR 염색기 | 40 | 1.5 | 64 | 0 | 0.75 | 100 | 0 | 1.458333333 | 135 | 60 | 1.97222 | 64 | 0 | 0 | 64 | 0 | 0 | 64 | 0 | 0 | 64 | 0 | P-DY02 | IR 염색기 | NaOH | 삼일 | 가성소다 | 1.5 | Sera Con M-FAS | Dystar | 환원세정제 | 1.5 | 1:10 | 0.04 | 40 | 2 | 80 | 20 | 0 | 80 | 0 | 0 | 80 | 0 | 0 | 80 | 0 | 0 | 80 | 0 | 0 | 80 | 0 | 0 | 80 | 0 | 60 |  | 2 | 25 |  | 1 |  |  |  | 100 | 10 |  |  |  |  | P-DY05 | 실험실 패더 | 1 | 1 | P-DY06 | 실험실 텐터 | 180 | 1 | 2 | 2 | [165 empty] | 310.8456782 | 1.18 | [12 empty] | 27.99 | 13.66 | -5.74 | 5.2583 | 28.51 | 13.41 | -5.54 | 34.7 | 13.33 | -4.86 | 2 | 6.226667
| 130 | 2021-04-09 | 다이텍연구원 | 1 | P-DY09 | 고압 래피드 염색기 | RAW-001 | Recycled Polyester | 300 | 96 | Semi Dull | Draw Textured Yarn | 82.5 | 150*2 INT | Filaments | Recycled Polyester | 300 | 96 | Semi Dull | Draw Textured Yarn | 82.5 | 150*2 INT | Filaments | WOVEN | TWILL |  |  |  | P-DY09 | 고압 래피드 염색기 |  | Sera Wash C-NEP | DYSTAR | 정련호발제 | 3 | NaOH | 삼일 | 가성소다 | 5 | CH3COOH | 삼일 | 빙초산 | 0.5 | 45 | 5.5 | 95 | 60 | 0 | 95 | 0 | 0 | 95 | 0 | 0 | 95 | 0 | 0 | 95 | 0 | 0 | 95 | 0 | 0 | 95 | 0 | 80 | 10 | 2 | P-DY12 | 산업용 텐터기 | 1 | 3 | 3 |  |  | 170 | 170 | 20 | 1200 |  |  | 170 | 170 | 20 | 1200 |  |  | 170 | 170 | 20 | 1200 |  |  | 170 | 170 | 20 | 1200 |  |  | 170 | 170 | 20 | 1200 |  |  | 170 | 170 | 20 | 1200 |  |  | 170 | 170 | 20 | 1200 | 4 | Dianix Yellow AM-2R | DYSTAR | 분산 | 고일광 | 0.667 | Dianix Red AM-SLR | DYSTAR | 분산 | 고일광 | 1.333 | [10 empty] | 1:10 | 0.04 | Sunsolt RM-340S | 니카코리아 | 분산·균염제 | 0.3 | 빙초산 | 삼일 | 산 | 0.5 | [8 empty] | P-DY02 | IR 염색기 | 40 | 1.5 | 64 | 0 | 0.75 | 100 | 0 | 1.458333333 | 135 | 60 | 1.97222 | 64 | 0 | 0 | 64 | 0 | 0 | 64 | 0 | 0 | 64 | 0 | P-DY02 | IR 염색기 | NaOH | 삼일 | 가성소다 | 1.5 | Sera Con M-FAS | Dystar | 환원세정제 | 1.5 | 1:10 | 0.04 | 40 | 2 | 80 | 20 | 0 | 80 | 0 | 0 | 80 | 0 | 0 | 80 | 0 | 0 | 80 | 0 | 0 | 80 | 0 | 0 | 80 | 0 | 60 |  | 2 | 25 |  | 1 |  |  |  | 100 | 10 |  |  |  |  | P-DY05 | 실험실 패더 | 1 | 1 | P-DY06 | 실험실 텐터 | 180 | 1 | 2 | 2 | [165 empty] | 310.8456782 | 1.18 | [12 empty] | 40.7 | 55.45 | 22.58 | 5.3795 | 41.31 | 54.31 | 21.94 | 44.38 | 53.74 | 20.5 | 2 | 3.436667
| 131 | 2021-04-09 | 다이텍연구원 | 1 | P-DY09 | 고압 래피드 염색기 | RAW-001 | Recycled Polyester | 300 | 96 | Semi Dull | Draw Textured Yarn | 82.5 | 150*2 INT | Filaments | Recycled Polyester | 300 | 96 | Semi Dull | Draw Textured Yarn | 82.5 | 150*2 INT | Filaments | WOVEN | TWILL |  |  |  | P-DY09 | 고압 래피드 염색기 |  | Sera Wash C-NEP | DYSTAR | 정련호발제 | 3 | NaOH | 삼일 | 가성소다 | 5 | CH3COOH | 삼일 | 빙초산 | 0.5 | 45 | 5.5 | 95 | 60 | 0 | 95 | 0 | 0 | 95 | 0 | 0 | 95 | 0 | 0 | 95 | 0 | 0 | 95 | 0 | 0 | 95 | 0 | 80 | 10 | 2 | P-DY12 | 산업용 텐터기 | 1 | 3 | 3 |  |  | 170 | 170 | 20 | 1200 |  |  | 170 | 170 | 20 | 1200 |  |  | 170 | 170 | 20 | 1200 |  |  | 170 | 170 | 20 | 1200 |  |  | 170 | 170 | 20 | 1200 |  |  | 170 | 170 | 20 | 1200 |  |  | 170 | 170 | 20 | 1200 | 4 | Dianix Yellow AM-2R | DYSTAR | 분산 | 고일광 | 1.333 | Dianix Blue AM-2G | DYSTAR | 분산 | 고일광 | 0.667 | [10 empty] | 1:10 | 0.04 | Sunsolt RM-340S | 니카코리아 | 분산·균염제 | 0.3 | 빙초산 | 삼일 | 산 | 0.5 | [8 empty] | P-DY02 | IR 염색기 | 40 | 1.5 | 64 | 0 | 0.75 | 100 | 0 | 1.458333333 | 135 | 60 | 1.97222 | 64 | 0 | 0 | 64 | 0 | 0 | 64 | 0 | 0 | 64 | 0 | P-DY02 | IR 염색기 | NaOH | 삼일 | 가성소다 | 1.5 | Sera Con M-FAS | Dystar | 환원세정제 | 1.5 | 1:10 | 0.04 | 40 | 2 | 80 | 20 | 0 | 80 | 0 | 0 | 80 | 0 | 0 | 80 | 0 | 0 | 80 | 0 | 0 | 80 | 0 | 0 | 80 | 0 | 60 |  | 2 | 25 |  | 1 |  |  |  | 100 | 10 |  |  |  |  | P-DY05 | 실험실 패더 | 1 | 1 | P-DY06 | 실험실 텐터 | 180 | 1 | 2 | 2 | [165 empty] | 310.8456782 | 1.18 | [12 empty] | 40.63 | -18.46 | 12.73 | 5.2671 | 40.2 | -18.21 | 12.6 | 44.25 | -11.2 | 11.41 | 1-2 | 8.196667
| 132 | 2021-04-09 | 다이텍연구원 | 1 | P-DY09 | 고압 래피드 염색기 | RAW-001 | Recycled Polyester | 300 | 96 | Semi Dull | Draw Textured Yarn | 82.5 | 150*2 INT | Filaments | Recycled Polyester | 300 | 96 | Semi Dull | Draw Textured Yarn | 82.5 | 150*2 INT | Filaments | WOVEN | TWILL |  |  |  | P-DY09 | 고압 래피드 염색기 |  | Sera Wash C-NEP | DYSTAR | 정련호발제 | 3 | NaOH | 삼일 | 가성소다 | 5 | CH3COOH | 삼일 | 빙초산 | 0.5 | 45 | 5.5 | 95 | 60 | 0 | 95 | 0 | 0 | 95 | 0 | 0 | 95 | 0 | 0 | 95 | 0 | 0 | 95 | 0 | 0 | 95 | 0 | 80 | 10 | 2 | P-DY12 | 산업용 텐터기 | 1 | 3 | 3 |  |  | 170 | 170 | 20 | 1200 |  |  | 170 | 170 | 20 | 1200 |  |  | 170 | 170 | 20 | 1200 |  |  | 170 | 170 | 20 | 1200 |  |  | 170 | 170 | 20 | 1200 |  |  | 170 | 170 | 20 | 1200 |  |  | 170 | 170 | 20 | 1200 | 4 | Dianix Yellow AM-2R | DYSTAR | 분산 | 고일광 | 1.333 | Dianix Red AM-SLR | DYSTAR | 분산 | 고일광 | 0.667 | [10 empty] | 1:10 | 0.04 | Sunsolt RM-340S | 니카코리아 | 분산·균염제 | 0.3 | 빙초산 | 삼일 | 산 | 0.5 | [8 empty] | P-DY02 | IR 염색기 | 40 | 1.5 | 64 | 0 | 0.75 | 100 | 0 | 1.458333333 | 135 | 60 | 1.97222 | 64 | 0 | 0 | 64 | 0 | 0 | 64 | 0 | 0 | 64 | 0 | P-DY02 | IR 염색기 | NaOH | 삼일 | 가성소다 | 1.5 | Sera Con M-FAS | Dystar | 환원세정제 | 1.5 | 1:10 | 0.04 | 40 | 2 | 80 | 20 | 0 | 80 | 0 | 0 | 80 | 0 | 0 | 80 | 0 | 0 | 80 | 0 | 0 | 80 | 0 | 0 | 80 | 0 | 60 |  | 2 | 25 |  | 1 |  |  |  | 100 | 10 |  |  |  |  | P-DY05 | 실험실 패더 | 1 | 1 | P-DY06 | 실험실 텐터 | 180 | 1 | 2 | 2 | [165 empty] | 310.8456782 | 1.18 | [12 empty] | 46.33 | 53.49 | 31.37 | 5.1973 | 46.26 | 52.29 | 31.11 | 50.11 | 50.6 | 30.82 | 1-2 | 4.216667
| 133 | 2021-04-13 | 다이텍연구원 | 1 | P-DY09 | 고압 래피드 염색기 | RAW-001 | Recycled Polyester | 300 | 96 | Semi Dull | Draw Textured Yarn | 82.5 | 150*2 INT | Filaments | Recycled Polyester | 300 | 96 | Semi Dull | Draw Textured Yarn | 82.5 | 150*2 INT | Filaments | WOVEN | TWILL |  |  |  | P-DY09 | 고압 래피드 염색기 |  | Sera Wash C-NEP | DYSTAR | 정련호발제 | 3 | NaOH | 삼일 | 가성소다 | 5 | CH3COOH | 삼일 | 빙초산 | 0.5 | 45 | 5.5 | 95 | 60 | 0 | 95 | 0 | 0 | 95 | 0 | 0 | 95 | 0 | 0 | 95 | 0 | 0 | 95 | 0 | 0 | 95 | 0 | 80 | 10 | 2 | P-DY12 | 산업용 텐터기 | 1 | 3 | 3 |  |  | 170 | 170 | 20 | 1200 |  |  | 170 | 170 | 20 | 1200 |  |  | 170 | 170 | 20 | 1200 |  |  | 170 | 170 | 20 | 1200 |  |  | 170 | 170 | 20 | 1200 |  |  | 170 | 170 | 20 | 1200 |  |  | 170 | 170 | 20 | 1200 | 4 | Synolon Yellow AK | 경인양행 | 분산 | 고일광 | 0.05 | [15 empty] | 1:10 | 0.04 | Sunsolt RM-340S | 니카코리아 | 분산·균염제 | 0.3 | 빙초산 | 삼일 | 산 | 0.5 | [8 empty] | P-DY02 | IR 염색기 | 40 | 1.5 | 64 | 0 | 0.75 | 100 | 0 | 1.458333333 | 135 | 60 | 1.97222 | 64 | 0 | 0 | 64 | 0 | 0 | 64 | 0 | 0 | 64 | 0 | P-DY02 | IR 염색기 | NaOH | 삼일 | 가성소다 | 1.5 | Sera Con M-FAS | Dystar | 환원세정제 | 1.5 | 1:10 | 0.04 | 40 | 2 | 80 | 20 | 0 | 80 | 0 | 0 | 80 | 0 | 0 | 80 | 0 | 0 | 80 | 0 | 0 | 80 | 0 | 0 | 80 | 0 | 60 |  | 2 | 25 |  | 1 |  |  |  | 100 | 10 |  |  |  |  | P-DY05 | 실험실 패더 | 1 | 1 | P-DY06 | 실험실 텐터 | 180 | 1 | 2 | 2 | [165 empty] | 310.8456782 | 1.18 | [12 empty] | 88.72 | -0.06 | 25.84 | 0.2593 | 86.63 | -1.77 | 23.77 | 90.32 | -0.59 | 20.57 | 2 | 5.033333
| 134 | 2021-04-13 | 다이텍연구원 | 1 | P-DY09 | 고압 래피드 염색기 | RAW-001 | Recycled Polyester | 300 | 96 | Semi Dull | Draw Textured Yarn | 82.5 | 150*2 INT | Filaments | Recycled Polyester | 300 | 96 | Semi Dull | Draw Textured Yarn | 82.5 | 150*2 INT | Filaments | WOVEN | TWILL |  |  |  | P-DY09 | 고압 래피드 염색기 |  | Sera Wash C-NEP | DYSTAR | 정련호발제 | 3 | NaOH | 삼일 | 가성소다 | 5 | CH3COOH | 삼일 | 빙초산 | 0.5 | 45 | 5.5 | 95 | 60 | 0 | 95 | 0 | 0 | 95 | 0 | 0 | 95 | 0 | 0 | 95 | 0 | 0 | 95 | 0 | 0 | 95 | 0 | 80 | 10 | 2 | P-DY12 | 산업용 텐터기 | 1 | 3 | 3 |  |  | 170 | 170 | 20 | 1200 |  |  | 170 | 170 | 20 | 1200 |  |  | 170 | 170 | 20 | 1200 |  |  | 170 | 170 | 20 | 1200 |  |  | 170 | 170 | 20 | 1200 |  |  | 170 | 170 | 20 | 1200 |  |  | 170 | 170 | 20 | 1200 | 4 | Synolon Yellow AK | 경인양행 | 분산 | 고일광 | 0.1 | [15 empty] | 1:10 | 0.04 | Sunsolt RM-340S | 니카코리아 | 분산·균염제 | 0.3 | 빙초산 | 삼일 | 산 | 0.5 | [8 empty] | P-DY02 | IR 염색기 | 40 | 1.5 | 64 | 0 | 0.75 | 100 | 0 | 1.458333333 | 135 | 60 | 1.97222 | 64 | 0 | 0 | 64 | 0 | 0 | 64 | 0 | 0 | 64 | 0 | P-DY02 | IR 염색기 | NaOH | 삼일 | 가성소다 | 1.5 | Sera Con M-FAS | Dystar | 환원세정제 | 1.5 | 1:10 | 0.04 | 40 | 2 | 80 | 20 | 0 | 80 | 0 | 0 | 80 | 0 | 0 | 80 | 0 | 0 | 80 | 0 | 0 | 80 | 0 | 0 | 80 | 0 | 60 |  | 2 | 25 |  | 1 |  |  |  | 100 | 10 |  |  |  |  | P-DY05 | 실험실 패더 | 1 | 1 | P-DY06 | 실험실 텐터 | 180 | 1 | 2 | 2 | [165 empty] | 310.8456782 | 1.18 | [12 empty] | 87.58 | 1.27 | 35.18 | 0.4132 | 85.26 | -1 | 33.51 | 89.45 | 0.5 | 27.78 | 2 | 7.266667
| 135 | 2021-04-13 | 다이텍연구원 | 1 | P-DY09 | 고압 래피드 염색기 | RAW-001 | Recycled Polyester | 300 | 96 | Semi Dull | Draw Textured Yarn | 82.5 | 150*2 INT | Filaments | Recycled Polyester | 300 | 96 | Semi Dull | Draw Textured Yarn | 82.5 | 150*2 INT | Filaments | WOVEN | TWILL |  |  |  | P-DY09 | 고압 래피드 염색기 |  | Sera Wash C-NEP | DYSTAR | 정련호발제 | 3 | NaOH | 삼일 | 가성소다 | 5 | CH3COOH | 삼일 | 빙초산 | 0.5 | 45 | 5.5 | 95 | 60 | 0 | 95 | 0 | 0 | 95 | 0 | 0 | 95 | 0 | 0 | 95 | 0 | 0 | 95 | 0 | 0 | 95 | 0 | 80 | 10 | 2 | P-DY12 | 산업용 텐터기 | 1 | 3 | 3 |  |  | 170 | 170 | 20 | 1200 |  |  | 170 | 170 | 20 | 1200 |  |  | 170 | 170 | 20 | 1200 |  |  | 170 | 170 | 20 | 1200 |  |  | 170 | 170 | 20 | 1200 |  |  | 170 | 170 | 20 | 1200 |  |  | 170 | 170 | 20 | 1200 | 4 | Synolon Yellow AK | 경인양행 | 분산 | 고일광 | 0.5 | [15 empty] | 1:10 | 0.04 | Sunsolt RM-340S | 니카코리아 | 분산·균염제 | 0.3 | 빙초산 | 삼일 | 산 | 0.5 | [8 empty] | P-DY02 | IR 염색기 | 40 | 1.5 | 64 | 0 | 0.75 | 100 | 0 | 1.458333333 | 135 | 60 | 1.97222 | 64 | 0 | 0 | 64 | 0 | 0 | 64 | 0 | 0 | 64 | 0 | P-DY02 | IR 염색기 | NaOH | 삼일 | 가성소다 | 1.5 | Sera Con M-FAS | Dystar | 환원세정제 | 1.5 | 1:10 | 0.04 | 40 | 2 | 80 | 20 | 0 | 80 | 0 | 0 | 80 | 0 | 0 | 80 | 0 | 0 | 80 | 0 | 0 | 80 | 0 | 0 | 80 | 0 | 60 |  | 2 | 25 |  | 1 |  |  |  | 100 | 10 |  |  |  |  | P-DY05 | 실험실 패더 | 1 | 1 | P-DY06 | 실험실 텐터 | 180 | 1 | 2 | 2 | [165 empty] | 310.8456782 | 1.18 | [12 empty] | 81.64 | 7.58 | 58.81 | 1.411 | 80.67 | 5.07 | 56.99 | 84.39 | 7.51 | 53.45 | 2-3 | 5.803333
| 136 | 2021-04-13 | 다이텍연구원 | 1 | P-DY09 | 고압 래피드 염색기 | RAW-001 | Recycled Polyester | 300 | 96 | Semi Dull | Draw Textured Yarn | 82.5 | 150*2 INT | Filaments | Recycled Polyester | 300 | 96 | Semi Dull | Draw Textured Yarn | 82.5 | 150*2 INT | Filaments | WOVEN | TWILL |  |  |  | P-DY09 | 고압 래피드 염색기 |  | Sera Wash C-NEP | DYSTAR | 정련호발제 | 3 | NaOH | 삼일 | 가성소다 | 5 | CH3COOH | 삼일 | 빙초산 | 0.5 | 45 | 5.5 | 95 | 60 | 0 | 95 | 0 | 0 | 95 | 0 | 0 | 95 | 0 | 0 | 95 | 0 | 0 | 95 | 0 | 0 | 95 | 0 | 80 | 10 | 2 | P-DY12 | 산업용 텐터기 | 1 | 3 | 3 |  |  | 170 | 170 | 20 | 1200 |  |  | 170 | 170 | 20 | 1200 |  |  | 170 | 170 | 20 | 1200 |  |  | 170 | 170 | 20 | 1200 |  |  | 170 | 170 | 20 | 1200 |  |  | 170 | 170 | 20 | 1200 |  |  | 170 | 170 | 20 | 1200 | 4 | Synolon Yellow AK | 경인양행 | 분산 | 고일광 | 1 | [15 empty] | 1:10 | 0.04 | Sunsolt RM-340S | 니카코리아 | 분산·균염제 | 0.3 | 빙초산 | 삼일 | 산 | 0.5 | [8 empty] | P-DY02 | IR 염색기 | 40 | 1.5 | 64 | 0 | 0.75 | 100 | 0 | 1.458333333 | 135 | 60 | 1.97222 | 64 | 0 | 0 | 64 | 0 | 0 | 64 | 0 | 0 | 64 | 0 | P-DY02 | IR 염색기 | NaOH | 삼일 | 가성소다 | 1.5 | Sera Con M-FAS | Dystar | 환원세정제 | 1.5 | 1:10 | 0.04 | 40 | 2 | 80 | 20 | 0 | 80 | 0 | 0 | 80 | 0 | 0 | 80 | 0 | 0 | 80 | 0 | 0 | 80 | 0 | 0 | 80 | 0 | 60 |  | 2 | 25 |  | 1 |  |  |  | 100 | 10 |  |  |  |  | P-DY05 | 실험실 패더 | 1 | 1 | P-DY06 | 실험실 텐터 | 180 | 1 | 2 | 2 | [165 empty] | 310.8456782 | 1.18 | [12 empty] | 78.87 | 13.05 | 71.53 | 2.6919 | 78.11 | 10.02 | 70.11 | 81.7 | 13.55 | 66.81 | 3 | 6.233333
| 137 | 2021-04-13 | 다이텍연구원 | 1 | P-DY09 | 고압 래피드 염색기 | RAW-001 | Recycled Polyester | 300 | 96 | Semi Dull | Draw Textured Yarn | 82.5 | 150*2 INT | Filaments | Recycled Polyester | 300 | 96 | Semi Dull | Draw Textured Yarn | 82.5 | 150*2 INT | Filaments | WOVEN | TWILL |  |  |  | P-DY09 | 고압 래피드 염색기 |  | Sera Wash C-NEP | DYSTAR | 정련호발제 | 3 | NaOH | 삼일 | 가성소다 | 5 | CH3COOH | 삼일 | 빙초산 | 0.5 | 45 | 5.5 | 95 | 60 | 0 | 95 | 0 | 0 | 95 | 0 | 0 | 95 | 0 | 0 | 95 | 0 | 0 | 95 | 0 | 0 | 95 | 0 | 80 | 10 | 2 | P-DY12 | 산업용 텐터기 | 1 | 3 | 3 |  |  | 170 | 170 | 20 | 1200 |  |  | 170 | 170 | 20 | 1200 |  |  | 170 | 170 | 20 | 1200 |  |  | 170 | 170 | 20 | 1200 |  |  | 170 | 170 | 20 | 1200 |  |  | 170 | 170 | 20 | 1200 |  |  | 170 | 170 | 20 | 1200 | 4 | Synolon Yellow AK | 경인양행 | 분산 | 고일광 | 1.5 | [15 empty] | 1:10 | 0.04 | Sunsolt RM-340S | 니카코리아 | 분산·균염제 | 0.3 | 빙초산 | 삼일 | 산 | 0.5 | [8 empty] | P-DY02 | IR 염색기 | 40 | 1.5 | 64 | 0 | 0.75 | 100 | 0 | 1.458333333 | 135 | 60 | 1.97222 | 64 | 0 | 0 | 64 | 0 | 0 | 64 | 0 | 0 | 64 | 0 | P-DY02 | IR 염색기 | NaOH | 삼일 | 가성소다 | 1.5 | Sera Con M-FAS | Dystar | 환원세정제 | 1.5 | 1:10 | 0.04 | 40 | 2 | 80 | 20 | 0 | 80 | 0 | 0 | 80 | 0 | 0 | 80 | 0 | 0 | 80 | 0 | 0 | 80 | 0 | 0 | 80 | 0 | 60 |  | 2 | 25 |  | 1 |  |  |  | 100 | 10 |  |  |  |  | P-DY05 | 실험실 패더 | 1 | 1 | P-DY06 | 실험실 텐터 | 180 | 1 | 2 | 2 | [165 empty] | 310.8456782 | 1.18 | [12 empty] | 76.83 | 15.74 | 75.63 | 3.6583 | 75.9 | 13.86 | 74.46 | 79.23 | 17.34 | 72.91 | 4 | 5.096667
| 138 | 2021-04-13 | 다이텍연구원 | 1 | P-DY09 | 고압 래피드 염색기 | RAW-001 | Recycled Polyester | 300 | 96 | Semi Dull | Draw Textured Yarn | 82.5 | 150*2 INT | Filaments | Recycled Polyester | 300 | 96 | Semi Dull | Draw Textured Yarn | 82.5 | 150*2 INT | Filaments | WOVEN | TWILL |  |  |  | P-DY09 | 고압 래피드 염색기 |  | Sera Wash C-NEP | DYSTAR | 정련호발제 | 3 | NaOH | 삼일 | 가성소다 | 5 | CH3COOH | 삼일 | 빙초산 | 0.5 | 45 | 5.5 | 95 | 60 | 0 | 95 | 0 | 0 | 95 | 0 | 0 | 95 | 0 | 0 | 95 | 0 | 0 | 95 | 0 | 0 | 95 | 0 | 80 | 10 | 2 | P-DY12 | 산업용 텐터기 | 1 | 3 | 3 |  |  | 170 | 170 | 20 | 1200 |  |  | 170 | 170 | 20 | 1200 |  |  | 170 | 170 | 20 | 1200 |  |  | 170 | 170 | 20 | 1200 |  |  | 170 | 170 | 20 | 1200 |  |  | 170 | 170 | 20 | 1200 |  |  | 170 | 170 | 20 | 1200 | 4 | Synolon Yellow AK | 경인양행 | 분산 | 고일광 | 2 | [15 empty] | 1:10 | 0.04 | Sunsolt RM-340S | 니카코리아 | 분산·균염제 | 0.3 | 빙초산 | 삼일 | 산 | 0.5 | [8 empty] | P-DY02 | IR 염색기 | 40 | 1.5 | 64 | 0 | 0.75 | 100 | 0 | 1.458333333 | 135 | 60 | 1.97222 | 64 | 0 | 0 | 64 | 0 | 0 | 64 | 0 | 0 | 64 | 0 | P-DY02 | IR 염색기 | NaOH | 삼일 | 가성소다 | 1.5 | Sera Con M-FAS | Dystar | 환원세정제 | 1.5 | 1:10 | 0.04 | 40 | 2 | 80 | 20 | 0 | 80 | 0 | 0 | 80 | 0 | 0 | 80 | 0 | 0 | 80 | 0 | 0 | 80 | 0 | 0 | 80 | 0 | 60 |  | 2 | 25 |  | 1 |  |  |  | 100 | 10 |  |  |  |  | P-DY05 | 실험실 패더 | 1 | 1 | P-DY06 | 실험실 텐터 | 180 | 1 | 2 | 2 | [165 empty] | 310.8456782 | 1.18 | [12 empty] | 75.65 | 18.63 | 79.62 | 4.7477 | 75.21 | 16 | 77.37 | 78.27 | 19.94 | 78.15 | 4 | 5.053333
| 139 | 2021-04-13 | 다이텍연구원 | 1 | P-DY09 | 고압 래피드 염색기 | RAW-001 | Recycled Polyester | 300 | 96 | Semi Dull | Draw Textured Yarn | 82.5 | 150*2 INT | Filaments | Recycled Polyester | 300 | 96 | Semi Dull | Draw Textured Yarn | 82.5 | 150*2 INT | Filaments | WOVEN | TWILL |  |  |  | P-DY09 | 고압 래피드 염색기 |  | Sera Wash C-NEP | DYSTAR | 정련호발제 | 3 | NaOH | 삼일 | 가성소다 | 5 | CH3COOH | 삼일 | 빙초산 | 0.5 | 45 | 5.5 | 95 | 60 | 0 | 95 | 0 | 0 | 95 | 0 | 0 | 95 | 0 | 0 | 95 | 0 | 0 | 95 | 0 | 0 | 95 | 0 | 80 | 10 | 2 | P-DY12 | 산업용 텐터기 | 1 | 3 | 3 |  |  | 170 | 170 | 20 | 1200 |  |  | 170 | 170 | 20 | 1200 |  |  | 170 | 170 | 20 | 1200 |  |  | 170 | 170 | 20 | 1200 |  |  | 170 | 170 | 20 | 1200 |  |  | 170 | 170 | 20 | 1200 |  |  | 170 | 170 | 20 | 1200 | 4 | Synolon Yellow AK | 경인양행 | 분산 | 고일광 | 2.5 | [15 empty] | 1:10 | 0.04 | Sunsolt RM-340S | 니카코리아 | 분산·균염제 | 0.3 | 빙초산 | 삼일 | 산 | 0.5 | [8 empty] | P-DY02 | IR 염색기 | 40 | 1.5 | 64 | 0 | 0.75 | 100 | 0 | 1.458333333 | 135 | 60 | 1.97222 | 64 | 0 | 0 | 64 | 0 | 0 | 64 | 0 | 0 | 64 | 0 | P-DY02 | IR 염색기 | NaOH | 삼일 | 가성소다 | 1.5 | Sera Con M-FAS | Dystar | 환원세정제 | 1.5 | 1:10 | 0.04 | 40 | 2 | 80 | 20 | 0 | 80 | 0 | 0 | 80 | 0 | 0 | 80 | 0 | 0 | 80 | 0 | 0 | 80 | 0 | 0 | 80 | 0 | 60 |  | 2 | 25 |  | 1 |  |  |  | 100 | 10 |  |  |  |  | P-DY05 | 실험실 패더 | 1 | 1 | P-DY06 | 실험실 텐터 | 180 | 1 | 2 | 2 | [165 empty] | 310.8456782 | 1.18 | [12 empty] | 73.64 | 19.55 | 80.8 | 5.9494 | 72.86 | 17.99 | 79.2 | 76.48 | 21.66 | 80.26 | 4 | 5.286667
| 140 | 2021-04-13 | 다이텍연구원 | 1 | P-DY09 | 고압 래피드 염색기 | RAW-001 | Recycled Polyester | 300 | 96 | Semi Dull | Draw Textured Yarn | 82.5 | 150*2 INT | Filaments | Recycled Polyester | 300 | 96 | Semi Dull | Draw Textured Yarn | 82.5 | 150*2 INT | Filaments | WOVEN | TWILL |  |  |  | P-DY09 | 고압 래피드 염색기 |  | Sera Wash C-NEP | DYSTAR | 정련호발제 | 3 | NaOH | 삼일 | 가성소다 | 5 | CH3COOH | 삼일 | 빙초산 | 0.5 | 45 | 5.5 | 95 | 60 | 0 | 95 | 0 | 0 | 95 | 0 | 0 | 95 | 0 | 0 | 95 | 0 | 0 | 95 | 0 | 0 | 95 | 0 | 80 | 10 | 2 | P-DY12 | 산업용 텐터기 | 1 | 3 | 3 |  |  | 170 | 170 | 20 | 1200 |  |  | 170 | 170 | 20 | 1200 |  |  | 170 | 170 | 20 | 1200 |  |  | 170 | 170 | 20 | 1200 |  |  | 170 | 170 | 20 | 1200 |  |  | 170 | 170 | 20 | 1200 |  |  | 170 | 170 | 20 | 1200 | 4 | Synolon Yellow AK | 경인양행 | 분산 | 고일광 | 3 | [15 empty] | 1:10 | 0.04 | Sunsolt RM-340S | 니카코리아 | 분산·균염제 | 0.3 | 빙초산 | 삼일 | 산 | 0.5 | [8 empty] | P-DY02 | IR 염색기 | 40 | 1.5 | 64 | 0 | 0.75 | 100 | 0 | 1.458333333 | 135 | 60 | 1.97222 | 64 | 0 | 0 | 64 | 0 | 0 | 64 | 0 | 0 | 64 | 0 | P-DY02 | IR 염색기 | NaOH | 삼일 | 가성소다 | 1.5 | Sera Con M-FAS | Dystar | 환원세정제 | 1.5 | 1:10 | 0.04 | 40 | 2 | 80 | 20 | 0 | 80 | 0 | 0 | 80 | 0 | 0 | 80 | 0 | 0 | 80 | 0 | 0 | 80 | 0 | 0 | 80 | 0 | 60 |  | 2 | 25 |  | 1 |  |  |  | 100 | 10 |  |  |  |  | P-DY05 | 실험실 패더 | 1 | 1 | P-DY06 | 실험실 텐터 | 180 | 1 | 2 | 2 | [165 empty] | 310.8456782 | 1.18 | [12 empty] | 74.06 | 22.33 | 83.6 | 6.6208 | 74.13 | 18.91 | 81.14 | 75.55 | 24.48 | 82.71 | 4 | 5.983333
| 141 | 2021-04-13 | 다이텍연구원 | 1 | P-DY09 | 고압 래피드 염색기 | RAW-001 | Recycled Polyester | 300 | 96 | Semi Dull | Draw Textured Yarn | 82.5 | 150*2 INT | Filaments | Recycled Polyester | 300 | 96 | Semi Dull | Draw Textured Yarn | 82.5 | 150*2 INT | Filaments | WOVEN | TWILL |  |  |  | P-DY09 | 고압 래피드 염색기 |  | Sera Wash C-NEP | DYSTAR | 정련호발제 | 3 | NaOH | 삼일 | 가성소다 | 5 | CH3COOH | 삼일 | 빙초산 | 0.5 | 45 | 5.5 | 95 | 60 | 0 | 95 | 0 | 0 | 95 | 0 | 0 | 95 | 0 | 0 | 95 | 0 | 0 | 95 | 0 | 0 | 95 | 0 | 80 | 10 | 2 | P-DY12 | 산업용 텐터기 | 1 | 3 | 3 |  |  | 170 | 170 | 20 | 1200 |  |  | 170 | 170 | 20 | 1200 |  |  | 170 | 170 | 20 | 1200 |  |  | 170 | 170 | 20 | 1200 |  |  | 170 | 170 | 20 | 1200 |  |  | 170 | 170 | 20 | 1200 |  |  | 170 | 170 | 20 | 1200 | 4 | Synolon Red AK | 경인양행 | 분산 | 고일광 | 0.05 | [15 empty] | 1:10 | 0.04 | Sunsolt RM-340S | 니카코리아 | 분산·균염제 | 0.3 | 빙초산 | 삼일 | 산 | 0.5 | [8 empty] | P-DY02 | IR 염색기 | 40 | 1.5 | 64 | 0 | 0.75 | 100 | 0 | 1.458333333 | 135 | 60 | 1.97222 | 64 | 0 | 0 | 64 | 0 | 0 | 64 | 0 | 0 | 64 | 0 | P-DY02 | IR 염색기 | NaOH | 삼일 | 가성소다 | 1.5 | Sera Con M-FAS | Dystar | 환원세정제 | 1.5 | 1:10 | 0.04 | 40 | 2 | 80 | 20 | 0 | 80 | 0 | 0 | 80 | 0 | 0 | 80 | 0 | 0 | 80 | 0 | 0 | 80 | 0 | 0 | 80 | 0 | 60 |  | 2 | 25 |  | 1 |  |  |  | 100 | 10 |  |  |  |  | P-DY05 | 실험실 패더 | 1 | 1 | P-DY06 | 실험실 텐터 | 180 | 1 | 2 | 2 | [165 empty] | 310.8456782 | 1.18 | [12 empty] | 78.33 | 29.53 | 1.9 | 0.1487 | 77.58 | 26.12 | 1.29 | 81.38 | 21.84 | 2.69 | 1-2 | 5.906667
| 142 | 2021-04-13 | 다이텍연구원 | 1 | P-DY09 | 고압 래피드 염색기 | RAW-001 | Recycled Polyester | 300 | 96 | Semi Dull | Draw Textured Yarn | 82.5 | 150*2 INT | Filaments | Recycled Polyester | 300 | 96 | Semi Dull | Draw Textured Yarn | 82.5 | 150*2 INT | Filaments | WOVEN | TWILL |  |  |  | P-DY09 | 고압 래피드 염색기 |  | Sera Wash C-NEP | DYSTAR | 정련호발제 | 3 | NaOH | 삼일 | 가성소다 | 5 | CH3COOH | 삼일 | 빙초산 | 0.5 | 45 | 5.5 | 95 | 60 | 0 | 95 | 0 | 0 | 95 | 0 | 0 | 95 | 0 | 0 | 95 | 0 | 0 | 95 | 0 | 0 | 95 | 0 | 80 | 10 | 2 | P-DY12 | 산업용 텐터기 | 1 | 3 | 3 |  |  | 170 | 170 | 20 | 1200 |  |  | 170 | 170 | 20 | 1200 |  |  | 170 | 170 | 20 | 1200 |  |  | 170 | 170 | 20 | 1200 |  |  | 170 | 170 | 20 | 1200 |  |  | 170 | 170 | 20 | 1200 |  |  | 170 | 170 | 20 | 1200 | 4 | Synolon Red AK | 경인양행 | 분산 | 고일광 | 0.1 | [15 empty] | 1:10 | 0.04 | Sunsolt RM-340S | 니카코리아 | 분산·균염제 | 0.3 | 빙초산 | 삼일 | 산 | 0.5 | [8 empty] | P-DY02 | IR 염색기 | 40 | 1.5 | 64 | 0 | 0.75 | 100 | 0 | 1.458333333 | 135 | 60 | 1.97222 | 64 | 0 | 0 | 64 | 0 | 0 | 64 | 0 | 0 | 64 | 0 | P-DY02 | IR 염색기 | NaOH | 삼일 | 가성소다 | 1.5 | Sera Con M-FAS | Dystar | 환원세정제 | 1.5 | 1:10 | 0.04 | 40 | 2 | 80 | 20 | 0 | 80 | 0 | 0 | 80 | 0 | 0 | 80 | 0 | 0 | 80 | 0 | 0 | 80 | 0 | 0 | 80 | 0 | 60 |  | 2 | 25 |  | 1 |  |  |  | 100 | 10 |  |  |  |  | P-DY05 | 실험실 패더 | 1 | 1 | P-DY06 | 실험실 텐터 | 180 | 1 | 2 | 2 | [165 empty] | 310.8456782 | 1.18 | [12 empty] | 73.86 | 36.42 | 2.61 | 0.1832 | 73.02 | 34.22 | 2.45 | 78.35 | 28.31 | 3.54 | 1-2 | 8.06
| 143 | 2021-04-13 | 다이텍연구원 | 1 | P-DY09 | 고압 래피드 염색기 | RAW-001 | Recycled Polyester | 300 | 96 | Semi Dull | Draw Textured Yarn | 82.5 | 150*2 INT | Filaments | Recycled Polyester | 300 | 96 | Semi Dull | Draw Textured Yarn | 82.5 | 150*2 INT | Filaments | WOVEN | TWILL |  |  |  | P-DY09 | 고압 래피드 염색기 |  | Sera Wash C-NEP | DYSTAR | 정련호발제 | 3 | NaOH | 삼일 | 가성소다 | 5 | CH3COOH | 삼일 | 빙초산 | 0.5 | 45 | 5.5 | 95 | 60 | 0 | 95 | 0 | 0 | 95 | 0 | 0 | 95 | 0 | 0 | 95 | 0 | 0 | 95 | 0 | 0 | 95 | 0 | 80 | 10 | 2 | P-DY12 | 산업용 텐터기 | 1 | 3 | 3 |  |  | 170 | 170 | 20 | 1200 |  |  | 170 | 170 | 20 | 1200 |  |  | 170 | 170 | 20 | 1200 |  |  | 170 | 170 | 20 | 1200 |  |  | 170 | 170 | 20 | 1200 |  |  | 170 | 170 | 20 | 1200 |  |  | 170 | 170 | 20 | 1200 | 4 | Synolon Red AK | 경인양행 | 분산 | 고일광 | 0.5 | [15 empty] | 1:10 | 0.04 | Sunsolt RM-340S | 니카코리아 | 분산·균염제 | 0.3 | 빙초산 | 삼일 | 산 | 0.5 | [8 empty] | P-DY02 | IR 염색기 | 40 | 1.5 | 64 | 0 | 0.75 | 100 | 0 | 1.458333333 | 135 | 60 | 1.97222 | 64 | 0 | 0 | 64 | 0 | 0 | 64 | 0 | 0 | 64 | 0 | P-DY02 | IR 염색기 | NaOH | 삼일 | 가성소다 | 1.5 | Sera Con M-FAS | Dystar | 환원세정제 | 1.5 | 1:10 | 0.04 | 40 | 2 | 80 | 20 | 0 | 80 | 0 | 0 | 80 | 0 | 0 | 80 | 0 | 0 | 80 | 0 | 0 | 80 | 0 | 0 | 80 | 0 | 60 |  | 2 | 25 |  | 1 |  |  |  | 100 | 10 |  |  |  |  | P-DY05 | 실험실 패더 | 1 | 1 | P-DY06 | 실험실 텐터 | 180 | 1 | 2 | 2 | [165 empty] | 310.8456782 | 1.18 | [12 empty] | 60.51 | 54.03 | 9.38 | 0.5248 | 60.71 | 52.26 | 9.27 | 65.31 | 45.54 | 7.85 | 1-2 | 8.28
| 144 | 2021-04-13 | 다이텍연구원 | 1 | P-DY09 | 고압 래피드 염색기 | RAW-001 | Recycled Polyester | 300 | 96 | Semi Dull | Draw Textured Yarn | 82.5 | 150*2 INT | Filaments | Recycled Polyester | 300 | 96 | Semi Dull | Draw Textured Yarn | 82.5 | 150*2 INT | Filaments | WOVEN | TWILL |  |  |  | P-DY09 | 고압 래피드 염색기 |  | Sera Wash C-NEP | DYSTAR | 정련호발제 | 3 | NaOH | 삼일 | 가성소다 | 5 | CH3COOH | 삼일 | 빙초산 | 0.5 | 45 | 5.5 | 95 | 60 | 0 | 95 | 0 | 0 | 95 | 0 | 0 | 95 | 0 | 0 | 95 | 0 | 0 | 95 | 0 | 0 | 95 | 0 | 80 | 10 | 2 | P-DY12 | 산업용 텐터기 | 1 | 3 | 3 |  |  | 170 | 170 | 20 | 1200 |  |  | 170 | 170 | 20 | 1200 |  |  | 170 | 170 | 20 | 1200 |  |  | 170 | 170 | 20 | 1200 |  |  | 170 | 170 | 20 | 1200 |  |  | 170 | 170 | 20 | 1200 |  |  | 170 | 170 | 20 | 1200 | 4 | Synolon Red AK | 경인양행 | 분산 | 고일광 | 1 | [15 empty] | 1:10 | 0.04 | Sunsolt RM-340S | 니카코리아 | 분산·균염제 | 0.3 | 빙초산 | 삼일 | 산 | 0.5 | [8 empty] | P-DY02 | IR 염색기 | 40 | 1.5 | 64 | 0 | 0.75 | 100 | 0 | 1.458333333 | 135 | 60 | 1.97222 | 64 | 0 | 0 | 64 | 0 | 0 | 64 | 0 | 0 | 64 | 0 | P-DY02 | IR 염색기 | NaOH | 삼일 | 가성소다 | 1.5 | Sera Con M-FAS | Dystar | 환원세정제 | 1.5 | 1:10 | 0.04 | 40 | 2 | 80 | 20 | 0 | 80 | 0 | 0 | 80 | 0 | 0 | 80 | 0 | 0 | 80 | 0 | 0 | 80 | 0 | 0 | 80 | 0 | 60 |  | 2 | 25 |  | 1 |  |  |  | 100 | 10 |  |  |  |  | P-DY05 | 실험실 패더 | 1 | 1 | P-DY06 | 실험실 텐터 | 180 | 1 | 2 | 2 | [165 empty] | 310.8456782 | 1.18 | [12 empty] | 54.23 | 59.63 | 14.12 | 0.8852 | 54.27 | 58.66 | 14.49 | 59.01 | 50.48 | 11.06 | 1-2 | 10.06
| 145 | 2021-04-13 | 다이텍연구원 | 1 | P-DY09 | 고압 래피드 염색기 | RAW-001 | Recycled Polyester | 300 | 96 | Semi Dull | Draw Textured Yarn | 82.5 | 150*2 INT | Filaments | Recycled Polyester | 300 | 96 | Semi Dull | Draw Textured Yarn | 82.5 | 150*2 INT | Filaments | WOVEN | TWILL |  |  |  | P-DY09 | 고압 래피드 염색기 |  | Sera Wash C-NEP | DYSTAR | 정련호발제 | 3 | NaOH | 삼일 | 가성소다 | 5 | CH3COOH | 삼일 | 빙초산 | 0.5 | 45 | 5.5 | 95 | 60 | 0 | 95 | 0 | 0 | 95 | 0 | 0 | 95 | 0 | 0 | 95 | 0 | 0 | 95 | 0 | 0 | 95 | 0 | 80 | 10 | 2 | P-DY12 | 산업용 텐터기 | 1 | 3 | 3 |  |  | 170 | 170 | 20 | 1200 |  |  | 170 | 170 | 20 | 1200 |  |  | 170 | 170 | 20 | 1200 |  |  | 170 | 170 | 20 | 1200 |  |  | 170 | 170 | 20 | 1200 |  |  | 170 | 170 | 20 | 1200 |  |  | 170 | 170 | 20 | 1200 | 4 | Synolon Red AK | 경인양행 | 분산 | 고일광 | 1.5 | [15 empty] | 1:10 | 0.04 | Sunsolt RM-340S | 니카코리아 | 분산·균염제 | 0.3 | 빙초산 | 삼일 | 산 | 0.5 | [8 empty] | P-DY02 | IR 염색기 | 40 | 1.5 | 64 | 0 | 0.75 | 100 | 0 | 1.458333333 | 135 | 60 | 1.97222 | 64 | 0 | 0 | 64 | 0 | 0 | 64 | 0 | 0 | 64 | 0 | P-DY02 | IR 염색기 | NaOH | 삼일 | 가성소다 | 1.5 | Sera Con M-FAS | Dystar | 환원세정제 | 1.5 | 1:10 | 0.04 | 40 | 2 | 80 | 20 | 0 | 80 | 0 | 0 | 80 | 0 | 0 | 80 | 0 | 0 | 80 | 0 | 0 | 80 | 0 | 0 | 80 | 0 | 60 |  | 2 | 25 |  | 1 |  |  |  | 100 | 10 |  |  |  |  | P-DY05 | 실험실 패더 | 1 | 1 | P-DY06 | 실험실 텐터 | 180 | 1 | 2 | 2 | [165 empty] | 310.8456782 | 1.18 | [12 empty] | 50.62 | 60.8 | 16.6 | 1.2035 | 51.23 | 59.85 | 16.67 | 55.22 | 52.35 | 13.1 | 1-2 | 9.226667
| 146 | 2021-04-13 | 다이텍연구원 | 1 | P-DY09 | 고압 래피드 염색기 | RAW-001 | Recycled Polyester | 300 | 96 | Semi Dull | Draw Textured Yarn | 82.5 | 150*2 INT | Filaments | Recycled Polyester | 300 | 96 | Semi Dull | Draw Textured Yarn | 82.5 | 150*2 INT | Filaments | WOVEN | TWILL |  |  |  | P-DY09 | 고압 래피드 염색기 |  | Sera Wash C-NEP | DYSTAR | 정련호발제 | 3 | NaOH | 삼일 | 가성소다 | 5 | CH3COOH | 삼일 | 빙초산 | 0.5 | 45 | 5.5 | 95 | 60 | 0 | 95 | 0 | 0 | 95 | 0 | 0 | 95 | 0 | 0 | 95 | 0 | 0 | 95 | 0 | 0 | 95 | 0 | 80 | 10 | 2 | P-DY12 | 산업용 텐터기 | 1 | 3 | 3 |  |  | 170 | 170 | 20 | 1200 |  |  | 170 | 170 | 20 | 1200 |  |  | 170 | 170 | 20 | 1200 |  |  | 170 | 170 | 20 | 1200 |  |  | 170 | 170 | 20 | 1200 |  |  | 170 | 170 | 20 | 1200 |  |  | 170 | 170 | 20 | 1200 | 4 | Synolon Red AK | 경인양행 | 분산 | 고일광 | 2 | [15 empty] | 1:10 | 0.04 | Sunsolt RM-340S | 니카코리아 | 분산·균염제 | 0.3 | 빙초산 | 삼일 | 산 | 0.5 | [8 empty] | P-DY02 | IR 염색기 | 40 | 1.5 | 64 | 0 | 0.75 | 100 | 0 | 1.458333333 | 135 | 60 | 1.97222 | 64 | 0 | 0 | 64 | 0 | 0 | 64 | 0 | 0 | 64 | 0 | P-DY02 | IR 염색기 | NaOH | 삼일 | 가성소다 | 1.5 | Sera Con M-FAS | Dystar | 환원세정제 | 1.5 | 1:10 | 0.04 | 40 | 2 | 80 | 20 | 0 | 80 | 0 | 0 | 80 | 0 | 0 | 80 | 0 | 0 | 80 | 0 | 0 | 80 | 0 | 0 | 80 | 0 | 60 |  | 2 | 25 |  | 1 |  |  |  | 100 | 10 |  |  |  |  | P-DY05 | 실험실 패더 | 1 | 1 | P-DY06 | 실험실 텐터 | 180 | 1 | 2 | 2 | [165 empty] | 310.8456782 | 1.18 | [12 empty] | 48.02 | 61.32 | 18.64 | 1.5237 | 48.43 | 60.88 | 18.88 | 51.61 | 52.88 | 14.77 | 1-2 | 9.533333
| 147 | 2021-04-13 | 다이텍연구원 | 1 | P-DY09 | 고압 래피드 염색기 | RAW-001 | Recycled Polyester | 300 | 96 | Semi Dull | Draw Textured Yarn | 82.5 | 150*2 INT | Filaments | Recycled Polyester | 300 | 96 | Semi Dull | Draw Textured Yarn | 82.5 | 150*2 INT | Filaments | WOVEN | TWILL |  |  |  | P-DY09 | 고압 래피드 염색기 |  | Sera Wash C-NEP | DYSTAR | 정련호발제 | 3 | NaOH | 삼일 | 가성소다 | 5 | CH3COOH | 삼일 | 빙초산 | 0.5 | 45 | 5.5 | 95 | 60 | 0 | 95 | 0 | 0 | 95 | 0 | 0 | 95 | 0 | 0 | 95 | 0 | 0 | 95 | 0 | 0 | 95 | 0 | 80 | 10 | 2 | P-DY12 | 산업용 텐터기 | 1 | 3 | 3 |  |  | 170 | 170 | 20 | 1200 |  |  | 170 | 170 | 20 | 1200 |  |  | 170 | 170 | 20 | 1200 |  |  | 170 | 170 | 20 | 1200 |  |  | 170 | 170 | 20 | 1200 |  |  | 170 | 170 | 20 | 1200 |  |  | 170 | 170 | 20 | 1200 | 4 | Synolon Red AK | 경인양행 | 분산 | 고일광 | 2.5 | [15 empty] | 1:10 | 0.04 | Sunsolt RM-340S | 니카코리아 | 분산·균염제 | 0.3 | 빙초산 | 삼일 | 산 | 0.5 | [8 empty] | P-DY02 | IR 염색기 | 40 | 1.5 | 64 | 0 | 0.75 | 100 | 0 | 1.458333333 | 135 | 60 | 1.97222 | 64 | 0 | 0 | 64 | 0 | 0 | 64 | 0 | 0 | 64 | 0 | P-DY02 | IR 염색기 | NaOH | 삼일 | 가성소다 | 1.5 | Sera Con M-FAS | Dystar | 환원세정제 | 1.5 | 1:10 | 0.04 | 40 | 2 | 80 | 20 | 0 | 80 | 0 | 0 | 80 | 0 | 0 | 80 | 0 | 0 | 80 | 0 | 0 | 80 | 0 | 0 | 80 | 0 | 60 |  | 2 | 25 |  | 1 |  |  |  | 100 | 10 |  |  |  |  | P-DY05 | 실험실 패더 | 1 | 1 | P-DY06 | 실험실 텐터 | 180 | 1 | 2 | 2 | [165 empty] | 310.8456782 | 1.18 | [12 empty] | 46.41 | 61.28 | 20.11 | 1.7848 | 46.7 | 60.53 | 20.4 | 49.98 | 54.13 | 16.25 | 1-2 | 8.303333
| 148 | 2021-04-13 | 다이텍연구원 | 1 | P-DY09 | 고압 래피드 염색기 | RAW-001 | Recycled Polyester | 300 | 96 | Semi Dull | Draw Textured Yarn | 82.5 | 150*2 INT | Filaments | Recycled Polyester | 300 | 96 | Semi Dull | Draw Textured Yarn | 82.5 | 150*2 INT | Filaments | WOVEN | TWILL |  |  |  | P-DY09 | 고압 래피드 염색기 |  | Sera Wash C-NEP | DYSTAR | 정련호발제 | 3 | NaOH | 삼일 | 가성소다 | 5 | CH3COOH | 삼일 | 빙초산 | 0.5 | 45 | 5.5 | 95 | 60 | 0 | 95 | 0 | 0 | 95 | 0 | 0 | 95 | 0 | 0 | 95 | 0 | 0 | 95 | 0 | 0 | 95 | 0 | 80 | 10 | 2 | P-DY12 | 산업용 텐터기 | 1 | 3 | 3 |  |  | 170 | 170 | 20 | 1200 |  |  | 170 | 170 | 20 | 1200 |  |  | 170 | 170 | 20 | 1200 |  |  | 170 | 170 | 20 | 1200 |  |  | 170 | 170 | 20 | 1200 |  |  | 170 | 170 | 20 | 1200 |  |  | 170 | 170 | 20 | 1200 | 4 | Synolon Red AK | 경인양행 | 분산 | 고일광 | 3 | [15 empty] | 1:10 | 0.04 | Sunsolt RM-340S | 니카코리아 | 분산·균염제 | 0.3 | 빙초산 | 삼일 | 산 | 0.5 | [8 empty] | P-DY02 | IR 염색기 | 40 | 1.5 | 64 | 0 | 0.75 | 100 | 0 | 1.458333333 | 135 | 60 | 1.97222 | 64 | 0 | 0 | 64 | 0 | 0 | 64 | 0 | 0 | 64 | 0 | P-DY02 | IR 염색기 | NaOH | 삼일 | 가성소다 | 1.5 | Sera Con M-FAS | Dystar | 환원세정제 | 1.5 | 1:10 | 0.04 | 40 | 2 | 80 | 20 | 0 | 80 | 0 | 0 | 80 | 0 | 0 | 80 | 0 | 0 | 80 | 0 | 0 | 80 | 0 | 0 | 80 | 0 | 60 |  | 2 | 25 |  | 1 |  |  |  | 100 | 10 |  |  |  |  | P-DY05 | 실험실 패더 | 1 | 1 | P-DY06 | 실험실 텐터 | 180 | 1 | 2 | 2 | [165 empty] | 310.8456782 | 1.18 | [12 empty] | 45.76 | 60.7 | 20.42 | 1.881 | 46.19 | 60.01 | 20.71 | 48.9 | 53.01 | 16.16 | 1-2 | 8.776667
| 149 | 2021-04-13 | 다이텍연구원 | 1 | P-DY09 | 고압 래피드 염색기 | RAW-001 | Recycled Polyester | 300 | 96 | Semi Dull | Draw Textured Yarn | 82.5 | 150*2 INT | Filaments | Recycled Polyester | 300 | 96 | Semi Dull | Draw Textured Yarn | 82.5 | 150*2 INT | Filaments | WOVEN | TWILL |  |  |  | P-DY09 | 고압 래피드 염색기 |  | Sera Wash C-NEP | DYSTAR | 정련호발제 | 3 | NaOH | 삼일 | 가성소다 | 5 | CH3COOH | 삼일 | 빙초산 | 0.5 | 45 | 5.5 | 95 | 60 | 0 | 95 | 0 | 0 | 95 | 0 | 0 | 95 | 0 | 0 | 95 | 0 | 0 | 95 | 0 | 0 | 95 | 0 | 80 | 10 | 2 | P-DY12 | 산업용 텐터기 | 1 | 3 | 3 |  |  | 170 | 170 | 20 | 1200 |  |  | 170 | 170 | 20 | 1200 |  |  | 170 | 170 | 20 | 1200 |  |  | 170 | 170 | 20 | 1200 |  |  | 170 | 170 | 20 | 1200 |  |  | 170 | 170 | 20 | 1200 |  |  | 170 | 170 | 20 | 1200 | 4 | Synolon Blue AK | 경인양행 | 분산 | 고일광 | 0.05 | [15 empty] | 1:10 | 0.04 | Sunsolt RM-340S | 니카코리아 | 분산·균염제 | 0.3 | 빙초산 | 삼일 | 산 | 0.5 | [8 empty] | P-DY02 | IR 염색기 | 40 | 1.5 | 64 | 0 | 0.75 | 100 | 0 | 1.458333333 | 135 | 60 | 1.97222 | 64 | 0 | 0 | 64 | 0 | 0 | 64 | 0 | 0 | 64 | 0 | P-DY02 | IR 염색기 | NaOH | 삼일 | 가성소다 | 1.5 | Sera Con M-FAS | Dystar | 환원세정제 | 1.5 | 1:10 | 0.04 | 40 | 2 | 80 | 20 | 0 | 80 | 0 | 0 | 80 | 0 | 0 | 80 | 0 | 0 | 80 | 0 | 0 | 80 | 0 | 0 | 80 | 0 | 60 |  | 2 | 25 |  | 1 |  |  |  | 100 | 10 |  |  |  |  | P-DY05 | 실험실 패더 | 1 | 1 | P-DY06 | 실험실 텐터 | 180 | 1 | 2 | 2 | [165 empty] | 310.8456782 | 1.18 | [12 empty] | 77.15 | -8.37 | -11.73 | 0.2345 | 76.69 | -8.48 | -10.97 | 80.75 | -6.54 | -8.68 | 2 | 5.053333
| 150 | 2021-04-13 | 다이텍연구원 | 1 | P-DY09 | 고압 래피드 염색기 | RAW-001 | Recycled Polyester | 300 | 96 | Semi Dull | Draw Textured Yarn | 82.5 | 150*2 INT | Filaments | Recycled Polyester | 300 | 96 | Semi Dull | Draw Textured Yarn | 82.5 | 150*2 INT | Filaments | WOVEN | TWILL |  |  |  | P-DY09 | 고압 래피드 염색기 |  | Sera Wash C-NEP | DYSTAR | 정련호발제 | 3 | NaOH | 삼일 | 가성소다 | 5 | CH3COOH | 삼일 | 빙초산 | 0.5 | 45 | 5.5 | 95 | 60 | 0 | 95 | 0 | 0 | 95 | 0 | 0 | 95 | 0 | 0 | 95 | 0 | 0 | 95 | 0 | 0 | 95 | 0 | 80 | 10 | 2 | P-DY12 | 산업용 텐터기 | 1 | 3 | 3 |  |  | 170 | 170 | 20 | 1200 |  |  | 170 | 170 | 20 | 1200 |  |  | 170 | 170 | 20 | 1200 |  |  | 170 | 170 | 20 | 1200 |  |  | 170 | 170 | 20 | 1200 |  |  | 170 | 170 | 20 | 1200 |  |  | 170 | 170 | 20 | 1200 | 4 | Synolon Blue AK | 경인양행 | 분산 | 고일광 | 0.1 | [15 empty] | 1:10 | 0.04 | Sunsolt RM-340S | 니카코리아 | 분산·균염제 | 0.3 | 빙초산 | 삼일 | 산 | 0.5 | [8 empty] | P-DY02 | IR 염색기 | 40 | 1.5 | 64 | 0 | 0.75 | 100 | 0 | 1.458333333 | 135 | 60 | 1.97222 | 64 | 0 | 0 | 64 | 0 | 0 | 64 | 0 | 0 | 64 | 0 | P-DY02 | IR 염색기 | NaOH | 삼일 | 가성소다 | 1.5 | Sera Con M-FAS | Dystar | 환원세정제 | 1.5 | 1:10 | 0.04 | 40 | 2 | 80 | 20 | 0 | 80 | 0 | 0 | 80 | 0 | 0 | 80 | 0 | 0 | 80 | 0 | 0 | 80 | 0 | 0 | 80 | 0 | 60 |  | 2 | 25 |  | 1 |  |  |  | 100 | 10 |  |  |  |  | P-DY05 | 실험실 패더 | 1 | 1 | P-DY06 | 실험실 텐터 | 180 | 1 | 2 | 2 | [165 empty] | 310.8456782 | 1.18 | [12 empty] | 70.29 | -9.17 | -15.08 | 0.365 | 70.25 | -9.26 | -14.92 | 75.66 | -6.54 | -12.58 | 1-2 | 6.5
| 151 | 2021-04-13 | 다이텍연구원 | 1 | P-DY09 | 고압 래피드 염색기 | RAW-001 | Recycled Polyester | 300 | 96 | Semi Dull | Draw Textured Yarn | 82.5 | 150*2 INT | Filaments | Recycled Polyester | 300 | 96 | Semi Dull | Draw Textured Yarn | 82.5 | 150*2 INT | Filaments | WOVEN | TWILL |  |  |  | P-DY09 | 고압 래피드 염색기 |  | Sera Wash C-NEP | DYSTAR | 정련호발제 | 3 | NaOH | 삼일 | 가성소다 | 5 | CH3COOH | 삼일 | 빙초산 | 0.5 | 45 | 5.5 | 95 | 60 | 0 | 95 | 0 | 0 | 95 | 0 | 0 | 95 | 0 | 0 | 95 | 0 | 0 | 95 | 0 | 0 | 95 | 0 | 80 | 10 | 2 | P-DY12 | 산업용 텐터기 | 1 | 3 | 3 |  |  | 170 | 170 | 20 | 1200 |  |  | 170 | 170 | 20 | 1200 |  |  | 170 | 170 | 20 | 1200 |  |  | 170 | 170 | 20 | 1200 |  |  | 170 | 170 | 20 | 1200 |  |  | 170 | 170 | 20 | 1200 |  |  | 170 | 170 | 20 | 1200 | 4 | Synolon Blue AK | 경인양행 | 분산 | 고일광 | 0.5 | [15 empty] | 1:10 | 0.04 | Sunsolt RM-340S | 니카코리아 | 분산·균염제 | 0.3 | 빙초산 | 삼일 | 산 | 0.5 | [8 empty] | P-DY02 | IR 염색기 | 40 | 1.5 | 64 | 0 | 0.75 | 100 | 0 | 1.458333333 | 135 | 60 | 1.97222 | 64 | 0 | 0 | 64 | 0 | 0 | 64 | 0 | 0 | 64 | 0 | P-DY02 | IR 염색기 | NaOH | 삼일 | 가성소다 | 1.5 | Sera Con M-FAS | Dystar | 환원세정제 | 1.5 | 1:10 | 0.04 | 40 | 2 | 80 | 20 | 0 | 80 | 0 | 0 | 80 | 0 | 0 | 80 | 0 | 0 | 80 | 0 | 0 | 80 | 0 | 0 | 80 | 0 | 60 |  | 2 | 25 |  | 1 |  |  |  | 100 | 10 |  |  |  |  | P-DY05 | 실험실 패더 | 1 | 1 | P-DY06 | 실험실 텐터 | 180 | 1 | 2 | 2 | [165 empty] | 310.8456782 | 1.18 | [12 empty] | 53.5 | -10.27 | -26.13 | 1.1945 | 54.14 | -10.41 | -26.01 | 58.04 | -5.23 | -20.09 | 1-2 | 8.786667
| 152 | 2021-04-13 | 다이텍연구원 | 1 | P-DY09 | 고압 래피드 염색기 | RAW-001 | Recycled Polyester | 300 | 96 | Semi Dull | Draw Textured Yarn | 82.5 | 150*2 INT | Filaments | Recycled Polyester | 300 | 96 | Semi Dull | Draw Textured Yarn | 82.5 | 150*2 INT | Filaments | WOVEN | TWILL |  |  |  | P-DY09 | 고압 래피드 염색기 |  | Sera Wash C-NEP | DYSTAR | 정련호발제 | 3 | NaOH | 삼일 | 가성소다 | 5 | CH3COOH | 삼일 | 빙초산 | 0.5 | 45 | 5.5 | 95 | 60 | 0 | 95 | 0 | 0 | 95 | 0 | 0 | 95 | 0 | 0 | 95 | 0 | 0 | 95 | 0 | 0 | 95 | 0 | 80 | 10 | 2 | P-DY12 | 산업용 텐터기 | 1 | 3 | 3 |  |  | 170 | 170 | 20 | 1200 |  |  | 170 | 170 | 20 | 1200 |  |  | 170 | 170 | 20 | 1200 |  |  | 170 | 170 | 20 | 1200 |  |  | 170 | 170 | 20 | 1200 |  |  | 170 | 170 | 20 | 1200 |  |  | 170 | 170 | 20 | 1200 | 4 | Synolon Blue AK | 경인양행 | 분산 | 고일광 | 1 | [15 empty] | 1:10 | 0.04 | Sunsolt RM-340S | 니카코리아 | 분산·균염제 | 0.3 | 빙초산 | 삼일 | 산 | 0.5 | [8 empty] | P-DY02 | IR 염색기 | 40 | 1.5 | 64 | 0 | 0.75 | 100 | 0 | 1.458333333 | 135 | 60 | 1.97222 | 64 | 0 | 0 | 64 | 0 | 0 | 64 | 0 | 0 | 64 | 0 | P-DY02 | IR 염색기 | NaOH | 삼일 | 가성소다 | 1.5 | Sera Con M-FAS | Dystar | 환원세정제 | 1.5 | 1:10 | 0.04 | 40 | 2 | 80 | 20 | 0 | 80 | 0 | 0 | 80 | 0 | 0 | 80 | 0 | 0 | 80 | 0 | 0 | 80 | 0 | 0 | 80 | 0 | 60 |  | 2 | 25 |  | 1 |  |  |  | 100 | 10 |  |  |  |  | P-DY05 | 실험실 패더 | 1 | 1 | P-DY06 | 실험실 텐터 | 180 | 1 | 2 | 2 | [165 empty] | 310.8456782 | 1.18 | [12 empty] | 44.69 | -9.42 | -28.91 | 2.1215 | 44.89 | -9.44 | -28.7 | 47.45 | -4.74 | -22.09 | 1-2 | 8.503333
| 153 | 2021-04-13 | 다이텍연구원 | 1 | P-DY09 | 고압 래피드 염색기 | RAW-001 | Recycled Polyester | 300 | 96 | Semi Dull | Draw Textured Yarn | 82.5 | 150*2 INT | Filaments | Recycled Polyester | 300 | 96 | Semi Dull | Draw Textured Yarn | 82.5 | 150*2 INT | Filaments | WOVEN | TWILL |  |  |  | P-DY09 | 고압 래피드 염색기 |  | Sera Wash C-NEP | DYSTAR | 정련호발제 | 3 | NaOH | 삼일 | 가성소다 | 5 | CH3COOH | 삼일 | 빙초산 | 0.5 | 45 | 5.5 | 95 | 60 | 0 | 95 | 0 | 0 | 95 | 0 | 0 | 95 | 0 | 0 | 95 | 0 | 0 | 95 | 0 | 0 | 95 | 0 | 80 | 10 | 2 | P-DY12 | 산업용 텐터기 | 1 | 3 | 3 |  |  | 170 | 170 | 20 | 1200 |  |  | 170 | 170 | 20 | 1200 |  |  | 170 | 170 | 20 | 1200 |  |  | 170 | 170 | 20 | 1200 |  |  | 170 | 170 | 20 | 1200 |  |  | 170 | 170 | 20 | 1200 |  |  | 170 | 170 | 20 | 1200 | 4 | Synolon Blue AK | 경인양행 | 분산 | 고일광 | 1.5 | [15 empty] | 1:10 | 0.04 | Sunsolt RM-340S | 니카코리아 | 분산·균염제 | 0.3 | 빙초산 | 삼일 | 산 | 0.5 | [8 empty] | P-DY02 | IR 염색기 | 40 | 1.5 | 64 | 0 | 0.75 | 100 | 0 | 1.458333333 | 135 | 60 | 1.97222 | 64 | 0 | 0 | 64 | 0 | 0 | 64 | 0 | 0 | 64 | 0 | P-DY02 | IR 염색기 | NaOH | 삼일 | 가성소다 | 1.5 | Sera Con M-FAS | Dystar | 환원세정제 | 1.5 | 1:10 | 0.04 | 40 | 2 | 80 | 20 | 0 | 80 | 0 | 0 | 80 | 0 | 0 | 80 | 0 | 0 | 80 | 0 | 0 | 80 | 0 | 0 | 80 | 0 | 60 |  | 2 | 25 |  | 1 |  |  |  | 100 | 10 |  |  |  |  | P-DY05 | 실험실 패더 | 1 | 1 | P-DY06 | 실험실 텐터 | 180 | 1 | 2 | 2 | [165 empty] | 310.8456782 | 1.18 | [12 empty] | 39.28 | -8.29 | -30.2 | 3.0717 | 40.03 | -8.24 | -29.83 | 41.54 | -3.88 | -22.48 | 1-2 | 8.686667
| 154 | 2021-04-13 | 다이텍연구원 | 1 | P-DY09 | 고압 래피드 염색기 | RAW-001 | Recycled Polyester | 300 | 96 | Semi Dull | Draw Textured Yarn | 82.5 | 150*2 INT | Filaments | Recycled Polyester | 300 | 96 | Semi Dull | Draw Textured Yarn | 82.5 | 150*2 INT | Filaments | WOVEN | TWILL |  |  |  | P-DY09 | 고압 래피드 염색기 |  | Sera Wash C-NEP | DYSTAR | 정련호발제 | 3 | NaOH | 삼일 | 가성소다 | 5 | CH3COOH | 삼일 | 빙초산 | 0.5 | 45 | 5.5 | 95 | 60 | 0 | 95 | 0 | 0 | 95 | 0 | 0 | 95 | 0 | 0 | 95 | 0 | 0 | 95 | 0 | 0 | 95 | 0 | 80 | 10 | 2 | P-DY12 | 산업용 텐터기 | 1 | 3 | 3 |  |  | 170 | 170 | 20 | 1200 |  |  | 170 | 170 | 20 | 1200 |  |  | 170 | 170 | 20 | 1200 |  |  | 170 | 170 | 20 | 1200 |  |  | 170 | 170 | 20 | 1200 |  |  | 170 | 170 | 20 | 1200 |  |  | 170 | 170 | 20 | 1200 | 4 | Synolon Blue AK | 경인양행 | 분산 | 고일광 | 2 | [15 empty] | 1:10 | 0.04 | Sunsolt RM-340S | 니카코리아 | 분산·균염제 | 0.3 | 빙초산 | 삼일 | 산 | 0.5 | [8 empty] | P-DY02 | IR 염색기 | 40 | 1.5 | 64 | 0 | 0.75 | 100 | 0 | 1.458333333 | 135 | 60 | 1.97222 | 64 | 0 | 0 | 64 | 0 | 0 | 64 | 0 | 0 | 64 | 0 | P-DY02 | IR 염색기 | NaOH | 삼일 | 가성소다 | 1.5 | Sera Con M-FAS | Dystar | 환원세정제 | 1.5 | 1:10 | 0.04 | 40 | 2 | 80 | 20 | 0 | 80 | 0 | 0 | 80 | 0 | 0 | 80 | 0 | 0 | 80 | 0 | 0 | 80 | 0 | 0 | 80 | 0 | 60 |  | 2 | 25 |  | 1 |  |  |  | 100 | 10 |  |  |  |  | P-DY05 | 실험실 패더 | 1 | 1 | P-DY06 | 실험실 텐터 | 180 | 1 | 2 | 2 | [165 empty] | 310.8456782 | 1.18 | [12 empty] | 36.49 | -7.43 | -30.23 | 3.7245 | 37.15 | -7.43 | -29.93 | 38.25 | -3.73 | -22.64 | 1-2 | 8.293333
| 155 | 2021-04-13 | 다이텍연구원 | 1 | P-DY09 | 고압 래피드 염색기 | RAW-001 | Recycled Polyester | 300 | 96 | Semi Dull | Draw Textured Yarn | 82.5 | 150*2 INT | Filaments | Recycled Polyester | 300 | 96 | Semi Dull | Draw Textured Yarn | 82.5 | 150*2 INT | Filaments | WOVEN | TWILL |  |  |  | P-DY09 | 고압 래피드 염색기 |  | Sera Wash C-NEP | DYSTAR | 정련호발제 | 3 | NaOH | 삼일 | 가성소다 | 5 | CH3COOH | 삼일 | 빙초산 | 0.5 | 45 | 5.5 | 95 | 60 | 0 | 95 | 0 | 0 | 95 | 0 | 0 | 95 | 0 | 0 | 95 | 0 | 0 | 95 | 0 | 0 | 95 | 0 | 80 | 10 | 2 | P-DY12 | 산업용 텐터기 | 1 | 3 | 3 |  |  | 170 | 170 | 20 | 1200 |  |  | 170 | 170 | 20 | 1200 |  |  | 170 | 170 | 20 | 1200 |  |  | 170 | 170 | 20 | 1200 |  |  | 170 | 170 | 20 | 1200 |  |  | 170 | 170 | 20 | 1200 |  |  | 170 | 170 | 20 | 1200 | 4 | Synolon Blue AK | 경인양행 | 분산 | 고일광 | 2.5 | [15 empty] | 1:10 | 0.04 | Sunsolt RM-340S | 니카코리아 | 분산·균염제 | 0.3 | 빙초산 | 삼일 | 산 | 0.5 | [8 empty] | P-DY02 | IR 염색기 | 40 | 1.5 | 64 | 0 | 0.75 | 100 | 0 | 1.458333333 | 135 | 60 | 1.97222 | 64 | 0 | 0 | 64 | 0 | 0 | 64 | 0 | 0 | 64 | 0 | P-DY02 | IR 염색기 | NaOH | 삼일 | 가성소다 | 1.5 | Sera Con M-FAS | Dystar | 환원세정제 | 1.5 | 1:10 | 0.04 | 40 | 2 | 80 | 20 | 0 | 80 | 0 | 0 | 80 | 0 | 0 | 80 | 0 | 0 | 80 | 0 | 0 | 80 | 0 | 0 | 80 | 0 | 60 |  | 2 | 25 |  | 1 |  |  |  | 100 | 10 |  |  |  |  | P-DY05 | 실험실 패더 | 1 | 1 | P-DY06 | 실험실 텐터 | 180 | 1 | 2 | 2 | [165 empty] | 310.8456782 | 1.18 | [12 empty] | 33.19 | -6.22 | -29.59 | 4.7643 | 33.8 | -5.99 | -29.32 | 34.55 | -3.74 | -22.39 | 2 | 7.333333
| 156 | 2021-04-13 | 다이텍연구원 | 1 | P-DY09 | 고압 래피드 염색기 | RAW-001 | Recycled Polyester | 300 | 96 | Semi Dull | Draw Textured Yarn | 82.5 | 150*2 INT | Filaments | Recycled Polyester | 300 | 96 | Semi Dull | Draw Textured Yarn | 82.5 | 150*2 INT | Filaments | WOVEN | TWILL |  |  |  | P-DY09 | 고압 래피드 염색기 |  | Sera Wash C-NEP | DYSTAR | 정련호발제 | 3 | NaOH | 삼일 | 가성소다 | 5 | CH3COOH | 삼일 | 빙초산 | 0.5 | 45 | 5.5 | 95 | 60 | 0 | 95 | 0 | 0 | 95 | 0 | 0 | 95 | 0 | 0 | 95 | 0 | 0 | 95 | 0 | 0 | 95 | 0 | 80 | 10 | 2 | P-DY12 | 산업용 텐터기 | 1 | 3 | 3 |  |  | 170 | 170 | 20 | 1200 |  |  | 170 | 170 | 20 | 1200 |  |  | 170 | 170 | 20 | 1200 |  |  | 170 | 170 | 20 | 1200 |  |  | 170 | 170 | 20 | 1200 |  |  | 170 | 170 | 20 | 1200 |  |  | 170 | 170 | 20 | 1200 | 4 | Synolon Blue AK | 경인양행 | 분산 | 고일광 | 3 | [15 empty] | 1:10 | 0.04 | Sunsolt RM-340S | 니카코리아 | 분산·균염제 | 0.3 | 빙초산 | 삼일 | 산 | 0.5 | [8 empty] | P-DY02 | IR 염색기 | 40 | 1.5 | 64 | 0 | 0.75 | 100 | 0 | 1.458333333 | 135 | 60 | 1.97222 | 64 | 0 | 0 | 64 | 0 | 0 | 64 | 0 | 0 | 64 | 0 | P-DY02 | IR 염색기 | NaOH | 삼일 | 가성소다 | 1.5 | Sera Con M-FAS | Dystar | 환원세정제 | 1.5 | 1:10 | 0.04 | 40 | 2 | 80 | 20 | 0 | 80 | 0 | 0 | 80 | 0 | 0 | 80 | 0 | 0 | 80 | 0 | 0 | 80 | 0 | 0 | 80 | 0 | 60 |  | 2 | 25 |  | 1 |  |  |  | 100 | 10 |  |  |  |  | P-DY05 | 실험실 패더 | 1 | 1 | P-DY06 | 실험실 텐터 | 180 | 1 | 2 | 2 | [165 empty] | 310.8456782 | 1.18 | [12 empty] | 31 | -5.39 | -29.5 | 5.7292 | 31.67 | -5.2 | -29.13 | 32.11 | -3.38 | -22.4 | 2 | 7.013333
| 157 | 2021-04-05 | 부산대학교 | 1 | P-DY09 | 고압 래피드 염색기 | RAW-001 | Recycled Polyester | 300 | 96 | Semi Dull | Draw Textured Yarn | 82.5 | 150*2 INT | Filaments | Recycled Polyester | 300 | 96 | Semi Dull | Draw Textured Yarn | 82.5 | 150*2 INT | Filaments | WOVEN | TWILL |  |  |  | P-DY09 | 고압 래피드 염색기 |  | Sera Wash C-NEP | DYSTAR | 정련호발제 | 3 | NaOH | 삼일 | 가성소다 | 5 | CH3COOH | 삼일 | 빙초산 | 0.5 | 45 | 5.5 | 95 | 60 | 0 | 95 | 0 | 0 | 95 | 0 | 0 | 95 | 0 | 0 | 95 | 0 | 0 | 95 | 0 | 0 | 95 | 0 | 80 | 10 | 2 | P-DY12 | 산업용 텐터기 | 1 | 3 | 3 |  |  | 170 | 170 | 20 | 1200 |  |  | 170 | 170 | 20 | 1200 |  |  | 170 | 170 | 20 | 1200 |  |  | 170 | 170 | 20 | 1200 |  |  | 170 | 170 | 20 | 1200 |  |  | 170 | 170 | 20 | 1200 |  |  | 170 | 170 | 20 | 1200 | 6.75 | Dorosperse B/K KKL | ARCHROMA | 분산 | 고일광 | 1 | [15 empty] | 1:10 | 0.0675 | Sunsolt RM-340S | 니카코리아 | 분산·균염제 | 0.3 | 빙초산 | 삼일 | 산 | 0.5 | [8 empty] | P-DY08 | STARLET DL-6000+ | 40 | 1.5 | 64 | 0 | 0.75 | 100 | 0 | 1.5 | 136 | 60 | 2 | 64 | 0 | 0 | 64 | 0 | 0 | 64 | 0 | 0 | 64 | 0 | P-DY08 | STARLET DL-6000+ | NaOH | 삼일 | 가성소다 | 2 | Sera Con M-FAS | Dystar | 환원세정제 | 2 | 1:10 | 0.0675 | 40 | 2 | 80 | 20 | 0 | 80 | 0 | 0 | 80 | 0 | 0 | 80 | 0 | 0 | 80 | 0 | 0 | 80 | 0 | 0 | 80 | 0 | 60 |  | 2 | 25 |  | 1 |  |  |  | 100 | 10 |  |  |  |  | P-DY05 | 실험실 패더 | 1 | 1 | P-DY06 | 실험실 텐터 | 180 | 1 | 2 | 2 | [165 empty] | 310.8456782 | 1.18 | [12 empty] | 40.22 | -1.39 | -1.88 | 2.6066 | 40.62 | -1.58 | -1.58 | 47.78 | 1.13 | -0.12 | 1-2 | 7.786667
| 158 | 2021-04-05 | 부산대학교 | 1 | P-DY09 | 고압 래피드 염색기 | RAW-001 | Recycled Polyester | 300 | 96 | Semi Dull | Draw Textured Yarn | 82.5 | 150*2 INT | Filaments | Recycled Polyester | 300 | 96 | Semi Dull | Draw Textured Yarn | 82.5 | 150*2 INT | Filaments | WOVEN | TWILL |  |  |  | P-DY09 | 고압 래피드 염색기 |  | Sera Wash C-NEP | DYSTAR | 정련호발제 | 3 | NaOH | 삼일 | 가성소다 | 5 | CH3COOH | 삼일 | 빙초산 | 0.5 | 45 | 5.5 | 95 | 60 | 0 | 95 | 0 | 0 | 95 | 0 | 0 | 95 | 0 | 0 | 95 | 0 | 0 | 95 | 0 | 0 | 95 | 0 | 80 | 10 | 2 | P-DY12 | 산업용 텐터기 | 1 | 3 | 3 |  |  | 170 | 170 | 20 | 1200 |  |  | 170 | 170 | 20 | 1200 |  |  | 170 | 170 | 20 | 1200 |  |  | 170 | 170 | 20 | 1200 |  |  | 170 | 170 | 20 | 1200 |  |  | 170 | 170 | 20 | 1200 |  |  | 170 | 170 | 20 | 1200 | 6.75 | Dorosperse B/K KKL | ARCHROMA | 분산 | 고일광 | 2 | [15 empty] | 1:10 | 0.0675 | Sunsolt RM-340S | 니카코리아 | 분산·균염제 | 0.3 | 빙초산 | 삼일 | 산 | 0.5 | [8 empty] | P-DY08 | STARLET DL-6000+ | 40 | 1.5 | 64 | 0 | 0.75 | 100 | 0 | 1.5 | 136 | 60 | 2 | 64 | 0 | 0 | 64 | 0 | 0 | 64 | 0 | 0 | 64 | 0 | P-DY08 | STARLET DL-6000+ | NaOH | 삼일 | 가성소다 | 2 | Sera Con M-FAS | Dystar | 환원세정제 | 2 | 1:10 | 0.0675 | 40 | 2 | 80 | 20 | 0 | 80 | 0 | 0 | 80 | 0 | 0 | 80 | 0 | 0 | 80 | 0 | 0 | 80 | 0 | 0 | 80 | 0 | 60 |  | 2 | 25 |  | 1 |  |  |  | 100 | 10 |  |  |  |  | P-DY05 | 실험실 패더 | 1 | 1 | P-DY06 | 실험실 텐터 | 180 | 1 | 2 | 2 | [165 empty] | 310.8456782 | 1.18 | [12 empty] | 29.93 | -2.31 | -2.04 | 5.2109 | 31.59 | -2.33 | -2.03 | 36.47 | -0.07 | -0.16 | 2 | 5.686667
| 159 | 2021-04-05 | 부산대학교 | 1 | P-DY09 | 고압 래피드 염색기 | RAW-001 | Recycled Polyester | 300 | 96 | Semi Dull | Draw Textured Yarn | 82.5 | 150*2 INT | Filaments | Recycled Polyester | 300 | 96 | Semi Dull | Draw Textured Yarn | 82.5 | 150*2 INT | Filaments | WOVEN | TWILL |  |  |  | P-DY09 | 고압 래피드 염색기 |  | Sera Wash C-NEP | DYSTAR | 정련호발제 | 3 | NaOH | 삼일 | 가성소다 | 5 | CH3COOH | 삼일 | 빙초산 | 0.5 | 45 | 5.5 | 95 | 60 | 0 | 95 | 0 | 0 | 95 | 0 | 0 | 95 | 0 | 0 | 95 | 0 | 0 | 95 | 0 | 0 | 95 | 0 | 80 | 10 | 2 | P-DY12 | 산업용 텐터기 | 1 | 3 | 3 |  |  | 170 | 170 | 20 | 1200 |  |  | 170 | 170 | 20 | 1200 |  |  | 170 | 170 | 20 | 1200 |  |  | 170 | 170 | 20 | 1200 |  |  | 170 | 170 | 20 | 1200 |  |  | 170 | 170 | 20 | 1200 |  |  | 170 | 170 | 20 | 1200 | 6.75 | Dorosperse B/K KKL | ARCHROMA | 분산 | 고일광 | 3 | [15 empty] | 1:10 | 0.0675 | Sunsolt RM-340S | 니카코리아 | 분산·균염제 | 0.3 | 빙초산 | 삼일 | 산 | 0.5 | [8 empty] | P-DY08 | STARLET DL-6000+ | 40 | 1.5 | 64 | 0 | 0.75 | 100 | 0 | 1.5 | 136 | 60 | 2 | 64 | 0 | 0 | 64 | 0 | 0 | 64 | 0 | 0 | 64 | 0 | P-DY08 | STARLET DL-6000+ | NaOH | 삼일 | 가성소다 | 2 | Sera Con M-FAS | Dystar | 환원세정제 | 2 | 1:10 | 0.0675 | 40 | 2 | 80 | 20 | 0 | 80 | 0 | 0 | 80 | 0 | 0 | 80 | 0 | 0 | 80 | 0 | 0 | 80 | 0 | 0 | 80 | 0 | 60 |  | 2 | 25 |  | 1 |  |  |  | 100 | 10 |  |  |  |  | P-DY05 | 실험실 패더 | 1 | 1 | P-DY06 | 실험실 텐터 | 180 | 1 | 2 | 2 | [165 empty] | 310.8456782 | 1.18 | [12 empty] | 25.5 | -1.74 | -2.06 | 7.2515 | 27.42 | -1.86 | -1.78 | 30.03 | -0.48 | -0.39 | 3 | 3.273333
| 160 | 2021-04-05 | 부산대학교 | 1 | P-DY09 | 고압 래피드 염색기 | RAW-001 | Recycled Polyester | 300 | 96 | Semi Dull | Draw Textured Yarn | 82.5 | 150*2 INT | Filaments | Recycled Polyester | 300 | 96 | Semi Dull | Draw Textured Yarn | 82.5 | 150*2 INT | Filaments | WOVEN | TWILL |  |  |  | P-DY09 | 고압 래피드 염색기 |  | Sera Wash C-NEP | DYSTAR | 정련호발제 | 3 | NaOH | 삼일 | 가성소다 | 5 | CH3COOH | 삼일 | 빙초산 | 0.5 | 45 | 5.5 | 95 | 60 | 0 | 95 | 0 | 0 | 95 | 0 | 0 | 95 | 0 | 0 | 95 | 0 | 0 | 95 | 0 | 0 | 95 | 0 | 80 | 10 | 2 | P-DY12 | 산업용 텐터기 | 1 | 3 | 3 |  |  | 170 | 170 | 20 | 1200 |  |  | 170 | 170 | 20 | 1200 |  |  | 170 | 170 | 20 | 1200 |  |  | 170 | 170 | 20 | 1200 |  |  | 170 | 170 | 20 | 1200 |  |  | 170 | 170 | 20 | 1200 |  |  | 170 | 170 | 20 | 1200 | 6.75 | Dorosperse B/K KKL | ARCHROMA | 분산 | 고일광 | 4 | [15 empty] | 1:10 | 0.0675 | Sunsolt RM-340S | 니카코리아 | 분산·균염제 | 0.3 | 빙초산 | 삼일 | 산 | 0.5 | [8 empty] | P-DY08 | STARLET DL-6000+ | 40 | 1.5 | 64 | 0 | 0.75 | 100 | 0 | 1.5 | 136 | 60 | 2 | 64 | 0 | 0 | 64 | 0 | 0 | 64 | 0 | 0 | 64 | 0 | P-DY08 | STARLET DL-6000+ | NaOH | 삼일 | 가성소다 | 2 | Sera Con M-FAS | Dystar | 환원세정제 | 2 | 1:10 | 0.0675 | 40 | 2 | 80 | 20 | 0 | 80 | 0 | 0 | 80 | 0 | 0 | 80 | 0 | 0 | 80 | 0 | 0 | 80 | 0 | 0 | 80 | 0 | 60 |  | 2 | 25 |  | 1 |  |  |  | 100 | 10 |  |  |  |  | P-DY05 | 실험실 패더 | 1 | 1 | P-DY06 | 실험실 텐터 | 180 | 1 | 2 | 2 | [165 empty] | 310.8456782 | 1.18 | [12 empty] | 21.96 | -1.31 | -2.18 | 9.7018 | 24.64 | -1.3 | -1.93 | 27.37 | -0.05 | -1.02 | 3 | 3.14
| 161 | 2021-04-05 | 부산대학교 | 1 | P-DY09 | 고압 래피드 염색기 | RAW-001 | Recycled Polyester | 300 | 96 | Semi Dull | Draw Textured Yarn | 82.5 | 150*2 INT | Filaments | Recycled Polyester | 300 | 96 | Semi Dull | Draw Textured Yarn | 82.5 | 150*2 INT | Filaments | WOVEN | TWILL |  |  |  | P-DY09 | 고압 래피드 염색기 |  | Sera Wash C-NEP | DYSTAR | 정련호발제 | 3 | NaOH | 삼일 | 가성소다 | 5 | CH3COOH | 삼일 | 빙초산 | 0.5 | 45 | 5.5 | 95 | 60 | 0 | 95 | 0 | 0 | 95 | 0 | 0 | 95 | 0 | 0 | 95 | 0 | 0 | 95 | 0 | 0 | 95 | 0 | 80 | 10 | 2 | P-DY12 | 산업용 텐터기 | 1 | 3 | 3 |  |  | 170 | 170 | 20 | 1200 |  |  | 170 | 170 | 20 | 1200 |  |  | 170 | 170 | 20 | 1200 |  |  | 170 | 170 | 20 | 1200 |  |  | 170 | 170 | 20 | 1200 |  |  | 170 | 170 | 20 | 1200 |  |  | 170 | 170 | 20 | 1200 | 6.75 | Dorosperse B/K KKL | ARCHROMA | 분산 | 고일광 | 5 | [15 empty] | 1:10 | 0.0675 | Sunsolt RM-340S | 니카코리아 | 분산·균염제 | 0.3 | 빙초산 | 삼일 | 산 | 0.5 | [8 empty] | P-DY08 | STARLET DL-6000+ | 40 | 1.5 | 64 | 0 | 0.75 | 100 | 0 | 1.5 | 136 | 60 | 2 | 64 | 0 | 0 | 64 | 0 | 0 | 64 | 0 | 0 | 64 | 0 | P-DY08 | STARLET DL-6000+ | NaOH | 삼일 | 가성소다 | 2 | Sera Con M-FAS | Dystar | 환원세정제 | 2 | 1:10 | 0.0675 | 40 | 2 | 80 | 20 | 0 | 80 | 0 | 0 | 80 | 0 | 0 | 80 | 0 | 0 | 80 | 0 | 0 | 80 | 0 | 0 | 80 | 0 | 60 |  | 2 | 25 |  | 1 |  |  |  | 100 | 10 |  |  |  |  | P-DY05 | 실험실 패더 | 1 | 1 | P-DY06 | 실험실 텐터 | 180 | 1 | 2 | 2 | [165 empty] | 310.8456782 | 1.18 | [12 empty] | 20.3 | -1.08 | -2.06 | 11.563 | 22.61 | -0.98 | -1.73 | 24.35 | -0.5 | -0.9 | 3-4 | 1.983333
| 162 | 2021-04-05 | 부산대학교 | 1 | P-DY09 | 고압 래피드 염색기 | RAW-001 | Recycled Polyester | 300 | 96 | Semi Dull | Draw Textured Yarn | 82.5 | 150*2 INT | Filaments | Recycled Polyester | 300 | 96 | Semi Dull | Draw Textured Yarn | 82.5 | 150*2 INT | Filaments | WOVEN | TWILL |  |  |  | P-DY09 | 고압 래피드 염색기 |  | Sera Wash C-NEP | DYSTAR | 정련호발제 | 3 | NaOH | 삼일 | 가성소다 | 5 | CH3COOH | 삼일 | 빙초산 | 0.5 | 45 | 5.5 | 95 | 60 | 0 | 95 | 0 | 0 | 95 | 0 | 0 | 95 | 0 | 0 | 95 | 0 | 0 | 95 | 0 | 0 | 95 | 0 | 80 | 10 | 2 | P-DY12 | 산업용 텐터기 | 1 | 3 | 3 |  |  | 170 | 170 | 20 | 1200 |  |  | 170 | 170 | 20 | 1200 |  |  | 170 | 170 | 20 | 1200 |  |  | 170 | 170 | 20 | 1200 |  |  | 170 | 170 | 20 | 1200 |  |  | 170 | 170 | 20 | 1200 |  |  | 170 | 170 | 20 | 1200 | 6.75 | Dorosperse B/K KKL | ARCHROMA | 분산 | 고일광 | 6 | [15 empty] | 1:10 | 0.0675 | Sunsolt RM-340S | 니카코리아 | 분산·균염제 | 0.3 | 빙초산 | 삼일 | 산 | 0.5 | [8 empty] | P-DY08 | STARLET DL-6000+ | 40 | 1.5 | 64 | 0 | 0.75 | 100 | 0 | 1.5 | 136 | 60 | 2 | 64 | 0 | 0 | 64 | 0 | 0 | 64 | 0 | 0 | 64 | 0 | P-DY08 | STARLET DL-6000+ | NaOH | 삼일 | 가성소다 | 2 | Sera Con M-FAS | Dystar | 환원세정제 | 2 | 1:10 | 0.0675 | 40 | 2 | 80 | 20 | 0 | 80 | 0 | 0 | 80 | 0 | 0 | 80 | 0 | 0 | 80 | 0 | 0 | 80 | 0 | 0 | 80 | 0 | 60 |  | 2 | 25 |  | 1 |  |  |  | 100 | 10 |  |  |  |  | P-DY05 | 실험실 패더 | 1 | 1 | P-DY06 | 실험실 텐터 | 180 | 1 | 2 | 2 | [165 empty] | 310.8456782 | 1.18 | [12 empty] | 19.39 | -0.72 | -2.11 | 12.503 | 21.72 | -0.7 | -1.82 | 23.14 | -0.52 | -1.28 | 3-4 | 1.533333
| 163 | 2021-04-05 | 부산대학교 | 1 | P-DY09 | 고압 래피드 염색기 | RAW-001 | Recycled Polyester | 300 | 96 | Semi Dull | Draw Textured Yarn | 82.5 | 150*2 INT | Filaments | Recycled Polyester | 300 | 96 | Semi Dull | Draw Textured Yarn | 82.5 | 150*2 INT | Filaments | WOVEN | TWILL |  |  |  | P-DY09 | 고압 래피드 염색기 |  | Sera Wash C-NEP | DYSTAR | 정련호발제 | 3 | NaOH | 삼일 | 가성소다 | 5 | CH3COOH | 삼일 | 빙초산 | 0.5 | 45 | 5.5 | 95 | 60 | 0 | 95 | 0 | 0 | 95 | 0 | 0 | 95 | 0 | 0 | 95 | 0 | 0 | 95 | 0 | 0 | 95 | 0 | 80 | 10 | 2 | P-DY12 | 산업용 텐터기 | 1 | 3 | 3 |  |  | 170 | 170 | 20 | 1200 |  |  | 170 | 170 | 20 | 1200 |  |  | 170 | 170 | 20 | 1200 |  |  | 170 | 170 | 20 | 1200 |  |  | 170 | 170 | 20 | 1200 |  |  | 170 | 170 | 20 | 1200 |  |  | 170 | 170 | 20 | 1200 | 6.75 | Dorosperse B/K KKL | ARCHROMA | 분산 | 고일광 | 1 | [15 empty] | 1:10 | 0.0675 | Sunsolt RM-340S | 니카코리아 | 분산·균염제 | 0.3 | 빙초산 | 삼일 | 산 | 0.5 | UVK-200 | 경인양행 | 일광견뢰도증진제 | 4 | UVK-400 H/C | 경인양행 | 일광견뢰도증진제 | 4 | P-DY08 | STARLET DL-6000+ | 40 | 1.5 | 64 | 0 | 0.75 | 100 | 0 | 1.5 | 136 | 60 | 2 | 64 | 0 | 0 | 64 | 0 | 0 | 64 | 0 | 0 | 64 | 0 | P-DY08 | STARLET DL-6000+ | NaOH | 삼일 | 가성소다 | 2 | Sera Con M-FAS | Dystar | 환원세정제 | 2 | 1:10 | 0.0675 | 40 | 2 | 80 | 20 | 0 | 80 | 0 | 0 | 80 | 0 | 0 | 80 | 0 | 0 | 80 | 0 | 0 | 80 | 0 | 0 | 80 | 0 | 60 |  | 2 | 25 |  | 1 |  |  |  | 100 | 10 |  |  |  |  | P-DY05 | 실험실 패더 | 1 | 1 | P-DY06 | 실험실 텐터 | 180 | 1 | 2 | 2 | [165 empty] | 310.8456782 | 1.18 | [12 empty] | 39.57 | -1.46 | -1.55 | 5.334 | 41.41 | -1.78 | -1.41 | 42.79 | -1.34 | -2.11 | 3 | 1.62
| 164 | 2021-04-05 | 부산대학교 | 1 | P-DY09 | 고압 래피드 염색기 | RAW-001 | Recycled Polyester | 300 | 96 | Semi Dull | Draw Textured Yarn | 82.5 | 150*2 INT | Filaments | Recycled Polyester | 300 | 96 | Semi Dull | Draw Textured Yarn | 82.5 | 150*2 INT | Filaments | WOVEN | TWILL |  |  |  | P-DY09 | 고압 래피드 염색기 |  | Sera Wash C-NEP | DYSTAR | 정련호발제 | 3 | NaOH | 삼일 | 가성소다 | 5 | CH3COOH | 삼일 | 빙초산 | 0.5 | 45 | 5.5 | 95 | 60 | 0 | 95 | 0 | 0 | 95 | 0 | 0 | 95 | 0 | 0 | 95 | 0 | 0 | 95 | 0 | 0 | 95 | 0 | 80 | 10 | 2 | P-DY12 | 산업용 텐터기 | 1 | 3 | 3 |  |  | 170 | 170 | 20 | 1200 |  |  | 170 | 170 | 20 | 1200 |  |  | 170 | 170 | 20 | 1200 |  |  | 170 | 170 | 20 | 1200 |  |  | 170 | 170 | 20 | 1200 |  |  | 170 | 170 | 20 | 1200 |  |  | 170 | 170 | 20 | 1200 | 6.75 | Dorosperse B/K KKL | ARCHROMA | 분산 | 고일광 | 2 | [15 empty] | 1:10 | 0.0675 | Sunsolt RM-340S | 니카코리아 | 분산·균염제 | 0.3 | 빙초산 | 삼일 | 산 | 0.5 | UVK-200 | 경인양행 | 일광견뢰도증진제 | 4 | UVK-400 H/C | 경인양행 | 일광견뢰도증진제 | 4 | P-DY08 | STARLET DL-6000+ | 40 | 1.5 | 64 | 0 | 0.75 | 100 | 0 | 1.5 | 136 | 60 | 2 | 64 | 0 | 0 | 64 | 0 | 0 | 64 | 0 | 0 | 64 | 0 | P-DY08 | STARLET DL-6000+ | NaOH | 삼일 | 가성소다 | 2 | Sera Con M-FAS | Dystar | 환원세정제 | 2 | 1:10 | 0.0675 | 40 | 2 | 80 | 20 | 0 | 80 | 0 | 0 | 80 | 0 | 0 | 80 | 0 | 0 | 80 | 0 | 0 | 80 | 0 | 0 | 80 | 0 | 60 |  | 2 | 25 |  | 1 |  |  |  | 100 | 10 |  |  |  |  | P-DY05 | 실험실 패더 | 1 | 1 | P-DY06 | 실험실 텐터 | 180 | 1 | 2 | 2 | [165 empty] | 310.8456782 | 1.18 | [12 empty] | 29.51 | -2.15 | -2 | 8.1339 | 31.97 | -2.26 | -1.75 | 33.61 | -0.9 | -3.45 | 3 | 2.733333
| 165 | 2021-04-05 | 부산대학교 | 1 | P-DY09 | 고압 래피드 염색기 | RAW-001 | Recycled Polyester | 300 | 96 | Semi Dull | Draw Textured Yarn | 82.5 | 150*2 INT | Filaments | Recycled Polyester | 300 | 96 | Semi Dull | Draw Textured Yarn | 82.5 | 150*2 INT | Filaments | WOVEN | TWILL |  |  |  | P-DY09 | 고압 래피드 염색기 |  | Sera Wash C-NEP | DYSTAR | 정련호발제 | 3 | NaOH | 삼일 | 가성소다 | 5 | CH3COOH | 삼일 | 빙초산 | 0.5 | 45 | 5.5 | 95 | 60 | 0 | 95 | 0 | 0 | 95 | 0 | 0 | 95 | 0 | 0 | 95 | 0 | 0 | 95 | 0 | 0 | 95 | 0 | 80 | 10 | 2 | P-DY12 | 산업용 텐터기 | 1 | 3 | 3 |  |  | 170 | 170 | 20 | 1200 |  |  | 170 | 170 | 20 | 1200 |  |  | 170 | 170 | 20 | 1200 |  |  | 170 | 170 | 20 | 1200 |  |  | 170 | 170 | 20 | 1200 |  |  | 170 | 170 | 20 | 1200 |  |  | 170 | 170 | 20 | 1200 | 6.75 | Dorosperse B/K KKL | ARCHROMA | 분산 | 고일광 | 3 | [15 empty] | 1:10 | 0.0675 | Sunsolt RM-340S | 니카코리아 | 분산·균염제 | 0.3 | 빙초산 | 삼일 | 산 | 0.5 | UVK-200 | 경인양행 | 일광견뢰도증진제 | 4 | UVK-400 H/C | 경인양행 | 일광견뢰도증진제 | 4 | P-DY08 | STARLET DL-6000+ | 40 | 1.5 | 64 | 0 | 0.75 | 100 | 0 | 1.5 | 136 | 60 | 2 | 64 | 0 | 0 | 64 | 0 | 0 | 64 | 0 | 0 | 64 | 0 | P-DY08 | STARLET DL-6000+ | NaOH | 삼일 | 가성소다 | 2 | Sera Con M-FAS | Dystar | 환원세정제 | 2 | 1:10 | 0.0675 | 40 | 2 | 80 | 20 | 0 | 80 | 0 | 0 | 80 | 0 | 0 | 80 | 0 | 0 | 80 | 0 | 0 | 80 | 0 | 0 | 80 | 0 | 60 |  | 2 | 25 |  | 1 |  |  |  | 100 | 10 |  |  |  |  | P-DY05 | 실험실 패더 | 1 | 1 | P-DY06 | 실험실 텐터 | 180 | 1 | 2 | 2 | [165 empty] | 310.8456782 | 1.18 | [12 empty] | 25.21 | -1.85 | -2.23 | 9.8266 | 27.28 | -1.87 | -2.1 | 29.48 | -1.3 | -2.45 | 3-4 | 2.296667
| 166 | 2021-04-05 | 부산대학교 | 1 | P-DY09 | 고압 래피드 염색기 | RAW-001 | Recycled Polyester | 300 | 96 | Semi Dull | Draw Textured Yarn | 82.5 | 150*2 INT | Filaments | Recycled Polyester | 300 | 96 | Semi Dull | Draw Textured Yarn | 82.5 | 150*2 INT | Filaments | WOVEN | TWILL |  |  |  | P-DY09 | 고압 래피드 염색기 |  | Sera Wash C-NEP | DYSTAR | 정련호발제 | 3 | NaOH | 삼일 | 가성소다 | 5 | CH3COOH | 삼일 | 빙초산 | 0.5 | 45 | 5.5 | 95 | 60 | 0 | 95 | 0 | 0 | 95 | 0 | 0 | 95 | 0 | 0 | 95 | 0 | 0 | 95 | 0 | 0 | 95 | 0 | 80 | 10 | 2 | P-DY12 | 산업용 텐터기 | 1 | 3 | 3 |  |  | 170 | 170 | 20 | 1200 |  |  | 170 | 170 | 20 | 1200 |  |  | 170 | 170 | 20 | 1200 |  |  | 170 | 170 | 20 | 1200 |  |  | 170 | 170 | 20 | 1200 |  |  | 170 | 170 | 20 | 1200 |  |  | 170 | 170 | 20 | 1200 | 6.75 | Dorosperse B/K KKL | ARCHROMA | 분산 | 고일광 | 4 | [15 empty] | 1:10 | 0.0675 | Sunsolt RM-340S | 니카코리아 | 분산·균염제 | 0.3 | 빙초산 | 삼일 | 산 | 0.5 | UVK-200 | 경인양행 | 일광견뢰도증진제 | 4 | UVK-400 H/C | 경인양행 | 일광견뢰도증진제 | 4 | P-DY08 | STARLET DL-6000+ | 40 | 1.5 | 64 | 0 | 0.75 | 100 | 0 | 1.5 | 136 | 60 | 2 | 64 | 0 | 0 | 64 | 0 | 0 | 64 | 0 | 0 | 64 | 0 | P-DY08 | STARLET DL-6000+ | NaOH | 삼일 | 가성소다 | 2 | Sera Con M-FAS | Dystar | 환원세정제 | 2 | 1:10 | 0.0675 | 40 | 2 | 80 | 20 | 0 | 80 | 0 | 0 | 80 | 0 | 0 | 80 | 0 | 0 | 80 | 0 | 0 | 80 | 0 | 0 | 80 | 0 | 60 |  | 2 | 25 |  | 1 |  |  |  | 100 | 10 |  |  |  |  | P-DY05 | 실험실 패더 | 1 | 1 | P-DY06 | 실험실 텐터 | 180 | 1 | 2 | 2 | [165 empty] | 310.8456782 | 1.18 | [12 empty] | 22.47 | -1.67 | -2.18 | 11.481 | 24.53 | -1.57 | -2.01 | 25.64 | -1.19 | -2.19 | 3-4 | 1.193333
| 167 | 2021-04-05 | 부산대학교 | 1 | P-DY09 | 고압 래피드 염색기 | RAW-001 | Recycled Polyester | 300 | 96 | Semi Dull | Draw Textured Yarn | 82.5 | 150*2 INT | Filaments | Recycled Polyester | 300 | 96 | Semi Dull | Draw Textured Yarn | 82.5 | 150*2 INT | Filaments | WOVEN | TWILL |  |  |  | P-DY09 | 고압 래피드 염색기 |  | Sera Wash C-NEP | DYSTAR | 정련호발제 | 3 | NaOH | 삼일 | 가성소다 | 5 | CH3COOH | 삼일 | 빙초산 | 0.5 | 45 | 5.5 | 95 | 60 | 0 | 95 | 0 | 0 | 95 | 0 | 0 | 95 | 0 | 0 | 95 | 0 | 0 | 95 | 0 | 0 | 95 | 0 | 80 | 10 | 2 | P-DY12 | 산업용 텐터기 | 1 | 3 | 3 |  |  | 170 | 170 | 20 | 1200 |  |  | 170 | 170 | 20 | 1200 |  |  | 170 | 170 | 20 | 1200 |  |  | 170 | 170 | 20 | 1200 |  |  | 170 | 170 | 20 | 1200 |  |  | 170 | 170 | 20 | 1200 |  |  | 170 | 170 | 20 | 1200 | 6.75 | Dorosperse B/K KKL | ARCHROMA | 분산 | 고일광 | 5 | [15 empty] | 1:10 | 0.0675 | Sunsolt RM-340S | 니카코리아 | 분산·균염제 | 0.3 | 빙초산 | 삼일 | 산 | 0.5 | UVK-200 | 경인양행 | 일광견뢰도증진제 | 4 | UVK-400 H/C | 경인양행 | 일광견뢰도증진제 | 4 | P-DY08 | STARLET DL-6000+ | 40 | 1.5 | 64 | 0 | 0.75 | 100 | 0 | 1.5 | 136 | 60 | 2 | 64 | 0 | 0 | 64 | 0 | 0 | 64 | 0 | 0 | 64 | 0 | P-DY08 | STARLET DL-6000+ | NaOH | 삼일 | 가성소다 | 2 | Sera Con M-FAS | Dystar | 환원세정제 | 2 | 1:10 | 0.0675 | 40 | 2 | 80 | 20 | 0 | 80 | 0 | 0 | 80 | 0 | 0 | 80 | 0 | 0 | 80 | 0 | 0 | 80 | 0 | 0 | 80 | 0 | 60 |  | 2 | 25 |  | 1 |  |  |  | 100 | 10 |  |  |  |  | P-DY05 | 실험실 패더 | 1 | 1 | P-DY06 | 실험실 텐터 | 180 | 1 | 2 | 2 | [165 empty] | 310.8456782 | 1.18 | [12 empty] | 20.15 | -1.31 | -2.05 | 13.417 | 22.63 | -1.18 | -1.83 | 23.01 | -0.85 | -2.09 | 4 | 0.5866667
| 168 | 2021-04-05 | 부산대학교 | 1 | P-DY09 | 고압 래피드 염색기 | RAW-001 | Recycled Polyester | 300 | 96 | Semi Dull | Draw Textured Yarn | 82.5 | 150*2 INT | Filaments | Recycled Polyester | 300 | 96 | Semi Dull | Draw Textured Yarn | 82.5 | 150*2 INT | Filaments | WOVEN | TWILL |  |  |  | P-DY09 | 고압 래피드 염색기 |  | Sera Wash C-NEP | DYSTAR | 정련호발제 | 3 | NaOH | 삼일 | 가성소다 | 5 | CH3COOH | 삼일 | 빙초산 | 0.5 | 45 | 5.5 | 95 | 60 | 0 | 95 | 0 | 0 | 95 | 0 | 0 | 95 | 0 | 0 | 95 | 0 | 0 | 95 | 0 | 0 | 95 | 0 | 80 | 10 | 2 | P-DY12 | 산업용 텐터기 | 1 | 3 | 3 |  |  | 170 | 170 | 20 | 1200 |  |  | 170 | 170 | 20 | 1200 |  |  | 170 | 170 | 20 | 1200 |  |  | 170 | 170 | 20 | 1200 |  |  | 170 | 170 | 20 | 1200 |  |  | 170 | 170 | 20 | 1200 |  |  | 170 | 170 | 20 | 1200 | 6.75 | Dorosperse B/K KKL | ARCHROMA | 분산 | 고일광 | 6 | [15 empty] | 1:10 | 0.0675 | Sunsolt RM-340S | 니카코리아 | 분산·균염제 | 0.3 | 빙초산 | 삼일 | 산 | 0.5 | UVK-200 | 경인양행 | 일광견뢰도증진제 | 4 | UVK-400 H/C | 경인양행 | 일광견뢰도증진제 | 4 | P-DY08 | STARLET DL-6000+ | 40 | 1.5 | 64 | 0 | 0.75 | 100 | 0 | 1.5 | 136 | 60 | 2 | 64 | 0 | 0 | 64 | 0 | 0 | 64 | 0 | 0 | 64 | 0 | P-DY08 | STARLET DL-6000+ | NaOH | 삼일 | 가성소다 | 2 | Sera Con M-FAS | Dystar | 환원세정제 | 2 | 1:10 | 0.0675 | 40 | 2 | 80 | 20 | 0 | 80 | 0 | 0 | 80 | 0 | 0 | 80 | 0 | 0 | 80 | 0 | 0 | 80 | 0 | 0 | 80 | 0 | 60 |  | 2 | 25 |  | 1 |  |  |  | 100 | 10 |  |  |  |  | P-DY05 | 실험실 패더 | 1 | 1 | P-DY06 | 실험실 텐터 | 180 | 1 | 2 | 2 | [165 empty] | 310.8456782 | 1.18 | [12 empty] | 19.25 | -1.04 | -1.94 | 14.255 | 21.88 | -0.86 | -1.67 | 22.28 | -0.81 | -1.78 | 4 | 0.41
| 169 | 2021-04-06 | 부산대학교 | 1 | P-DY09 | 고압 래피드 염색기 | RAW-001 | Recycled Polyester | 300 | 96 | Semi Dull | Draw Textured Yarn | 82.5 | 150*2 INT | Filaments | Recycled Polyester | 300 | 96 | Semi Dull | Draw Textured Yarn | 82.5 | 150*2 INT | Filaments | WOVEN | TWILL |  |  |  | P-DY09 | 고압 래피드 염색기 |  | Sera Wash C-NEP | DYSTAR | 정련호발제 | 3 | NaOH | 삼일 | 가성소다 | 5 | CH3COOH | 삼일 | 빙초산 | 0.5 | 45 | 5.5 | 95 | 60 | 0 | 95 | 0 | 0 | 95 | 0 | 0 | 95 | 0 | 0 | 95 | 0 | 0 | 95 | 0 | 0 | 95 | 0 | 80 | 10 | 2 | P-DY12 | 산업용 텐터기 | 1 | 3 | 3 |  |  | 170 | 170 | 20 | 1200 |  |  | 170 | 170 | 20 | 1200 |  |  | 170 | 170 | 20 | 1200 |  |  | 170 | 170 | 20 | 1200 |  |  | 170 | 170 | 20 | 1200 |  |  | 170 | 170 | 20 | 1200 |  |  | 170 | 170 | 20 | 1200 | 6.75 | Dorosperse B/K KKL | ARCHROMA | 분산 | 고일광 | 1 | [15 empty] | 1:10 | 0.0675 | Sunsolt RM-340S | 니카코리아 | 분산·균염제 | 0.3 | 빙초산 | 삼일 | 산 | 0.5 | Fadex® TS liq | Archroma | 일광견뢰도증진제 | 4 | Sera Fast P-UVC | Dystar | 일광견뢰도증진제 | 4 | P-DY08 | STARLET DL-6000+ | 40 | 1.5 | 64 | 0 | 0.75 | 100 | 0 | 1.5 | 136 | 60 | 2 | 64 | 0 | 0 | 64 | 0 | 0 | 64 | 0 | 0 | 64 | 0 | P-DY08 | STARLET DL-6000+ | NaOH | 삼일 | 가성소다 | 2 | Sera Con M-FAS | Dystar | 환원세정제 | 2 | 1:10 | 0.0675 | 40 | 2 | 80 | 20 | 0 | 80 | 0 | 0 | 80 | 0 | 0 | 80 | 0 | 0 | 80 | 0 | 0 | 80 | 0 | 0 | 80 | 0 | 60 |  | 2 | 25 |  | 1 |  |  |  | 100 | 10 |  |  |  |  | P-DY05 | 실험실 패더 | 1 | 1 | P-DY06 | 실험실 텐터 | 180 | 1 | 2 | 2 | [165 empty] | 310.8456782 | 1.18 | [12 empty] | 39.47 | -2.69 | -1.69 | 6.2018 | 41.69 | -2.78 | -1.48 | 42.73 | -2.4 | -3.25 | 3-4 | 2.093333
| 170 | 2021-04-06 | 부산대학교 | 1 | P-DY09 | 고압 래피드 염색기 | RAW-001 | Recycled Polyester | 300 | 96 | Semi Dull | Draw Textured Yarn | 82.5 | 150*2 INT | Filaments | Recycled Polyester | 300 | 96 | Semi Dull | Draw Textured Yarn | 82.5 | 150*2 INT | Filaments | WOVEN | TWILL |  |  |  | P-DY09 | 고압 래피드 염색기 |  | Sera Wash C-NEP | DYSTAR | 정련호발제 | 3 | NaOH | 삼일 | 가성소다 | 5 | CH3COOH | 삼일 | 빙초산 | 0.5 | 45 | 5.5 | 95 | 60 | 0 | 95 | 0 | 0 | 95 | 0 | 0 | 95 | 0 | 0 | 95 | 0 | 0 | 95 | 0 | 0 | 95 | 0 | 80 | 10 | 2 | P-DY12 | 산업용 텐터기 | 1 | 3 | 3 |  |  | 170 | 170 | 20 | 1200 |  |  | 170 | 170 | 20 | 1200 |  |  | 170 | 170 | 20 | 1200 |  |  | 170 | 170 | 20 | 1200 |  |  | 170 | 170 | 20 | 1200 |  |  | 170 | 170 | 20 | 1200 |  |  | 170 | 170 | 20 | 1200 | 6.75 | Dorosperse B/K KKL | ARCHROMA | 분산 | 고일광 | 2 | [15 empty] | 1:10 | 0.0675 | Sunsolt RM-340S | 니카코리아 | 분산·균염제 | 0.3 | 빙초산 | 삼일 | 산 | 0.5 | Fadex® TS liq | Archroma | 일광견뢰도증진제 | 4 | Sera Fast P-UVC | Dystar | 일광견뢰도증진제 | 4 | P-DY08 | STARLET DL-6000+ | 40 | 1.5 | 64 | 0 | 0.75 | 100 | 0 | 1.5 | 136 | 60 | 2 | 64 | 0 | 0 | 64 | 0 | 0 | 64 | 0 | 0 | 64 | 0 | P-DY08 | STARLET DL-6000+ | NaOH | 삼일 | 가성소다 | 2 | Sera Con M-FAS | Dystar | 환원세정제 | 2 | 1:10 | 0.0675 | 40 | 2 | 80 | 20 | 0 | 80 | 0 | 0 | 80 | 0 | 0 | 80 | 0 | 0 | 80 | 0 | 0 | 80 | 0 | 0 | 80 | 0 | 60 |  | 2 | 25 |  | 1 |  |  |  | 100 | 10 |  |  |  |  | P-DY05 | 실험실 패더 | 1 | 1 | P-DY06 | 실험실 텐터 | 180 | 1 | 2 | 2 | [165 empty] | 310.8456782 | 1.18 | [12 empty] | 30.43 | -1.89 | -1.99 | 8.245 | 32.29 | -1.85 | -1.86 | 33.43 | -1.67 | -2.87 | 4 | 1.58
| 171 | 2021-04-06 | 부산대학교 | 1 | P-DY09 | 고압 래피드 염색기 | RAW-001 | Recycled Polyester | 300 | 96 | Semi Dull | Draw Textured Yarn | 82.5 | 150*2 INT | Filaments | Recycled Polyester | 300 | 96 | Semi Dull | Draw Textured Yarn | 82.5 | 150*2 INT | Filaments | WOVEN | TWILL |  |  |  | P-DY09 | 고압 래피드 염색기 |  | Sera Wash C-NEP | DYSTAR | 정련호발제 | 3 | NaOH | 삼일 | 가성소다 | 5 | CH3COOH | 삼일 | 빙초산 | 0.5 | 45 | 5.5 | 95 | 60 | 0 | 95 | 0 | 0 | 95 | 0 | 0 | 95 | 0 | 0 | 95 | 0 | 0 | 95 | 0 | 0 | 95 | 0 | 80 | 10 | 2 | P-DY12 | 산업용 텐터기 | 1 | 3 | 3 |  |  | 170 | 170 | 20 | 1200 |  |  | 170 | 170 | 20 | 1200 |  |  | 170 | 170 | 20 | 1200 |  |  | 170 | 170 | 20 | 1200 |  |  | 170 | 170 | 20 | 1200 |  |  | 170 | 170 | 20 | 1200 |  |  | 170 | 170 | 20 | 1200 | 6.75 | Dorosperse B/K KKL | ARCHROMA | 분산 | 고일광 | 3 | [15 empty] | 1:10 | 0.0675 | Sunsolt RM-340S | 니카코리아 | 분산·균염제 | 0.3 | 빙초산 | 삼일 | 산 | 0.5 | Fadex® TS liq | Archroma | 일광견뢰도증진제 | 4 | Sera Fast P-UVC | Dystar | 일광견뢰도증진제 | 4 | P-DY08 | STARLET DL-6000+ | 40 | 1.5 | 64 | 0 | 0.75 | 100 | 0 | 1.5 | 136 | 60 | 2 | 64 | 0 | 0 | 64 | 0 | 0 | 64 | 0 | 0 | 64 | 0 | P-DY08 | STARLET DL-6000+ | NaOH | 삼일 | 가성소다 | 2 | Sera Con M-FAS | Dystar | 환원세정제 | 2 | 1:10 | 0.0675 | 40 | 2 | 80 | 20 | 0 | 80 | 0 | 0 | 80 | 0 | 0 | 80 | 0 | 0 | 80 | 0 | 0 | 80 | 0 | 0 | 80 | 0 | 60 |  | 2 | 25 |  | 1 |  |  |  | 100 | 10 |  |  |  |  | P-DY05 | 실험실 패더 | 1 | 1 | P-DY06 | 실험실 텐터 | 180 | 1 | 2 | 2 | [165 empty] | 310.8456782 | 1.18 | [12 empty] | 25.11 | -2.25 | -2.26 | 10.749 | 25.76 | -2.08 | -2 | 28.51 | -1.68 | -3.1 | 3-4 | 2.986667
| 172 | 2021-04-06 | 부산대학교 | 1 | P-DY09 | 고압 래피드 염색기 | RAW-001 | Recycled Polyester | 300 | 96 | Semi Dull | Draw Textured Yarn | 82.5 | 150*2 INT | Filaments | Recycled Polyester | 300 | 96 | Semi Dull | Draw Textured Yarn | 82.5 | 150*2 INT | Filaments | WOVEN | TWILL |  |  |  | P-DY09 | 고압 래피드 염색기 |  | Sera Wash C-NEP | DYSTAR | 정련호발제 | 3 | NaOH | 삼일 | 가성소다 | 5 | CH3COOH | 삼일 | 빙초산 | 0.5 | 45 | 5.5 | 95 | 60 | 0 | 95 | 0 | 0 | 95 | 0 | 0 | 95 | 0 | 0 | 95 | 0 | 0 | 95 | 0 | 0 | 95 | 0 | 80 | 10 | 2 | P-DY12 | 산업용 텐터기 | 1 | 3 | 3 |  |  | 170 | 170 | 20 | 1200 |  |  | 170 | 170 | 20 | 1200 |  |  | 170 | 170 | 20 | 1200 |  |  | 170 | 170 | 20 | 1200 |  |  | 170 | 170 | 20 | 1200 |  |  | 170 | 170 | 20 | 1200 |  |  | 170 | 170 | 20 | 1200 | 6.75 | Dorosperse B/K KKL | ARCHROMA | 분산 | 고일광 | 4 | [15 empty] | 1:10 | 0.0675 | Sunsolt RM-340S | 니카코리아 | 분산·균염제 | 0.3 | 빙초산 | 삼일 | 산 | 0.5 | Fadex® TS liq | Archroma | 일광견뢰도증진제 | 4 | Sera Fast P-UVC | Dystar | 일광견뢰도증진제 | 4 | P-DY08 | STARLET DL-6000+ | 40 | 1.5 | 64 | 0 | 0.75 | 100 | 0 | 1.5 | 136 | 60 | 2 | 64 | 0 | 0 | 64 | 0 | 0 | 64 | 0 | 0 | 64 | 0 | P-DY08 | STARLET DL-6000+ | NaOH | 삼일 | 가성소다 | 2 | Sera Con M-FAS | Dystar | 환원세정제 | 2 | 1:10 | 0.0675 | 40 | 2 | 80 | 20 | 0 | 80 | 0 | 0 | 80 | 0 | 0 | 80 | 0 | 0 | 80 | 0 | 0 | 80 | 0 | 0 | 80 | 0 | 60 |  | 2 | 25 |  | 1 |  |  |  | 100 | 10 |  |  |  |  | P-DY05 | 실험실 패더 | 1 | 1 | P-DY06 | 실험실 텐터 | 180 | 1 | 2 | 2 | [165 empty] | 310.8456782 | 1.18 | [12 empty] | 22.19 | -1.64 | -2.18 | 12.326 | 23.76 | -1.52 | -1.91 | 25.98 | -1.15 | -2.82 | 3-4 | 2.433333
| 173 | 2021-04-06 | 부산대학교 | 1 | P-DY09 | 고압 래피드 염색기 | RAW-001 | Recycled Polyester | 300 | 96 | Semi Dull | Draw Textured Yarn | 82.5 | 150*2 INT | Filaments | Recycled Polyester | 300 | 96 | Semi Dull | Draw Textured Yarn | 82.5 | 150*2 INT | Filaments | WOVEN | TWILL |  |  |  | P-DY09 | 고압 래피드 염색기 |  | Sera Wash C-NEP | DYSTAR | 정련호발제 | 3 | NaOH | 삼일 | 가성소다 | 5 | CH3COOH | 삼일 | 빙초산 | 0.5 | 45 | 5.5 | 95 | 60 | 0 | 95 | 0 | 0 | 95 | 0 | 0 | 95 | 0 | 0 | 95 | 0 | 0 | 95 | 0 | 0 | 95 | 0 | 80 | 10 | 2 | P-DY12 | 산업용 텐터기 | 1 | 3 | 3 |  |  | 170 | 170 | 20 | 1200 |  |  | 170 | 170 | 20 | 1200 |  |  | 170 | 170 | 20 | 1200 |  |  | 170 | 170 | 20 | 1200 |  |  | 170 | 170 | 20 | 1200 |  |  | 170 | 170 | 20 | 1200 |  |  | 170 | 170 | 20 | 1200 | 6.75 | Dorosperse B/K KKL | ARCHROMA | 분산 | 고일광 | 5 | [15 empty] | 1:10 | 0.0675 | Sunsolt RM-340S | 니카코리아 | 분산·균염제 | 0.3 | 빙초산 | 삼일 | 산 | 0.5 | Fadex® TS liq | Archroma | 일광견뢰도증진제 | 4 | Sera Fast P-UVC | Dystar | 일광견뢰도증진제 | 4 | P-DY08 | STARLET DL-6000+ | 40 | 1.5 | 64 | 0 | 0.75 | 100 | 0 | 1.5 | 136 | 60 | 2 | 64 | 0 | 0 | 64 | 0 | 0 | 64 | 0 | 0 | 64 | 0 | P-DY08 | STARLET DL-6000+ | NaOH | 삼일 | 가성소다 | 2 | Sera Con M-FAS | Dystar | 환원세정제 | 2 | 1:10 | 0.0675 | 40 | 2 | 80 | 20 | 0 | 80 | 0 | 0 | 80 | 0 | 0 | 80 | 0 | 0 | 80 | 0 | 0 | 80 | 0 | 0 | 80 | 0 | 60 |  | 2 | 25 |  | 1 |  |  |  | 100 | 10 |  |  |  |  | P-DY05 | 실험실 패더 | 1 | 1 | P-DY06 | 실험실 텐터 | 180 | 1 | 2 | 2 | [165 empty] | 310.8456782 | 1.18 | [12 empty] | 20.82 | -1.2 | -2.08 | 13.206 | 21.97 | -1.08 | -1.74 | 23.94 | -0.81 | -2.46 | 3-4 | 2.113333
| 174 | 2021-04-06 | 부산대학교 | 1 | P-DY09 | 고압 래피드 염색기 | RAW-001 | Recycled Polyester | 300 | 96 | Semi Dull | Draw Textured Yarn | 82.5 | 150*2 INT | Filaments | Recycled Polyester | 300 | 96 | Semi Dull | Draw Textured Yarn | 82.5 | 150*2 INT | Filaments | WOVEN | TWILL |  |  |  | P-DY09 | 고압 래피드 염색기 |  | Sera Wash C-NEP | DYSTAR | 정련호발제 | 3 | NaOH | 삼일 | 가성소다 | 5 | CH3COOH | 삼일 | 빙초산 | 0.5 | 45 | 5.5 | 95 | 60 | 0 | 95 | 0 | 0 | 95 | 0 | 0 | 95 | 0 | 0 | 95 | 0 | 0 | 95 | 0 | 0 | 95 | 0 | 80 | 10 | 2 | P-DY12 | 산업용 텐터기 | 1 | 3 | 3 |  |  | 170 | 170 | 20 | 1200 |  |  | 170 | 170 | 20 | 1200 |  |  | 170 | 170 | 20 | 1200 |  |  | 170 | 170 | 20 | 1200 |  |  | 170 | 170 | 20 | 1200 |  |  | 170 | 170 | 20 | 1200 |  |  | 170 | 170 | 20 | 1200 | 6.75 | Dorosperse B/K KKL | ARCHROMA | 분산 | 고일광 | 6 | [15 empty] | 1:10 | 0.0675 | Sunsolt RM-340S | 니카코리아 | 분산·균염제 | 0.3 | 빙초산 | 삼일 | 산 | 0.5 | Fadex® TS liq | Archroma | 일광견뢰도증진제 | 4 | Sera Fast P-UVC | Dystar | 일광견뢰도증진제 | 4 | P-DY08 | STARLET DL-6000+ | 40 | 1.5 | 64 | 0 | 0.75 | 100 | 0 | 1.5 | 136 | 60 | 2 | 64 | 0 | 0 | 64 | 0 | 0 | 64 | 0 | 0 | 64 | 0 | P-DY08 | STARLET DL-6000+ | NaOH | 삼일 | 가성소다 | 2 | Sera Con M-FAS | Dystar | 환원세정제 | 2 | 1:10 | 0.0675 | 40 | 2 | 80 | 20 | 0 | 80 | 0 | 0 | 80 | 0 | 0 | 80 | 0 | 0 | 80 | 0 | 0 | 80 | 0 | 0 | 80 | 0 | 60 |  | 2 | 25 |  | 1 |  |  |  | 100 | 10 |  |  |  |  | P-DY05 | 실험실 패더 | 1 | 1 | P-DY06 | 실험실 텐터 | 180 | 1 | 2 | 2 | [165 empty] | 310.8456782 | 1.18 | [12 empty] | 19.68 | -0.98 | -1.95 | 14.013 | 21.52 | -0.8 | -1.66 | 22.8 | -0.7 | -2 | 4 | 1.343333
| 175 | 2021-03-31 | 부산대학교 | 1 | P-DY09 | 고압 래피드 염색기 | RAW-001 | Recycled Polyester | 300 | 96 | Semi Dull | Draw Textured Yarn | 82.5 | 150*2 INT | Filaments | Recycled Polyester | 300 | 96 | Semi Dull | Draw Textured Yarn | 82.5 | 150*2 INT | Filaments | WOVEN | TWILL |  |  |  | P-DY09 | 고압 래피드 염색기 |  | Sera Wash C-NEP | DYSTAR | 정련호발제 | 3 | NaOH | 삼일 | 가성소다 | 5 | CH3COOH | 삼일 | 빙초산 | 0.5 | 45 | 5.5 | 95 | 60 | 0 | 95 | 0 | 0 | 95 | 0 | 0 | 95 | 0 | 0 | 95 | 0 | 0 | 95 | 0 | 0 | 95 | 0 | 80 | 10 | 2 | P-DY12 | 산업용 텐터기 | 1 | 3 | 3 |  |  | 170 | 170 | 20 | 1200 |  |  | 170 | 170 | 20 | 1200 |  |  | 170 | 170 | 20 | 1200 |  |  | 170 | 170 | 20 | 1200 |  |  | 170 | 170 | 20 | 1200 |  |  | 170 | 170 | 20 | 1200 |  |  | 170 | 170 | 20 | 1200 | 6.75 | Dianix Black AM-SLR | DYSTAR | 분산 | 고일광 | 1 | [15 empty] | 1:10 | 0.0675 | Sunsolt RM-340S | 니카코리아 | 분산·균염제 | 0.3 | 빙초산 | 삼일 | 산 | 0.5 | [8 empty] | P-DY08 | STARLET DL-6000+ | 40 | 1.5 | 64 | 0 | 0.75 | 100 | 0 | 1.5 | 136 | 60 | 2 | 64 | 0 | 0 | 64 | 0 | 0 | 64 | 0 | 0 | 64 | 0 | P-DY08 | STARLET DL-6000+ | NaOH | 삼일 | 가성소다 | 2 | Sera Con M-FAS | Dystar | 환원세정제 | 2 | 1:10 | 0.0675 | 40 | 2 | 80 | 20 | 0 | 80 | 0 | 0 | 80 | 0 | 0 | 80 | 0 | 0 | 80 | 0 | 0 | 80 | 0 | 0 | 80 | 0 | 60 |  | 2 | 25 |  | 1 |  |  |  | 100 | 10 |  |  |  |  | P-DY05 | 실험실 패더 | 1 | 1 | P-DY06 | 실험실 텐터 | 180 | 1 | 2 | 2 | [165 empty] | 310.8456782 | 1.18 | [12 empty] | 36.21 | 0.85 | 1 | 4.2689 | 36.84 | 0.71 | 1.04 | 43.6 | 2.73 | 2.68 | 1-2 | 7.243333
| 176 | 2021-03-31 | 부산대학교 | 1 | P-DY09 | 고압 래피드 염색기 | RAW-001 | Recycled Polyester | 300 | 96 | Semi Dull | Draw Textured Yarn | 82.5 | 150*2 INT | Filaments | Recycled Polyester | 300 | 96 | Semi Dull | Draw Textured Yarn | 82.5 | 150*2 INT | Filaments | WOVEN | TWILL |  |  |  | P-DY09 | 고압 래피드 염색기 |  | Sera Wash C-NEP | DYSTAR | 정련호발제 | 3 | NaOH | 삼일 | 가성소다 | 5 | CH3COOH | 삼일 | 빙초산 | 0.5 | 45 | 5.5 | 95 | 60 | 0 | 95 | 0 | 0 | 95 | 0 | 0 | 95 | 0 | 0 | 95 | 0 | 0 | 95 | 0 | 0 | 95 | 0 | 80 | 10 | 2 | P-DY12 | 산업용 텐터기 | 1 | 3 | 3 |  |  | 170 | 170 | 20 | 1200 |  |  | 170 | 170 | 20 | 1200 |  |  | 170 | 170 | 20 | 1200 |  |  | 170 | 170 | 20 | 1200 |  |  | 170 | 170 | 20 | 1200 |  |  | 170 | 170 | 20 | 1200 |  |  | 170 | 170 | 20 | 1200 | 6.75 | Dianix Black AM-SLR | DYSTAR | 분산 | 고일광 | 2 | [15 empty] | 1:10 | 0.0675 | Sunsolt RM-340S | 니카코리아 | 분산·균염제 | 0.3 | 빙초산 | 삼일 | 산 | 0.5 | [8 empty] | P-DY08 | STARLET DL-6000+ | 40 | 1.5 | 64 | 0 | 0.75 | 100 | 0 | 1.5 | 136 | 60 | 2 | 64 | 0 | 0 | 64 | 0 | 0 | 64 | 0 | 0 | 64 | 0 | P-DY08 | STARLET DL-6000+ | NaOH | 삼일 | 가성소다 | 2 | Sera Con M-FAS | Dystar | 환원세정제 | 2 | 1:10 | 0.0675 | 40 | 2 | 80 | 20 | 0 | 80 | 0 | 0 | 80 | 0 | 0 | 80 | 0 | 0 | 80 | 0 | 0 | 80 | 0 | 0 | 80 | 0 | 60 |  | 2 | 25 |  | 1 |  |  |  | 100 | 10 |  |  |  |  | P-DY05 | 실험실 패더 | 1 | 1 | P-DY06 | 실험실 텐터 | 180 | 1 | 2 | 2 | [165 empty] | 310.8456782 | 1.18 | [12 empty] | 28.03 | 0.62 | 0.31 | 7.4725 | 29.04 | 0.66 | 0.28 | 33.79 | 2.24 | 1.83 | 2 | 5.25
| 177 | 2021-03-31 | 부산대학교 | 1 | P-DY09 | 고압 래피드 염색기 | RAW-001 | Recycled Polyester | 300 | 96 | Semi Dull | Draw Textured Yarn | 82.5 | 150*2 INT | Filaments | Recycled Polyester | 300 | 96 | Semi Dull | Draw Textured Yarn | 82.5 | 150*2 INT | Filaments | WOVEN | TWILL |  |  |  | P-DY09 | 고압 래피드 염색기 |  | Sera Wash C-NEP | DYSTAR | 정련호발제 | 3 | NaOH | 삼일 | 가성소다 | 5 | CH3COOH | 삼일 | 빙초산 | 0.5 | 45 | 5.5 | 95 | 60 | 0 | 95 | 0 | 0 | 95 | 0 | 0 | 95 | 0 | 0 | 95 | 0 | 0 | 95 | 0 | 0 | 95 | 0 | 80 | 10 | 2 | P-DY12 | 산업용 텐터기 | 1 | 3 | 3 |  |  | 170 | 170 | 20 | 1200 |  |  | 170 | 170 | 20 | 1200 |  |  | 170 | 170 | 20 | 1200 |  |  | 170 | 170 | 20 | 1200 |  |  | 170 | 170 | 20 | 1200 |  |  | 170 | 170 | 20 | 1200 |  |  | 170 | 170 | 20 | 1200 | 6.75 | Dianix Black AM-SLR | DYSTAR | 분산 | 고일광 | 3 | [15 empty] | 1:10 | 0.0675 | Sunsolt RM-340S | 니카코리아 | 분산·균염제 | 0.3 | 빙초산 | 삼일 | 산 | 0.5 | [8 empty] | P-DY08 | STARLET DL-6000+ | 40 | 1.5 | 64 | 0 | 0.75 | 100 | 0 | 1.5 | 136 | 60 | 2 | 64 | 0 | 0 | 64 | 0 | 0 | 64 | 0 | 0 | 64 | 0 | P-DY08 | STARLET DL-6000+ | NaOH | 삼일 | 가성소다 | 2 | Sera Con M-FAS | Dystar | 환원세정제 | 2 | 1:10 | 0.0675 | 40 | 2 | 80 | 20 | 0 | 80 | 0 | 0 | 80 | 0 | 0 | 80 | 0 | 0 | 80 | 0 | 0 | 80 | 0 | 0 | 80 | 0 | 60 |  | 2 | 25 |  | 1 |  |  |  | 100 | 10 |  |  |  |  | P-DY05 | 실험실 패더 | 1 | 1 | P-DY06 | 실험실 텐터 | 180 | 1 | 2 | 2 | [165 empty] | 310.8456782 | 1.18 | [12 empty] | 23.32 | 0.36 | -0.11 | 10.633 | 24.66 | 0.37 | -0.09 | 28.06 | 1.54 | 1.02 | 2-3 | 3.763333
| 178 | 2021-03-31 | 부산대학교 | 1 | P-DY09 | 고압 래피드 염색기 | RAW-001 | Recycled Polyester | 300 | 96 | Semi Dull | Draw Textured Yarn | 82.5 | 150*2 INT | Filaments | Recycled Polyester | 300 | 96 | Semi Dull | Draw Textured Yarn | 82.5 | 150*2 INT | Filaments | WOVEN | TWILL |  |  |  | P-DY09 | 고압 래피드 염색기 |  | Sera Wash C-NEP | DYSTAR | 정련호발제 | 3 | NaOH | 삼일 | 가성소다 | 5 | CH3COOH | 삼일 | 빙초산 | 0.5 | 45 | 5.5 | 95 | 60 | 0 | 95 | 0 | 0 | 95 | 0 | 0 | 95 | 0 | 0 | 95 | 0 | 0 | 95 | 0 | 0 | 95 | 0 | 80 | 10 | 2 | P-DY12 | 산업용 텐터기 | 1 | 3 | 3 |  |  | 170 | 170 | 20 | 1200 |  |  | 170 | 170 | 20 | 1200 |  |  | 170 | 170 | 20 | 1200 |  |  | 170 | 170 | 20 | 1200 |  |  | 170 | 170 | 20 | 1200 |  |  | 170 | 170 | 20 | 1200 |  |  | 170 | 170 | 20 | 1200 | 6.75 | Dianix Black AM-SLR | DYSTAR | 분산 | 고일광 | 4 | [15 empty] | 1:10 | 0.0675 | Sunsolt RM-340S | 니카코리아 | 분산·균염제 | 0.3 | 빙초산 | 삼일 | 산 | 0.5 | [8 empty] | P-DY08 | STARLET DL-6000+ | 40 | 1.5 | 64 | 0 | 0.75 | 100 | 0 | 1.5 | 136 | 60 | 2 | 64 | 0 | 0 | 64 | 0 | 0 | 64 | 0 | 0 | 64 | 0 | P-DY08 | STARLET DL-6000+ | NaOH | 삼일 | 가성소다 | 2 | Sera Con M-FAS | Dystar | 환원세정제 | 2 | 1:10 | 0.0675 | 40 | 2 | 80 | 20 | 0 | 80 | 0 | 0 | 80 | 0 | 0 | 80 | 0 | 0 | 80 | 0 | 0 | 80 | 0 | 0 | 80 | 0 | 60 |  | 2 | 25 |  | 1 |  |  |  | 100 | 10 |  |  |  |  | P-DY05 | 실험실 패더 | 1 | 1 | P-DY06 | 실험실 텐터 | 180 | 1 | 2 | 2 | [165 empty] | 310.8456782 | 1.18 | [12 empty] | 21.13 | 0.19 | -0.44 | 12.583 | 22.78 | 0.4 | -0.4 | 25.3 | 1.07 | 0.56 | 3-4 | 2.793333
| 179 | 2021-03-31 | 부산대학교 | 1 | P-DY09 | 고압 래피드 염색기 | RAW-001 | Recycled Polyester | 300 | 96 | Semi Dull | Draw Textured Yarn | 82.5 | 150*2 INT | Filaments | Recycled Polyester | 300 | 96 | Semi Dull | Draw Textured Yarn | 82.5 | 150*2 INT | Filaments | WOVEN | TWILL |  |  |  | P-DY09 | 고압 래피드 염색기 |  | Sera Wash C-NEP | DYSTAR | 정련호발제 | 3 | NaOH | 삼일 | 가성소다 | 5 | CH3COOH | 삼일 | 빙초산 | 0.5 | 45 | 5.5 | 95 | 60 | 0 | 95 | 0 | 0 | 95 | 0 | 0 | 95 | 0 | 0 | 95 | 0 | 0 | 95 | 0 | 0 | 95 | 0 | 80 | 10 | 2 | P-DY12 | 산업용 텐터기 | 1 | 3 | 3 |  |  | 170 | 170 | 20 | 1200 |  |  | 170 | 170 | 20 | 1200 |  |  | 170 | 170 | 20 | 1200 |  |  | 170 | 170 | 20 | 1200 |  |  | 170 | 170 | 20 | 1200 |  |  | 170 | 170 | 20 | 1200 |  |  | 170 | 170 | 20 | 1200 | 6.75 | Dianix Black AM-SLR | DYSTAR | 분산 | 고일광 | 5 | [15 empty] | 1:10 | 0.0675 | Sunsolt RM-340S | 니카코리아 | 분산·균염제 | 0.3 | 빙초산 | 삼일 | 산 | 0.5 | [8 empty] | P-DY08 | STARLET DL-6000+ | 40 | 1.5 | 64 | 0 | 0.75 | 100 | 0 | 1.5 | 136 | 60 | 2 | 64 | 0 | 0 | 64 | 0 | 0 | 64 | 0 | 0 | 64 | 0 | P-DY08 | STARLET DL-6000+ | NaOH | 삼일 | 가성소다 | 2 | Sera Con M-FAS | Dystar | 환원세정제 | 2 | 1:10 | 0.0675 | 40 | 2 | 80 | 20 | 0 | 80 | 0 | 0 | 80 | 0 | 0 | 80 | 0 | 0 | 80 | 0 | 0 | 80 | 0 | 0 | 80 | 0 | 60 |  | 2 | 25 |  | 1 |  |  |  | 100 | 10 |  |  |  |  | P-DY05 | 실험실 패더 | 1 | 1 | P-DY06 | 실험실 텐터 | 180 | 1 | 2 | 2 | [165 empty] | 310.8456782 | 1.18 | [12 empty] | 19.74 | 0.04 | -0.73 | 14.008 | 21.68 | 0.22 | -0.79 | 22.74 | 0.71 | 0.02 | 4 | 1.45
| 180 | 2021-03-31 | 부산대학교 | 1 | P-DY09 | 고압 래피드 염색기 | RAW-001 | Recycled Polyester | 300 | 96 | Semi Dull | Draw Textured Yarn | 82.5 | 150*2 INT | Filaments | Recycled Polyester | 300 | 96 | Semi Dull | Draw Textured Yarn | 82.5 | 150*2 INT | Filaments | WOVEN | TWILL |  |  |  | P-DY09 | 고압 래피드 염색기 |  | Sera Wash C-NEP | DYSTAR | 정련호발제 | 3 | NaOH | 삼일 | 가성소다 | 5 | CH3COOH | 삼일 | 빙초산 | 0.5 | 45 | 5.5 | 95 | 60 | 0 | 95 | 0 | 0 | 95 | 0 | 0 | 95 | 0 | 0 | 95 | 0 | 0 | 95 | 0 | 0 | 95 | 0 | 80 | 10 | 2 | P-DY12 | 산업용 텐터기 | 1 | 3 | 3 |  |  | 170 | 170 | 20 | 1200 |  |  | 170 | 170 | 20 | 1200 |  |  | 170 | 170 | 20 | 1200 |  |  | 170 | 170 | 20 | 1200 |  |  | 170 | 170 | 20 | 1200 |  |  | 170 | 170 | 20 | 1200 |  |  | 170 | 170 | 20 | 1200 | 6.75 | Dianix Black AM-SLR | DYSTAR | 분산 | 고일광 | 6 | [15 empty] | 1:10 | 0.0675 | Sunsolt RM-340S | 니카코리아 | 분산·균염제 | 0.3 | 빙초산 | 삼일 | 산 | 0.5 | [8 empty] | P-DY08 | STARLET DL-6000+ | 40 | 1.5 | 64 | 0 | 0.75 | 100 | 0 | 1.5 | 136 | 60 | 2 | 64 | 0 | 0 | 64 | 0 | 0 | 64 | 0 | 0 | 64 | 0 | P-DY08 | STARLET DL-6000+ | NaOH | 삼일 | 가성소다 | 2 | Sera Con M-FAS | Dystar | 환원세정제 | 2 | 1:10 | 0.0675 | 40 | 2 | 80 | 20 | 0 | 80 | 0 | 0 | 80 | 0 | 0 | 80 | 0 | 0 | 80 | 0 | 0 | 80 | 0 | 0 | 80 | 0 | 60 |  | 2 | 25 |  | 1 |  |  |  | 100 | 10 |  |  |  |  | P-DY05 | 실험실 패더 | 1 | 1 | P-DY06 | 실험실 텐터 | 180 | 1 | 2 | 2 | [165 empty] | 310.8456782 | 1.18 | [12 empty] | 18.9 | 0 | -0.81 | 15.106 | 20.26 | 0.06 | -0.65 | 21.94 | 0.63 | -0.1 | 4 | 1.87
| 181 | 2021-04-01 | 부산대학교 | 1 | P-DY09 | 고압 래피드 염색기 | RAW-001 | Recycled Polyester | 300 | 96 | Semi Dull | Draw Textured Yarn | 82.5 | 150*2 INT | Filaments | Recycled Polyester | 300 | 96 | Semi Dull | Draw Textured Yarn | 82.5 | 150*2 INT | Filaments | WOVEN | TWILL |  |  |  | P-DY09 | 고압 래피드 염색기 |  | Sera Wash C-NEP | DYSTAR | 정련호발제 | 3 | NaOH | 삼일 | 가성소다 | 5 | CH3COOH | 삼일 | 빙초산 | 0.5 | 45 | 5.5 | 95 | 60 | 0 | 95 | 0 | 0 | 95 | 0 | 0 | 95 | 0 | 0 | 95 | 0 | 0 | 95 | 0 | 0 | 95 | 0 | 80 | 10 | 2 | P-DY12 | 산업용 텐터기 | 1 | 3 | 3 |  |  | 170 | 170 | 20 | 1200 |  |  | 170 | 170 | 20 | 1200 |  |  | 170 | 170 | 20 | 1200 |  |  | 170 | 170 | 20 | 1200 |  |  | 170 | 170 | 20 | 1200 |  |  | 170 | 170 | 20 | 1200 |  |  | 170 | 170 | 20 | 1200 | 6.75 | Dianix Black AM-SLR | DYSTAR | 분산 | 고일광 | 1 | [15 empty] | 1:10 | 0.0675 | Sunsolt RM-340S | 니카코리아 | 분산·균염제 | 0.3 | 빙초산 | 삼일 | 산 | 0.5 | UVK-200 | 경인양행 | 일광견뢰도증진제 | 4 | UVK-400 H/C | 경인양행 | 일광견뢰도증진제 | 4 | P-DY08 | STARLET DL-6000+ | 40 | 1.5 | 64 | 0 | 0.75 | 100 | 0 | 1.5 | 136 | 60 | 2 | 64 | 0 | 0 | 64 | 0 | 0 | 64 | 0 | 0 | 64 | 0 | P-DY08 | STARLET DL-6000+ | NaOH | 삼일 | 가성소다 | 2 | Sera Con M-FAS | Dystar | 환원세정제 | 2 | 1:10 | 0.0675 | 40 | 2 | 80 | 20 | 0 | 80 | 0 | 0 | 80 | 0 | 0 | 80 | 0 | 0 | 80 | 0 | 0 | 80 | 0 | 0 | 80 | 0 | 60 |  | 2 | 25 |  | 1 |  |  |  | 100 | 10 |  |  |  |  | P-DY05 | 실험실 패더 | 1 | 1 | P-DY06 | 실험실 텐터 | 180 | 1 | 2 | 2 | [165 empty] | 310.8456782 | 1.18 | [12 empty] | 37.2 | 0.79 | 0.46 | 6.1674 | 37.99 | 0.86 | 0.52 | 42.02 | 0.91 | 0.06 | 3 | 4.06
| 182 | 2021-04-01 | 부산대학교 | 1 | P-DY09 | 고압 래피드 염색기 | RAW-001 | Recycled Polyester | 300 | 96 | Semi Dull | Draw Textured Yarn | 82.5 | 150*2 INT | Filaments | Recycled Polyester | 300 | 96 | Semi Dull | Draw Textured Yarn | 82.5 | 150*2 INT | Filaments | WOVEN | TWILL |  |  |  | P-DY09 | 고압 래피드 염색기 |  | Sera Wash C-NEP | DYSTAR | 정련호발제 | 3 | NaOH | 삼일 | 가성소다 | 5 | CH3COOH | 삼일 | 빙초산 | 0.5 | 45 | 5.5 | 95 | 60 | 0 | 95 | 0 | 0 | 95 | 0 | 0 | 95 | 0 | 0 | 95 | 0 | 0 | 95 | 0 | 0 | 95 | 0 | 80 | 10 | 2 | P-DY12 | 산업용 텐터기 | 1 | 3 | 3 |  |  | 170 | 170 | 20 | 1200 |  |  | 170 | 170 | 20 | 1200 |  |  | 170 | 170 | 20 | 1200 |  |  | 170 | 170 | 20 | 1200 |  |  | 170 | 170 | 20 | 1200 |  |  | 170 | 170 | 20 | 1200 |  |  | 170 | 170 | 20 | 1200 | 6.75 | Dianix Black AM-SLR | DYSTAR | 분산 | 고일광 | 2 | [15 empty] | 1:10 | 0.0675 | Sunsolt RM-340S | 니카코리아 | 분산·균염제 | 0.3 | 빙초산 | 삼일 | 산 | 0.5 | UVK-200 | 경인양행 | 일광견뢰도증진제 | 4 | UVK-400 H/C | 경인양행 | 일광견뢰도증진제 | 4 | P-DY08 | STARLET DL-6000+ | 40 | 1.5 | 64 | 0 | 0.75 | 100 | 0 | 1.5 | 136 | 60 | 2 | 64 | 0 | 0 | 64 | 0 | 0 | 64 | 0 | 0 | 64 | 0 | P-DY08 | STARLET DL-6000+ | NaOH | 삼일 | 가성소다 | 2 | Sera Con M-FAS | Dystar | 환원세정제 | 2 | 1:10 | 0.0675 | 40 | 2 | 80 | 20 | 0 | 80 | 0 | 0 | 80 | 0 | 0 | 80 | 0 | 0 | 80 | 0 | 0 | 80 | 0 | 0 | 80 | 0 | 60 |  | 2 | 25 |  | 1 |  |  |  | 100 | 10 |  |  |  |  | P-DY05 | 실험실 패더 | 1 | 1 | P-DY06 | 실험실 텐터 | 180 | 1 | 2 | 2 | [165 empty] | 310.8456782 | 1.18 | [12 empty] | 27.67 | 0.48 | 0.09 | 9.9408 | 28.57 | 0.63 | 0.23 | 31.94 | 0.72 | 0.18 | 3 | 3.38
| 183 | 2021-04-01 | 부산대학교 | 1 | P-DY09 | 고압 래피드 염색기 | RAW-001 | Recycled Polyester | 300 | 96 | Semi Dull | Draw Textured Yarn | 82.5 | 150*2 INT | Filaments | Recycled Polyester | 300 | 96 | Semi Dull | Draw Textured Yarn | 82.5 | 150*2 INT | Filaments | WOVEN | TWILL |  |  |  | P-DY09 | 고압 래피드 염색기 |  | Sera Wash C-NEP | DYSTAR | 정련호발제 | 3 | NaOH | 삼일 | 가성소다 | 5 | CH3COOH | 삼일 | 빙초산 | 0.5 | 45 | 5.5 | 95 | 60 | 0 | 95 | 0 | 0 | 95 | 0 | 0 | 95 | 0 | 0 | 95 | 0 | 0 | 95 | 0 | 0 | 95 | 0 | 80 | 10 | 2 | P-DY12 | 산업용 텐터기 | 1 | 3 | 3 |  |  | 170 | 170 | 20 | 1200 |  |  | 170 | 170 | 20 | 1200 |  |  | 170 | 170 | 20 | 1200 |  |  | 170 | 170 | 20 | 1200 |  |  | 170 | 170 | 20 | 1200 |  |  | 170 | 170 | 20 | 1200 |  |  | 170 | 170 | 20 | 1200 | 6.75 | Dianix Black AM-SLR | DYSTAR | 분산 | 고일광 | 3 | [15 empty] | 1:10 | 0.0675 | Sunsolt RM-340S | 니카코리아 | 분산·균염제 | 0.3 | 빙초산 | 삼일 | 산 | 0.5 | UVK-200 | 경인양행 | 일광견뢰도증진제 | 4 | UVK-400 H/C | 경인양행 | 일광견뢰도증진제 | 4 | P-DY08 | STARLET DL-6000+ | 40 | 1.5 | 64 | 0 | 0.75 | 100 | 0 | 1.5 | 136 | 60 | 2 | 64 | 0 | 0 | 64 | 0 | 0 | 64 | 0 | 0 | 64 | 0 | P-DY08 | STARLET DL-6000+ | NaOH | 삼일 | 가성소다 | 2 | Sera Con M-FAS | Dystar | 환원세정제 | 2 | 1:10 | 0.0675 | 40 | 2 | 80 | 20 | 0 | 80 | 0 | 0 | 80 | 0 | 0 | 80 | 0 | 0 | 80 | 0 | 0 | 80 | 0 | 0 | 80 | 0 | 60 |  | 2 | 25 |  | 1 |  |  |  | 100 | 10 |  |  |  |  | P-DY05 | 실험실 패더 | 1 | 1 | P-DY06 | 실험실 텐터 | 180 | 1 | 2 | 2 | [165 empty] | 310.8456782 | 1.18 | [12 empty] | 23.04 | 0.37 | -0.52 | 12.518 | 24.16 | 0.44 | -0.52 | 26.38 | 0.55 | -0.22 | 3-4 | 2.24
| 184 | 2021-04-01 | 부산대학교 | 1 | P-DY09 | 고압 래피드 염색기 | RAW-001 | Recycled Polyester | 300 | 96 | Semi Dull | Draw Textured Yarn | 82.5 | 150*2 INT | Filaments | Recycled Polyester | 300 | 96 | Semi Dull | Draw Textured Yarn | 82.5 | 150*2 INT | Filaments | WOVEN | TWILL |  |  |  | P-DY09 | 고압 래피드 염색기 |  | Sera Wash C-NEP | DYSTAR | 정련호발제 | 3 | NaOH | 삼일 | 가성소다 | 5 | CH3COOH | 삼일 | 빙초산 | 0.5 | 45 | 5.5 | 95 | 60 | 0 | 95 | 0 | 0 | 95 | 0 | 0 | 95 | 0 | 0 | 95 | 0 | 0 | 95 | 0 | 0 | 95 | 0 | 80 | 10 | 2 | P-DY12 | 산업용 텐터기 | 1 | 3 | 3 |  |  | 170 | 170 | 20 | 1200 |  |  | 170 | 170 | 20 | 1200 |  |  | 170 | 170 | 20 | 1200 |  |  | 170 | 170 | 20 | 1200 |  |  | 170 | 170 | 20 | 1200 |  |  | 170 | 170 | 20 | 1200 |  |  | 170 | 170 | 20 | 1200 | 6.75 | Dianix Black AM-SLR | DYSTAR | 분산 | 고일광 | 4 | [15 empty] | 1:10 | 0.0675 | Sunsolt RM-340S | 니카코리아 | 분산·균염제 | 0.3 | 빙초산 | 삼일 | 산 | 0.5 | UVK-200 | 경인양행 | 일광견뢰도증진제 | 4 | UVK-400 H/C | 경인양행 | 일광견뢰도증진제 | 4 | P-DY08 | STARLET DL-6000+ | 40 | 1.5 | 64 | 0 | 0.75 | 100 | 0 | 1.5 | 136 | 60 | 2 | 64 | 0 | 0 | 64 | 0 | 0 | 64 | 0 | 0 | 64 | 0 | P-DY08 | STARLET DL-6000+ | NaOH | 삼일 | 가성소다 | 2 | Sera Con M-FAS | Dystar | 환원세정제 | 2 | 1:10 | 0.0675 | 40 | 2 | 80 | 20 | 0 | 80 | 0 | 0 | 80 | 0 | 0 | 80 | 0 | 0 | 80 | 0 | 0 | 80 | 0 | 0 | 80 | 0 | 60 |  | 2 | 25 |  | 1 |  |  |  | 100 | 10 |  |  |  |  | P-DY05 | 실험실 패더 | 1 | 1 | P-DY06 | 실험실 텐터 | 180 | 1 | 2 | 2 | [165 empty] | 310.8456782 | 1.18 | [12 empty] | 20.73 | 0.11 | -0.69 | 14.229 | 22.44 | 0.22 | -0.57 | 23.33 | 0.44 | -0.23 | 4 | 0.9866667
| 185 | 2021-04-01 | 부산대학교 | 1 | P-DY09 | 고압 래피드 염색기 | RAW-001 | Recycled Polyester | 300 | 96 | Semi Dull | Draw Textured Yarn | 82.5 | 150*2 INT | Filaments | Recycled Polyester | 300 | 96 | Semi Dull | Draw Textured Yarn | 82.5 | 150*2 INT | Filaments | WOVEN | TWILL |  |  |  | P-DY09 | 고압 래피드 염색기 |  | Sera Wash C-NEP | DYSTAR | 정련호발제 | 3 | NaOH | 삼일 | 가성소다 | 5 | CH3COOH | 삼일 | 빙초산 | 0.5 | 45 | 5.5 | 95 | 60 | 0 | 95 | 0 | 0 | 95 | 0 | 0 | 95 | 0 | 0 | 95 | 0 | 0 | 95 | 0 | 0 | 95 | 0 | 80 | 10 | 2 | P-DY12 | 산업용 텐터기 | 1 | 3 | 3 |  |  | 170 | 170 | 20 | 1200 |  |  | 170 | 170 | 20 | 1200 |  |  | 170 | 170 | 20 | 1200 |  |  | 170 | 170 | 20 | 1200 |  |  | 170 | 170 | 20 | 1200 |  |  | 170 | 170 | 20 | 1200 |  |  | 170 | 170 | 20 | 1200 | 6.75 | Dianix Black AM-SLR | DYSTAR | 분산 | 고일광 | 5 | [15 empty] | 1:10 | 0.0675 | Sunsolt RM-340S | 니카코리아 | 분산·균염제 | 0.3 | 빙초산 | 삼일 | 산 | 0.5 | UVK-200 | 경인양행 | 일광견뢰도증진제 | 4 | UVK-400 H/C | 경인양행 | 일광견뢰도증진제 | 4 | P-DY08 | STARLET DL-6000+ | 40 | 1.5 | 64 | 0 | 0.75 | 100 | 0 | 1.5 | 136 | 60 | 2 | 64 | 0 | 0 | 64 | 0 | 0 | 64 | 0 | 0 | 64 | 0 | P-DY08 | STARLET DL-6000+ | NaOH | 삼일 | 가성소다 | 2 | Sera Con M-FAS | Dystar | 환원세정제 | 2 | 1:10 | 0.0675 | 40 | 2 | 80 | 20 | 0 | 80 | 0 | 0 | 80 | 0 | 0 | 80 | 0 | 0 | 80 | 0 | 0 | 80 | 0 | 0 | 80 | 0 | 60 |  | 2 | 25 |  | 1 |  |  |  | 100 | 10 |  |  |  |  | P-DY05 | 실험실 패더 | 1 | 1 | P-DY06 | 실험실 텐터 | 180 | 1 | 2 | 2 | [165 empty] | 310.8456782 | 1.18 | [12 empty] | 19.51 | 0.07 | -0.84 | 15.049 | 21.52 | 0.22 | -0.7 | 22.36 | 0.35 | -0.36 | 4 | 0.9366667
| 186 | 2021-04-01 | 부산대학교 | 1 | P-DY09 | 고압 래피드 염색기 | RAW-001 | Recycled Polyester | 300 | 96 | Semi Dull | Draw Textured Yarn | 82.5 | 150*2 INT | Filaments | Recycled Polyester | 300 | 96 | Semi Dull | Draw Textured Yarn | 82.5 | 150*2 INT | Filaments | WOVEN | TWILL |  |  |  | P-DY09 | 고압 래피드 염색기 |  | Sera Wash C-NEP | DYSTAR | 정련호발제 | 3 | NaOH | 삼일 | 가성소다 | 5 | CH3COOH | 삼일 | 빙초산 | 0.5 | 45 | 5.5 | 95 | 60 | 0 | 95 | 0 | 0 | 95 | 0 | 0 | 95 | 0 | 0 | 95 | 0 | 0 | 95 | 0 | 0 | 95 | 0 | 80 | 10 | 2 | P-DY12 | 산업용 텐터기 | 1 | 3 | 3 |  |  | 170 | 170 | 20 | 1200 |  |  | 170 | 170 | 20 | 1200 |  |  | 170 | 170 | 20 | 1200 |  |  | 170 | 170 | 20 | 1200 |  |  | 170 | 170 | 20 | 1200 |  |  | 170 | 170 | 20 | 1200 |  |  | 170 | 170 | 20 | 1200 | 6.75 | Dianix Black AM-SLR | DYSTAR | 분산 | 고일광 | 6 | [15 empty] | 1:10 | 0.0675 | Sunsolt RM-340S | 니카코리아 | 분산·균염제 | 0.3 | 빙초산 | 삼일 | 산 | 0.5 | UVK-200 | 경인양행 | 일광견뢰도증진제 | 4 | UVK-400 H/C | 경인양행 | 일광견뢰도증진제 | 4 | P-DY08 | STARLET DL-6000+ | 40 | 1.5 | 64 | 0 | 0.75 | 100 | 0 | 1.5 | 136 | 60 | 2 | 64 | 0 | 0 | 64 | 0 | 0 | 64 | 0 | 0 | 64 | 0 | P-DY08 | STARLET DL-6000+ | NaOH | 삼일 | 가성소다 | 2 | Sera Con M-FAS | Dystar | 환원세정제 | 2 | 1:10 | 0.0675 | 40 | 2 | 80 | 20 | 0 | 80 | 0 | 0 | 80 | 0 | 0 | 80 | 0 | 0 | 80 | 0 | 0 | 80 | 0 | 0 | 80 | 0 | 60 |  | 2 | 25 |  | 1 |  |  |  | 100 | 10 |  |  |  |  | P-DY05 | 실험실 패더 | 1 | 1 | P-DY06 | 실험실 텐터 | 180 | 1 | 2 | 2 | [165 empty] | 310.8456782 | 1.18 | [12 empty] | 18.86 | -0.02 | -0.89 | 15.815 | 19.85 | 0.06 | -0.79 | 21.16 | 0.3 | -0.49 | 4-5 | 1.366667
| 187 | 2021-03-31 | 부산대학교 | 1 | P-DY09 | 고압 래피드 염색기 | RAW-001 | Recycled Polyester | 300 | 96 | Semi Dull | Draw Textured Yarn | 82.5 | 150*2 INT | Filaments | Recycled Polyester | 300 | 96 | Semi Dull | Draw Textured Yarn | 82.5 | 150*2 INT | Filaments | WOVEN | TWILL |  |  |  | P-DY09 | 고압 래피드 염색기 |  | Sera Wash C-NEP | DYSTAR | 정련호발제 | 3 | NaOH | 삼일 | 가성소다 | 5 | CH3COOH | 삼일 | 빙초산 | 0.5 | 45 | 5.5 | 95 | 60 | 0 | 95 | 0 | 0 | 95 | 0 | 0 | 95 | 0 | 0 | 95 | 0 | 0 | 95 | 0 | 0 | 95 | 0 | 80 | 10 | 2 | P-DY12 | 산업용 텐터기 | 1 | 3 | 3 |  |  | 170 | 170 | 20 | 1200 |  |  | 170 | 170 | 20 | 1200 |  |  | 170 | 170 | 20 | 1200 |  |  | 170 | 170 | 20 | 1200 |  |  | 170 | 170 | 20 | 1200 |  |  | 170 | 170 | 20 | 1200 |  |  | 170 | 170 | 20 | 1200 | 6.75 | Dianix Black AM-SLR | DYSTAR | 분산 | 고일광 | 1 | [15 empty] | 1:10 | 0.0675 | Sunsolt RM-340S | 니카코리아 | 분산·균염제 | 0.3 | 빙초산 | 삼일 | 산 | 0.5 | Fadex® TS liq | Archroma | 일광견뢰도증진제 | 4 | Sera Fast P-UVC | Dystar | 일광견뢰도증진제 | 4 | P-DY08 | STARLET DL-6000+ | 40 | 1.5 | 64 | 0 | 0.75 | 100 | 0 | 1.5 | 136 | 60 | 2 | 64 | 0 | 0 | 64 | 0 | 0 | 64 | 0 | 0 | 64 | 0 | P-DY08 | STARLET DL-6000+ | NaOH | 삼일 | 가성소다 | 2 | Sera Con M-FAS | Dystar | 환원세정제 | 2 | 1:10 | 0.0675 | 40 | 2 | 80 | 20 | 0 | 80 | 0 | 0 | 80 | 0 | 0 | 80 | 0 | 0 | 80 | 0 | 0 | 80 | 0 | 0 | 80 | 0 | 60 |  | 2 | 25 |  | 1 |  |  |  | 100 | 10 |  |  |  |  | P-DY05 | 실험실 패더 | 1 | 1 | P-DY06 | 실험실 텐터 | 180 | 1 | 2 | 2 | [165 empty] | 310.8456782 | 1.18 | [12 empty] | 37.66 | 0.85 | 0.66 | 7.128 | 37.92 | 0.79 | 0.7 | 40.02 | 0.47 | 0.07 | 3-4 | 2.22
| 188 | 2021-03-31 | 부산대학교 | 1 | P-DY09 | 고압 래피드 염색기 | RAW-001 | Recycled Polyester | 300 | 96 | Semi Dull | Draw Textured Yarn | 82.5 | 150*2 INT | Filaments | Recycled Polyester | 300 | 96 | Semi Dull | Draw Textured Yarn | 82.5 | 150*2 INT | Filaments | WOVEN | TWILL |  |  |  | P-DY09 | 고압 래피드 염색기 |  | Sera Wash C-NEP | DYSTAR | 정련호발제 | 3 | NaOH | 삼일 | 가성소다 | 5 | CH3COOH | 삼일 | 빙초산 | 0.5 | 45 | 5.5 | 95 | 60 | 0 | 95 | 0 | 0 | 95 | 0 | 0 | 95 | 0 | 0 | 95 | 0 | 0 | 95 | 0 | 0 | 95 | 0 | 80 | 10 | 2 | P-DY12 | 산업용 텐터기 | 1 | 3 | 3 |  |  | 170 | 170 | 20 | 1200 |  |  | 170 | 170 | 20 | 1200 |  |  | 170 | 170 | 20 | 1200 |  |  | 170 | 170 | 20 | 1200 |  |  | 170 | 170 | 20 | 1200 |  |  | 170 | 170 | 20 | 1200 |  |  | 170 | 170 | 20 | 1200 | 6.75 | Dianix Black AM-SLR | DYSTAR | 분산 | 고일광 | 2 | [15 empty] | 1:10 | 0.0675 | Sunsolt RM-340S | 니카코리아 | 분산·균염제 | 0.3 | 빙초산 | 삼일 | 산 | 0.5 | Fadex® TS liq | Archroma | 일광견뢰도증진제 | 4 | Sera Fast P-UVC | Dystar | 일광견뢰도증진제 | 4 | P-DY08 | STARLET DL-6000+ | 40 | 1.5 | 64 | 0 | 0.75 | 100 | 0 | 1.5 | 136 | 60 | 2 | 64 | 0 | 0 | 64 | 0 | 0 | 64 | 0 | 0 | 64 | 0 | P-DY08 | STARLET DL-6000+ | NaOH | 삼일 | 가성소다 | 2 | Sera Con M-FAS | Dystar | 환원세정제 | 2 | 1:10 | 0.0675 | 40 | 2 | 80 | 20 | 0 | 80 | 0 | 0 | 80 | 0 | 0 | 80 | 0 | 0 | 80 | 0 | 0 | 80 | 0 | 0 | 80 | 0 | 60 |  | 2 | 25 |  | 1 |  |  |  | 100 | 10 |  |  |  |  | P-DY05 | 실험실 패더 | 1 | 1 | P-DY06 | 실험실 텐터 | 180 | 1 | 2 | 2 | [165 empty] | 310.8456782 | 1.18 | [12 empty] | 27.69 | 0.62 | 0.1 | 10.696 | 28.47 | 0.68 | 0.06 | 30.92 | 0.47 | 0.07 | 3-4 | 2.46
| 189 | 2021-03-31 | 부산대학교 | 1 | P-DY09 | 고압 래피드 염색기 | RAW-001 | Recycled Polyester | 300 | 96 | Semi Dull | Draw Textured Yarn | 82.5 | 150*2 INT | Filaments | Recycled Polyester | 300 | 96 | Semi Dull | Draw Textured Yarn | 82.5 | 150*2 INT | Filaments | WOVEN | TWILL |  |  |  | P-DY09 | 고압 래피드 염색기 |  | Sera Wash C-NEP | DYSTAR | 정련호발제 | 3 | NaOH | 삼일 | 가성소다 | 5 | CH3COOH | 삼일 | 빙초산 | 0.5 | 45 | 5.5 | 95 | 60 | 0 | 95 | 0 | 0 | 95 | 0 | 0 | 95 | 0 | 0 | 95 | 0 | 0 | 95 | 0 | 0 | 95 | 0 | 80 | 10 | 2 | P-DY12 | 산업용 텐터기 | 1 | 3 | 3 |  |  | 170 | 170 | 20 | 1200 |  |  | 170 | 170 | 20 | 1200 |  |  | 170 | 170 | 20 | 1200 |  |  | 170 | 170 | 20 | 1200 |  |  | 170 | 170 | 20 | 1200 |  |  | 170 | 170 | 20 | 1200 |  |  | 170 | 170 | 20 | 1200 | 6.75 | Dianix Black AM-SLR | DYSTAR | 분산 | 고일광 | 3 | [15 empty] | 1:10 | 0.0675 | Sunsolt RM-340S | 니카코리아 | 분산·균염제 | 0.3 | 빙초산 | 삼일 | 산 | 0.5 | Fadex® TS liq | Archroma | 일광견뢰도증진제 | 4 | Sera Fast P-UVC | Dystar | 일광견뢰도증진제 | 4 | P-DY08 | STARLET DL-6000+ | 40 | 1.5 | 64 | 0 | 0.75 | 100 | 0 | 1.5 | 136 | 60 | 2 | 64 | 0 | 0 | 64 | 0 | 0 | 64 | 0 | 0 | 64 | 0 | P-DY08 | STARLET DL-6000+ | NaOH | 삼일 | 가성소다 | 2 | Sera Con M-FAS | Dystar | 환원세정제 | 2 | 1:10 | 0.0675 | 40 | 2 | 80 | 20 | 0 | 80 | 0 | 0 | 80 | 0 | 0 | 80 | 0 | 0 | 80 | 0 | 0 | 80 | 0 | 0 | 80 | 0 | 60 |  | 2 | 25 |  | 1 |  |  |  | 100 | 10 |  |  |  |  | P-DY05 | 실험실 패더 | 1 | 1 | P-DY06 | 실험실 텐터 | 180 | 1 | 2 | 2 | [165 empty] | 310.8456782 | 1.18 | [12 empty] | 23.81 | 0.43 | -0.36 | 12.585 | 25.45 | 0.48 | -0.39 | 26.78 | 0.49 | -0.19 | 4 | 1.346667
| 190 | 2021-03-31 | 부산대학교 | 1 | P-DY09 | 고압 래피드 염색기 | RAW-001 | Recycled Polyester | 300 | 96 | Semi Dull | Draw Textured Yarn | 82.5 | 150*2 INT | Filaments | Recycled Polyester | 300 | 96 | Semi Dull | Draw Textured Yarn | 82.5 | 150*2 INT | Filaments | WOVEN | TWILL |  |  |  | P-DY09 | 고압 래피드 염색기 |  | Sera Wash C-NEP | DYSTAR | 정련호발제 | 3 | NaOH | 삼일 | 가성소다 | 5 | CH3COOH | 삼일 | 빙초산 | 0.5 | 45 | 5.5 | 95 | 60 | 0 | 95 | 0 | 0 | 95 | 0 | 0 | 95 | 0 | 0 | 95 | 0 | 0 | 95 | 0 | 0 | 95 | 0 | 80 | 10 | 2 | P-DY12 | 산업용 텐터기 | 1 | 3 | 3 |  |  | 170 | 170 | 20 | 1200 |  |  | 170 | 170 | 20 | 1200 |  |  | 170 | 170 | 20 | 1200 |  |  | 170 | 170 | 20 | 1200 |  |  | 170 | 170 | 20 | 1200 |  |  | 170 | 170 | 20 | 1200 |  |  | 170 | 170 | 20 | 1200 | 6.75 | Dianix Black AM-SLR | DYSTAR | 분산 | 고일광 | 4 | [15 empty] | 1:10 | 0.0675 | Sunsolt RM-340S | 니카코리아 | 분산·균염제 | 0.3 | 빙초산 | 삼일 | 산 | 0.5 | Fadex® TS liq | Archroma | 일광견뢰도증진제 | 4 | Sera Fast P-UVC | Dystar | 일광견뢰도증진제 | 4 | P-DY08 | STARLET DL-6000+ | 40 | 1.5 | 64 | 0 | 0.75 | 100 | 0 | 1.5 | 136 | 60 | 2 | 64 | 0 | 0 | 64 | 0 | 0 | 64 | 0 | 0 | 64 | 0 | P-DY08 | STARLET DL-6000+ | NaOH | 삼일 | 가성소다 | 2 | Sera Con M-FAS | Dystar | 환원세정제 | 2 | 1:10 | 0.0675 | 40 | 2 | 80 | 20 | 0 | 80 | 0 | 0 | 80 | 0 | 0 | 80 | 0 | 0 | 80 | 0 | 0 | 80 | 0 | 0 | 80 | 0 | 60 |  | 2 | 25 |  | 1 |  |  |  | 100 | 10 |  |  |  |  | P-DY05 | 실험실 패더 | 1 | 1 | P-DY06 | 실험실 텐터 | 180 | 1 | 2 | 2 | [165 empty] | 310.8456782 | 1.18 | [12 empty] | 20.74 | 0.18 | -0.53 | 14.861 | 22.38 | 0.33 | -0.55 | 23.77 | 0.33 | -0.35 | 5 | 1.403333
| 191 | 2021-03-31 | 부산대학교 | 1 | P-DY09 | 고압 래피드 염색기 | RAW-001 | Recycled Polyester | 300 | 96 | Semi Dull | Draw Textured Yarn | 82.5 | 150*2 INT | Filaments | Recycled Polyester | 300 | 96 | Semi Dull | Draw Textured Yarn | 82.5 | 150*2 INT | Filaments | WOVEN | TWILL |  |  |  | P-DY09 | 고압 래피드 염색기 |  | Sera Wash C-NEP | DYSTAR | 정련호발제 | 3 | NaOH | 삼일 | 가성소다 | 5 | CH3COOH | 삼일 | 빙초산 | 0.5 | 45 | 5.5 | 95 | 60 | 0 | 95 | 0 | 0 | 95 | 0 | 0 | 95 | 0 | 0 | 95 | 0 | 0 | 95 | 0 | 0 | 95 | 0 | 80 | 10 | 2 | P-DY12 | 산업용 텐터기 | 1 | 3 | 3 |  |  | 170 | 170 | 20 | 1200 |  |  | 170 | 170 | 20 | 1200 |  |  | 170 | 170 | 20 | 1200 |  |  | 170 | 170 | 20 | 1200 |  |  | 170 | 170 | 20 | 1200 |  |  | 170 | 170 | 20 | 1200 |  |  | 170 | 170 | 20 | 1200 | 6.75 | Dianix Black AM-SLR | DYSTAR | 분산 | 고일광 | 5 | [15 empty] | 1:10 | 0.0675 | Sunsolt RM-340S | 니카코리아 | 분산·균염제 | 0.3 | 빙초산 | 삼일 | 산 | 0.5 | Fadex® TS liq | Archroma | 일광견뢰도증진제 | 4 | Sera Fast P-UVC | Dystar | 일광견뢰도증진제 | 4 | P-DY08 | STARLET DL-6000+ | 40 | 1.5 | 64 | 0 | 0.75 | 100 | 0 | 1.5 | 136 | 60 | 2 | 64 | 0 | 0 | 64 | 0 | 0 | 64 | 0 | 0 | 64 | 0 | P-DY08 | STARLET DL-6000+ | NaOH | 삼일 | 가성소다 | 2 | Sera Con M-FAS | Dystar | 환원세정제 | 2 | 1:10 | 0.0675 | 40 | 2 | 80 | 20 | 0 | 80 | 0 | 0 | 80 | 0 | 0 | 80 | 0 | 0 | 80 | 0 | 0 | 80 | 0 | 0 | 80 | 0 | 60 |  | 2 | 25 |  | 1 |  |  |  | 100 | 10 |  |  |  |  | P-DY05 | 실험실 패더 | 1 | 1 | P-DY06 | 실험실 텐터 | 180 | 1 | 2 | 2 | [165 empty] | 310.8456782 | 1.18 | [12 empty] | 19.66 | 0.06 | -0.8 | 15.114 | 20.91 | 0.26 | -0.71 | 22.12 | 0.26 | -0.38 | 4-5 | 1.273333
| 192 | 2021-03-31 | 부산대학교 | 1 | P-DY09 | 고압 래피드 염색기 | RAW-001 | Recycled Polyester | 300 | 96 | Semi Dull | Draw Textured Yarn | 82.5 | 150*2 INT | Filaments | Recycled Polyester | 300 | 96 | Semi Dull | Draw Textured Yarn | 82.5 | 150*2 INT | Filaments | WOVEN | TWILL |  |  |  | P-DY09 | 고압 래피드 염색기 |  | Sera Wash C-NEP | DYSTAR | 정련호발제 | 3 | NaOH | 삼일 | 가성소다 | 5 | CH3COOH | 삼일 | 빙초산 | 0.5 | 45 | 5.5 | 95 | 60 | 0 | 95 | 0 | 0 | 95 | 0 | 0 | 95 | 0 | 0 | 95 | 0 | 0 | 95 | 0 | 0 | 95 | 0 | 80 | 10 | 2 | P-DY12 | 산업용 텐터기 | 1 | 3 | 3 |  |  | 170 | 170 | 20 | 1200 |  |  | 170 | 170 | 20 | 1200 |  |  | 170 | 170 | 20 | 1200 |  |  | 170 | 170 | 20 | 1200 |  |  | 170 | 170 | 20 | 1200 |  |  | 170 | 170 | 20 | 1200 |  |  | 170 | 170 | 20 | 1200 | 6.75 | Dianix Black AM-SLR | DYSTAR | 분산 | 고일광 | 6 | [15 empty] | 1:10 | 0.0675 | Sunsolt RM-340S | 니카코리아 | 분산·균염제 | 0.3 | 빙초산 | 삼일 | 산 | 0.5 | Fadex® TS liq | Archroma | 일광견뢰도증진제 | 4 | Sera Fast P-UVC | Dystar | 일광견뢰도증진제 | 4 | P-DY08 | STARLET DL-6000+ | 40 | 1.5 | 64 | 0 | 0.75 | 100 | 0 | 1.5 | 136 | 60 | 2 | 64 | 0 | 0 | 64 | 0 | 0 | 64 | 0 | 0 | 64 | 0 | P-DY08 | STARLET DL-6000+ | NaOH | 삼일 | 가성소다 | 2 | Sera Con M-FAS | Dystar | 환원세정제 | 2 | 1:10 | 0.0675 | 40 | 2 | 80 | 20 | 0 | 80 | 0 | 0 | 80 | 0 | 0 | 80 | 0 | 0 | 80 | 0 | 0 | 80 | 0 | 0 | 80 | 0 | 60 |  | 2 | 25 |  | 1 |  |  |  | 100 | 10 |  |  |  |  | P-DY05 | 실험실 패더 | 1 | 1 | P-DY06 | 실험실 텐터 | 180 | 1 | 2 | 2 | [165 empty] | 310.8456782 | 1.18 | [12 empty] | 18.1 | -0.02 | -1.05 | 16.786 | 19.86 | 0.12 | -0.86 | 20.56 | 0.17 | -0.56 | 4-5 | 0.7733333
| 193 | 2021-04-06 | 부산대학교 | 1 | P-DY09 | 고압 래피드 염색기 | RAW-001 | Recycled Polyester | 300 | 96 | Semi Dull | Draw Textured Yarn | 82.5 | 150*2 INT | Filaments | Recycled Polyester | 300 | 96 | Semi Dull | Draw Textured Yarn | 82.5 | 150*2 INT | Filaments | WOVEN | TWILL |  |  |  | P-DY09 | 고압 래피드 염색기 |  | Sera Wash C-NEP | DYSTAR | 정련호발제 | 3 | NaOH | 삼일 | 가성소다 | 5 | CH3COOH | 삼일 | 빙초산 | 0.5 | 45 | 5.5 | 95 | 60 | 0 | 95 | 0 | 0 | 95 | 0 | 0 | 95 | 0 | 0 | 95 | 0 | 0 | 95 | 0 | 0 | 95 | 0 | 80 | 10 | 2 | P-DY12 | 산업용 텐터기 | 1 | 3 | 3 |  |  | 170 | 170 | 20 | 1200 |  |  | 170 | 170 | 20 | 1200 |  |  | 170 | 170 | 20 | 1200 |  |  | 170 | 170 | 20 | 1200 |  |  | 170 | 170 | 20 | 1200 |  |  | 170 | 170 | 20 | 1200 |  |  | 170 | 170 | 20 | 1200 | 6.75 | Synolon Black AK-NB | 경인양행 | 분산 | 고일광 | 1 | [15 empty] | 1:10 | 0.0675 | Sunsolt RM-340S | 니카코리아 | 분산·균염제 | 0.3 | 빙초산 | 삼일 | 산 | 0.5 | [8 empty] | P-DY08 | STARLET DL-6000+ | 40 | 1.5 | 64 | 0 | 0.75 | 100 | 0 | 1.5 | 136 | 60 | 2 | 64 | 0 | 0 | 64 | 0 | 0 | 64 | 0 | 0 | 64 | 0 | P-DY08 | STARLET DL-6000+ | NaOH | 삼일 | 가성소다 | 2 | Sera Con M-FAS | Dystar | 환원세정제 | 2 | 1:10 | 0.0675 | 40 | 2 | 80 | 20 | 0 | 80 | 0 | 0 | 80 | 0 | 0 | 80 | 0 | 0 | 80 | 0 | 0 | 80 | 0 | 0 | 80 | 0 | 60 |  | 2 | 25 |  | 1 |  |  |  | 100 | 10 |  |  |  |  | P-DY05 | 실험실 패더 | 1 | 1 | P-DY06 | 실험실 텐터 | 180 | 1 | 2 | 2 | [165 empty] | 310.8456782 | 1.18 | [12 empty] | 31.36 | -1.63 | -3.26 | 5.0707 | 31.53 | -1.6 | -2.94 | 39.16 | 0.6 | -5 | 1-2 | 8.206667
| 194 | 2021-04-06 | 부산대학교 | 1 | P-DY09 | 고압 래피드 염색기 | RAW-001 | Recycled Polyester | 300 | 96 | Semi Dull | Draw Textured Yarn | 82.5 | 150*2 INT | Filaments | Recycled Polyester | 300 | 96 | Semi Dull | Draw Textured Yarn | 82.5 | 150*2 INT | Filaments | WOVEN | TWILL |  |  |  | P-DY09 | 고압 래피드 염색기 |  | Sera Wash C-NEP | DYSTAR | 정련호발제 | 3 | NaOH | 삼일 | 가성소다 | 5 | CH3COOH | 삼일 | 빙초산 | 0.5 | 45 | 5.5 | 95 | 60 | 0 | 95 | 0 | 0 | 95 | 0 | 0 | 95 | 0 | 0 | 95 | 0 | 0 | 95 | 0 | 0 | 95 | 0 | 80 | 10 | 2 | P-DY12 | 산업용 텐터기 | 1 | 3 | 3 |  |  | 170 | 170 | 20 | 1200 |  |  | 170 | 170 | 20 | 1200 |  |  | 170 | 170 | 20 | 1200 |  |  | 170 | 170 | 20 | 1200 |  |  | 170 | 170 | 20 | 1200 |  |  | 170 | 170 | 20 | 1200 |  |  | 170 | 170 | 20 | 1200 | 6.75 | Synolon Black AK-NB | 경인양행 | 분산 | 고일광 | 2 | [15 empty] | 1:10 | 0.0675 | Sunsolt RM-340S | 니카코리아 | 분산·균염제 | 0.3 | 빙초산 | 삼일 | 산 | 0.5 | [8 empty] | P-DY08 | STARLET DL-6000+ | 40 | 1.5 | 64 | 0 | 0.75 | 100 | 0 | 1.5 | 136 | 60 | 2 | 64 | 0 | 0 | 64 | 0 | 0 | 64 | 0 | 0 | 64 | 0 | P-DY08 | STARLET DL-6000+ | NaOH | 삼일 | 가성소다 | 2 | Sera Con M-FAS | Dystar | 환원세정제 | 2 | 1:10 | 0.0675 | 40 | 2 | 80 | 20 | 0 | 80 | 0 | 0 | 80 | 0 | 0 | 80 | 0 | 0 | 80 | 0 | 0 | 80 | 0 | 0 | 80 | 0 | 60 |  | 2 | 25 |  | 1 |  |  |  | 100 | 10 |  |  |  |  | P-DY05 | 실험실 패더 | 1 | 1 | P-DY06 | 실험실 텐터 | 180 | 1 | 2 | 2 | [165 empty] | 310.8456782 | 1.18 | [12 empty] | 22.72 | -1.24 | -2.57 | 9.8817 | 23.45 | -1.14 | -2.35 | 29.46 | 0.33 | -4.13 | 2 | 6.44
| 195 | 2021-04-06 | 부산대학교 | 1 | P-DY09 | 고압 래피드 염색기 | RAW-001 | Recycled Polyester | 300 | 96 | Semi Dull | Draw Textured Yarn | 82.5 | 150*2 INT | Filaments | Recycled Polyester | 300 | 96 | Semi Dull | Draw Textured Yarn | 82.5 | 150*2 INT | Filaments | WOVEN | TWILL |  |  |  | P-DY09 | 고압 래피드 염색기 |  | Sera Wash C-NEP | DYSTAR | 정련호발제 | 3 | NaOH | 삼일 | 가성소다 | 5 | CH3COOH | 삼일 | 빙초산 | 0.5 | 45 | 5.5 | 95 | 60 | 0 | 95 | 0 | 0 | 95 | 0 | 0 | 95 | 0 | 0 | 95 | 0 | 0 | 95 | 0 | 0 | 95 | 0 | 80 | 10 | 2 | P-DY12 | 산업용 텐터기 | 1 | 3 | 3 |  |  | 170 | 170 | 20 | 1200 |  |  | 170 | 170 | 20 | 1200 |  |  | 170 | 170 | 20 | 1200 |  |  | 170 | 170 | 20 | 1200 |  |  | 170 | 170 | 20 | 1200 |  |  | 170 | 170 | 20 | 1200 |  |  | 170 | 170 | 20 | 1200 | 6.75 | Synolon Black AK-NB | 경인양행 | 분산 | 고일광 | 3 | [15 empty] | 1:10 | 0.0675 | Sunsolt RM-340S | 니카코리아 | 분산·균염제 | 0.3 | 빙초산 | 삼일 | 산 | 0.5 | [8 empty] | P-DY08 | STARLET DL-6000+ | 40 | 1.5 | 64 | 0 | 0.75 | 100 | 0 | 1.5 | 136 | 60 | 2 | 64 | 0 | 0 | 64 | 0 | 0 | 64 | 0 | 0 | 64 | 0 | P-DY08 | STARLET DL-6000+ | NaOH | 삼일 | 가성소다 | 2 | Sera Con M-FAS | Dystar | 환원세정제 | 2 | 1:10 | 0.0675 | 40 | 2 | 80 | 20 | 0 | 80 | 0 | 0 | 80 | 0 | 0 | 80 | 0 | 0 | 80 | 0 | 0 | 80 | 0 | 0 | 80 | 0 | 60 |  | 2 | 25 |  | 1 |  |  |  | 100 | 10 |  |  |  |  | P-DY05 | 실험실 패더 | 1 | 1 | P-DY06 | 실험실 텐터 | 180 | 1 | 2 | 2 | [165 empty] | 310.8456782 | 1.18 | [12 empty] | 17.62 | -0.32 | -1.75 | 15.922 | 19.4 | -0.15 | -1.5 | 21.58 | 0.2 | -2.16 | 3 | 2.306667
| 196 | 2021-04-06 | 부산대학교 | 1 | P-DY09 | 고압 래피드 염색기 | RAW-001 | Recycled Polyester | 300 | 96 | Semi Dull | Draw Textured Yarn | 82.5 | 150*2 INT | Filaments | Recycled Polyester | 300 | 96 | Semi Dull | Draw Textured Yarn | 82.5 | 150*2 INT | Filaments | WOVEN | TWILL |  |  |  | P-DY09 | 고압 래피드 염색기 |  | Sera Wash C-NEP | DYSTAR | 정련호발제 | 3 | NaOH | 삼일 | 가성소다 | 5 | CH3COOH | 삼일 | 빙초산 | 0.5 | 45 | 5.5 | 95 | 60 | 0 | 95 | 0 | 0 | 95 | 0 | 0 | 95 | 0 | 0 | 95 | 0 | 0 | 95 | 0 | 0 | 95 | 0 | 80 | 10 | 2 | P-DY12 | 산업용 텐터기 | 1 | 3 | 3 |  |  | 170 | 170 | 20 | 1200 |  |  | 170 | 170 | 20 | 1200 |  |  | 170 | 170 | 20 | 1200 |  |  | 170 | 170 | 20 | 1200 |  |  | 170 | 170 | 20 | 1200 |  |  | 170 | 170 | 20 | 1200 |  |  | 170 | 170 | 20 | 1200 | 6.75 | Synolon Black AK-NB | 경인양행 | 분산 | 고일광 | 4 | [15 empty] | 1:10 | 0.0675 | Sunsolt RM-340S | 니카코리아 | 분산·균염제 | 0.3 | 빙초산 | 삼일 | 산 | 0.5 | [8 empty] | P-DY08 | STARLET DL-6000+ | 40 | 1.5 | 64 | 0 | 0.75 | 100 | 0 | 1.5 | 136 | 60 | 2 | 64 | 0 | 0 | 64 | 0 | 0 | 64 | 0 | 0 | 64 | 0 | P-DY08 | STARLET DL-6000+ | NaOH | 삼일 | 가성소다 | 2 | Sera Con M-FAS | Dystar | 환원세정제 | 2 | 1:10 | 0.0675 | 40 | 2 | 80 | 20 | 0 | 80 | 0 | 0 | 80 | 0 | 0 | 80 | 0 | 0 | 80 | 0 | 0 | 80 | 0 | 0 | 80 | 0 | 60 |  | 2 | 25 |  | 1 |  |  |  | 100 | 10 |  |  |  |  | P-DY05 | 실험실 패더 | 1 | 1 | P-DY06 | 실험실 텐터 | 180 | 1 | 2 | 2 | [165 empty] | 310.8456782 | 1.18 | [12 empty] | 16.97 | 0 | -1.38 | 17.415 | 17.5 | 0 | -1.12 | 20.31 | 0.16 | -1.41 | 4 | 2.823333
| 197 | 2021-04-06 | 부산대학교 | 1 | P-DY09 | 고압 래피드 염색기 | RAW-001 | Recycled Polyester | 300 | 96 | Semi Dull | Draw Textured Yarn | 82.5 | 150*2 INT | Filaments | Recycled Polyester | 300 | 96 | Semi Dull | Draw Textured Yarn | 82.5 | 150*2 INT | Filaments | WOVEN | TWILL |  |  |  | P-DY09 | 고압 래피드 염색기 |  | Sera Wash C-NEP | DYSTAR | 정련호발제 | 3 | NaOH | 삼일 | 가성소다 | 5 | CH3COOH | 삼일 | 빙초산 | 0.5 | 45 | 5.5 | 95 | 60 | 0 | 95 | 0 | 0 | 95 | 0 | 0 | 95 | 0 | 0 | 95 | 0 | 0 | 95 | 0 | 0 | 95 | 0 | 80 | 10 | 2 | P-DY12 | 산업용 텐터기 | 1 | 3 | 3 |  |  | 170 | 170 | 20 | 1200 |  |  | 170 | 170 | 20 | 1200 |  |  | 170 | 170 | 20 | 1200 |  |  | 170 | 170 | 20 | 1200 |  |  | 170 | 170 | 20 | 1200 |  |  | 170 | 170 | 20 | 1200 |  |  | 170 | 170 | 20 | 1200 | 6.75 | Synolon Black AK-NB | 경인양행 | 분산 | 고일광 | 5 | [15 empty] | 1:10 | 0.0675 | Sunsolt RM-340S | 니카코리아 | 분산·균염제 | 0.3 | 빙초산 | 삼일 | 산 | 0.5 | [8 empty] | P-DY08 | STARLET DL-6000+ | 40 | 1.5 | 64 | 0 | 0.75 | 100 | 0 | 1.5 | 136 | 60 | 2 | 64 | 0 | 0 | 64 | 0 | 0 | 64 | 0 | 0 | 64 | 0 | P-DY08 | STARLET DL-6000+ | NaOH | 삼일 | 가성소다 | 2 | Sera Con M-FAS | Dystar | 환원세정제 | 2 | 1:10 | 0.0675 | 40 | 2 | 80 | 20 | 0 | 80 | 0 | 0 | 80 | 0 | 0 | 80 | 0 | 0 | 80 | 0 | 0 | 80 | 0 | 0 | 80 | 0 | 60 |  | 2 | 25 |  | 1 |  |  |  | 100 | 10 |  |  |  |  | P-DY05 | 실험실 패더 | 1 | 1 | P-DY06 | 실험실 텐터 | 180 | 1 | 2 | 2 | [165 empty] | 310.8456782 | 1.18 | [12 empty] | 19.72 | -0.71 | -2.16 | 12.813 | 21.24 | -0.56 | -1.99 | 24.58 | 0.24 | -2.97 | 3 | 3.58
| 198 | 2021-04-06 | 부산대학교 | 1 | P-DY09 | 고압 래피드 염색기 | RAW-001 | Recycled Polyester | 300 | 96 | Semi Dull | Draw Textured Yarn | 82.5 | 150*2 INT | Filaments | Recycled Polyester | 300 | 96 | Semi Dull | Draw Textured Yarn | 82.5 | 150*2 INT | Filaments | WOVEN | TWILL |  |  |  | P-DY09 | 고압 래피드 염색기 |  | Sera Wash C-NEP | DYSTAR | 정련호발제 | 3 | NaOH | 삼일 | 가성소다 | 5 | CH3COOH | 삼일 | 빙초산 | 0.5 | 45 | 5.5 | 95 | 60 | 0 | 95 | 0 | 0 | 95 | 0 | 0 | 95 | 0 | 0 | 95 | 0 | 0 | 95 | 0 | 0 | 95 | 0 | 80 | 10 | 2 | P-DY12 | 산업용 텐터기 | 1 | 3 | 3 |  |  | 170 | 170 | 20 | 1200 |  |  | 170 | 170 | 20 | 1200 |  |  | 170 | 170 | 20 | 1200 |  |  | 170 | 170 | 20 | 1200 |  |  | 170 | 170 | 20 | 1200 |  |  | 170 | 170 | 20 | 1200 |  |  | 170 | 170 | 20 | 1200 | 6.75 | Synolon Black AK-NB | 경인양행 | 분산 | 고일광 | 6 | [15 empty] | 1:10 | 0.0675 | Sunsolt RM-340S | 니카코리아 | 분산·균염제 | 0.3 | 빙초산 | 삼일 | 산 | 0.5 | [8 empty] | P-DY08 | STARLET DL-6000+ | 40 | 1.5 | 64 | 0 | 0.75 | 100 | 0 | 1.5 | 136 | 60 | 2 | 64 | 0 | 0 | 64 | 0 | 0 | 64 | 0 | 0 | 64 | 0 | P-DY08 | STARLET DL-6000+ | NaOH | 삼일 | 가성소다 | 2 | Sera Con M-FAS | Dystar | 환원세정제 | 2 | 1:10 | 0.0675 | 40 | 2 | 80 | 20 | 0 | 80 | 0 | 0 | 80 | 0 | 0 | 80 | 0 | 0 | 80 | 0 | 0 | 80 | 0 | 0 | 80 | 0 | 60 |  | 2 | 25 |  | 1 |  |  |  | 100 | 10 |  |  |  |  | P-DY05 | 실험실 패더 | 1 | 1 | P-DY06 | 실험실 텐터 | 180 | 1 | 2 | 2 | [165 empty] | 310.8456782 | 1.18 | [12 empty] | 17.34 | -0.08 | -1.6 | 16.546 | 18.41 | -0.11 | -1.32 | 20.74 | 0.22 | -1.84 | 3-4 | 2.416667
| 199 | 2021-04-07 | 부산대학교 | 1 | P-DY09 | 고압 래피드 염색기 | RAW-001 | Recycled Polyester | 300 | 96 | Semi Dull | Draw Textured Yarn | 82.5 | 150*2 INT | Filaments | Recycled Polyester | 300 | 96 | Semi Dull | Draw Textured Yarn | 82.5 | 150*2 INT | Filaments | WOVEN | TWILL |  |  |  | P-DY09 | 고압 래피드 염색기 |  | Sera Wash C-NEP | DYSTAR | 정련호발제 | 3 | NaOH | 삼일 | 가성소다 | 5 | CH3COOH | 삼일 | 빙초산 | 0.5 | 45 | 5.5 | 95 | 60 | 0 | 95 | 0 | 0 | 95 | 0 | 0 | 95 | 0 | 0 | 95 | 0 | 0 | 95 | 0 | 0 | 95 | 0 | 80 | 10 | 2 | P-DY12 | 산업용 텐터기 | 1 | 3 | 3 |  |  | 170 | 170 | 20 | 1200 |  |  | 170 | 170 | 20 | 1200 |  |  | 170 | 170 | 20 | 1200 |  |  | 170 | 170 | 20 | 1200 |  |  | 170 | 170 | 20 | 1200 |  |  | 170 | 170 | 20 | 1200 |  |  | 170 | 170 | 20 | 1200 | 6.75 | Synolon Black AK-NB | 경인양행 | 분산 | 고일광 | 1 | [15 empty] | 1:10 | 0.0675 | Sunsolt RM-340S | 니카코리아 | 분산·균염제 | 0.3 | 빙초산 | 삼일 | 산 | 0.5 | UVK-200 | 경인양행 | 일광견뢰도증진제 | 4 | UVK-400 H/C | 경인양행 | 일광견뢰도증진제 | 4 | P-DY08 | STARLET DL-6000+ | 40 | 1.5 | 64 | 0 | 0.75 | 100 | 0 | 1.5 | 136 | 60 | 2 | 64 | 0 | 0 | 64 | 0 | 0 | 64 | 0 | 0 | 64 | 0 | P-DY08 | STARLET DL-6000+ | NaOH | 삼일 | 가성소다 | 2 | Sera Con M-FAS | Dystar | 환원세정제 | 2 | 1:10 | 0.0675 | 40 | 2 | 80 | 20 | 0 | 80 | 0 | 0 | 80 | 0 | 0 | 80 | 0 | 0 | 80 | 0 | 0 | 80 | 0 | 0 | 80 | 0 | 60 |  | 2 | 25 |  | 1 |  |  |  | 100 | 10 |  |  |  |  | P-DY05 | 실험실 패더 | 1 | 1 | P-DY06 | 실험실 텐터 | 180 | 1 | 2 | 2 | [165 empty] | 310.8456782 | 1.18 | [12 empty] | 31.45 | -1.65 | -3.38 | 7.6426 | 31.87 | -1.63 | -3.29 | 26.71 | -0.6 | -3.34 | 2-3 | 5.26
| 200 | 2021-04-07 | 부산대학교 | 1 | P-DY09 | 고압 래피드 염색기 | RAW-001 | Recycled Polyester | 300 | 96 | Semi Dull | Draw Textured Yarn | 82.5 | 150*2 INT | Filaments | Recycled Polyester | 300 | 96 | Semi Dull | Draw Textured Yarn | 82.5 | 150*2 INT | Filaments | WOVEN | TWILL |  |  |  | P-DY09 | 고압 래피드 염색기 |  | Sera Wash C-NEP | DYSTAR | 정련호발제 | 3 | NaOH | 삼일 | 가성소다 | 5 | CH3COOH | 삼일 | 빙초산 | 0.5 | 45 | 5.5 | 95 | 60 | 0 | 95 | 0 | 0 | 95 | 0 | 0 | 95 | 0 | 0 | 95 | 0 | 0 | 95 | 0 | 0 | 95 | 0 | 80 | 10 | 2 | P-DY12 | 산업용 텐터기 | 1 | 3 | 3 |  |  | 170 | 170 | 20 | 1200 |  |  | 170 | 170 | 20 | 1200 |  |  | 170 | 170 | 20 | 1200 |  |  | 170 | 170 | 20 | 1200 |  |  | 170 | 170 | 20 | 1200 |  |  | 170 | 170 | 20 | 1200 |  |  | 170 | 170 | 20 | 1200 | 6.75 | Synolon Black AK-NB | 경인양행 | 분산 | 고일광 | 2 | [15 empty] | 1:10 | 0.0675 | Sunsolt RM-340S | 니카코리아 | 분산·균염제 | 0.3 | 빙초산 | 삼일 | 산 | 0.5 | UVK-200 | 경인양행 | 일광견뢰도증진제 | 4 | UVK-400 H/C | 경인양행 | 일광견뢰도증진제 | 4 | P-DY08 | STARLET DL-6000+ | 40 | 1.5 | 64 | 0 | 0.75 | 100 | 0 | 1.5 | 136 | 60 | 2 | 64 | 0 | 0 | 64 | 0 | 0 | 64 | 0 | 0 | 64 | 0 | P-DY08 | STARLET DL-6000+ | NaOH | 삼일 | 가성소다 | 2 | Sera Con M-FAS | Dystar | 환원세정제 | 2 | 1:10 | 0.0675 | 40 | 2 | 80 | 20 | 0 | 80 | 0 | 0 | 80 | 0 | 0 | 80 | 0 | 0 | 80 | 0 | 0 | 80 | 0 | 0 | 80 | 0 | 60 |  | 2 | 25 |  | 1 |  |  |  | 100 | 10 |  |  |  |  | P-DY05 | 실험실 패더 | 1 | 1 | P-DY06 | 실험실 텐터 | 180 | 1 | 2 | 2 | [165 empty] | 310.8456782 | 1.18 | [12 empty] | 22.75 | -1.3 | -2.65 | 12.14 | 24.47 | -1.13 | -2.6 | 36.07 | -0.97 | -4.5 | 1-2 | 11.75333
| 201 | 2021-04-07 | 부산대학교 | 1 | P-DY09 | 고압 래피드 염색기 | RAW-001 | Recycled Polyester | 300 | 96 | Semi Dull | Draw Textured Yarn | 82.5 | 150*2 INT | Filaments | Recycled Polyester | 300 | 96 | Semi Dull | Draw Textured Yarn | 82.5 | 150*2 INT | Filaments | WOVEN | TWILL |  |  |  | P-DY09 | 고압 래피드 염색기 |  | Sera Wash C-NEP | DYSTAR | 정련호발제 | 3 | NaOH | 삼일 | 가성소다 | 5 | CH3COOH | 삼일 | 빙초산 | 0.5 | 45 | 5.5 | 95 | 60 | 0 | 95 | 0 | 0 | 95 | 0 | 0 | 95 | 0 | 0 | 95 | 0 | 0 | 95 | 0 | 0 | 95 | 0 | 80 | 10 | 2 | P-DY12 | 산업용 텐터기 | 1 | 3 | 3 |  |  | 170 | 170 | 20 | 1200 |  |  | 170 | 170 | 20 | 1200 |  |  | 170 | 170 | 20 | 1200 |  |  | 170 | 170 | 20 | 1200 |  |  | 170 | 170 | 20 | 1200 |  |  | 170 | 170 | 20 | 1200 |  |  | 170 | 170 | 20 | 1200 | 6.75 | Synolon Black AK-NB | 경인양행 | 분산 | 고일광 | 3 | [15 empty] | 1:10 | 0.0675 | Sunsolt RM-340S | 니카코리아 | 분산·균염제 | 0.3 | 빙초산 | 삼일 | 산 | 0.5 | UVK-200 | 경인양행 | 일광견뢰도증진제 | 4 | UVK-400 H/C | 경인양행 | 일광견뢰도증진제 | 4 | P-DY08 | STARLET DL-6000+ | 40 | 1.5 | 64 | 0 | 0.75 | 100 | 0 | 1.5 | 136 | 60 | 2 | 64 | 0 | 0 | 64 | 0 | 0 | 64 | 0 | 0 | 64 | 0 | P-DY08 | STARLET DL-6000+ | NaOH | 삼일 | 가성소다 | 2 | Sera Con M-FAS | Dystar | 환원세정제 | 2 | 1:10 | 0.0675 | 40 | 2 | 80 | 20 | 0 | 80 | 0 | 0 | 80 | 0 | 0 | 80 | 0 | 0 | 80 | 0 | 0 | 80 | 0 | 0 | 80 | 0 | 60 |  | 2 | 25 |  | 1 |  |  |  | 100 | 10 |  |  |  |  | P-DY05 | 실험실 패더 | 1 | 1 | P-DY06 | 실험실 텐터 | 180 | 1 | 2 | 2 | [165 empty] | 310.8456782 | 1.18 | [12 empty] | 19.83 | -0.8 | -2.32 | 14.297 | 21.14 | -0.58 | -2.13 | 23.9 | -0.23 | -2.94 | 3-4 | 2.903333
| 202 | 2021-04-07 | 부산대학교 | 1 | P-DY09 | 고압 래피드 염색기 | RAW-001 | Recycled Polyester | 300 | 96 | Semi Dull | Draw Textured Yarn | 82.5 | 150*2 INT | Filaments | Recycled Polyester | 300 | 96 | Semi Dull | Draw Textured Yarn | 82.5 | 150*2 INT | Filaments | WOVEN | TWILL |  |  |  | P-DY09 | 고압 래피드 염색기 |  | Sera Wash C-NEP | DYSTAR | 정련호발제 | 3 | NaOH | 삼일 | 가성소다 | 5 | CH3COOH | 삼일 | 빙초산 | 0.5 | 45 | 5.5 | 95 | 60 | 0 | 95 | 0 | 0 | 95 | 0 | 0 | 95 | 0 | 0 | 95 | 0 | 0 | 95 | 0 | 0 | 95 | 0 | 80 | 10 | 2 | P-DY12 | 산업용 텐터기 | 1 | 3 | 3 |  |  | 170 | 170 | 20 | 1200 |  |  | 170 | 170 | 20 | 1200 |  |  | 170 | 170 | 20 | 1200 |  |  | 170 | 170 | 20 | 1200 |  |  | 170 | 170 | 20 | 1200 |  |  | 170 | 170 | 20 | 1200 |  |  | 170 | 170 | 20 | 1200 | 6.75 | Synolon Black AK-NB | 경인양행 | 분산 | 고일광 | 4 | [15 empty] | 1:10 | 0.0675 | Sunsolt RM-340S | 니카코리아 | 분산·균염제 | 0.3 | 빙초산 | 삼일 | 산 | 0.5 | UVK-200 | 경인양행 | 일광견뢰도증진제 | 4 | UVK-400 H/C | 경인양행 | 일광견뢰도증진제 | 4 | P-DY08 | STARLET DL-6000+ | 40 | 1.5 | 64 | 0 | 0.75 | 100 | 0 | 1.5 | 136 | 60 | 2 | 64 | 0 | 0 | 64 | 0 | 0 | 64 | 0 | 0 | 64 | 0 | P-DY08 | STARLET DL-6000+ | NaOH | 삼일 | 가성소다 | 2 | Sera Con M-FAS | Dystar | 환원세정제 | 2 | 1:10 | 0.0675 | 40 | 2 | 80 | 20 | 0 | 80 | 0 | 0 | 80 | 0 | 0 | 80 | 0 | 0 | 80 | 0 | 0 | 80 | 0 | 0 | 80 | 0 | 60 |  | 2 | 25 |  | 1 |  |  |  | 100 | 10 |  |  |  |  | P-DY05 | 실험실 패더 | 1 | 1 | P-DY06 | 실험실 텐터 | 180 | 1 | 2 | 2 | [165 empty] | 310.8456782 | 1.18 | [12 empty] | 17.94 | -0.38 | -1.92 | 16.389 | 19.82 | -0.31 | -1.76 | 21.32 | -0.04 | -2.18 | 4 | 1.586667
| 203 | 2021-04-07 | 부산대학교 | 1 | P-DY09 | 고압 래피드 염색기 | RAW-001 | Recycled Polyester | 300 | 96 | Semi Dull | Draw Textured Yarn | 82.5 | 150*2 INT | Filaments | Recycled Polyester | 300 | 96 | Semi Dull | Draw Textured Yarn | 82.5 | 150*2 INT | Filaments | WOVEN | TWILL |  |  |  | P-DY09 | 고압 래피드 염색기 |  | Sera Wash C-NEP | DYSTAR | 정련호발제 | 3 | NaOH | 삼일 | 가성소다 | 5 | CH3COOH | 삼일 | 빙초산 | 0.5 | 45 | 5.5 | 95 | 60 | 0 | 95 | 0 | 0 | 95 | 0 | 0 | 95 | 0 | 0 | 95 | 0 | 0 | 95 | 0 | 0 | 95 | 0 | 80 | 10 | 2 | P-DY12 | 산업용 텐터기 | 1 | 3 | 3 |  |  | 170 | 170 | 20 | 1200 |  |  | 170 | 170 | 20 | 1200 |  |  | 170 | 170 | 20 | 1200 |  |  | 170 | 170 | 20 | 1200 |  |  | 170 | 170 | 20 | 1200 |  |  | 170 | 170 | 20 | 1200 |  |  | 170 | 170 | 20 | 1200 | 6.75 | Synolon Black AK-NB | 경인양행 | 분산 | 고일광 | 5 | [15 empty] | 1:10 | 0.0675 | Sunsolt RM-340S | 니카코리아 | 분산·균염제 | 0.3 | 빙초산 | 삼일 | 산 | 0.5 | UVK-200 | 경인양행 | 일광견뢰도증진제 | 4 | UVK-400 H/C | 경인양행 | 일광견뢰도증진제 | 4 | P-DY08 | STARLET DL-6000+ | 40 | 1.5 | 64 | 0 | 0.75 | 100 | 0 | 1.5 | 136 | 60 | 2 | 64 | 0 | 0 | 64 | 0 | 0 | 64 | 0 | 0 | 64 | 0 | P-DY08 | STARLET DL-6000+ | NaOH | 삼일 | 가성소다 | 2 | Sera Con M-FAS | Dystar | 환원세정제 | 2 | 1:10 | 0.0675 | 40 | 2 | 80 | 20 | 0 | 80 | 0 | 0 | 80 | 0 | 0 | 80 | 0 | 0 | 80 | 0 | 0 | 80 | 0 | 0 | 80 | 0 | 60 |  | 2 | 25 |  | 1 |  |  |  | 100 | 10 |  |  |  |  | P-DY05 | 실험실 패더 | 1 | 1 | P-DY06 | 실험실 텐터 | 180 | 1 | 2 | 2 | [165 empty] | 310.8456782 | 1.18 | [12 empty] | 17.81 | -0.15 | -1.58 | 16.389 | 19.17 | -0.11 | -1.37 | 19.88 | 0.06 | -1.66 | 4 | 0.7866667
| 204 | 2021-04-07 | 부산대학교 | 1 | P-DY09 | 고압 래피드 염색기 | RAW-001 | Recycled Polyester | 300 | 96 | Semi Dull | Draw Textured Yarn | 82.5 | 150*2 INT | Filaments | Recycled Polyester | 300 | 96 | Semi Dull | Draw Textured Yarn | 82.5 | 150*2 INT | Filaments | WOVEN | TWILL |  |  |  | P-DY09 | 고압 래피드 염색기 |  | Sera Wash C-NEP | DYSTAR | 정련호발제 | 3 | NaOH | 삼일 | 가성소다 | 5 | CH3COOH | 삼일 | 빙초산 | 0.5 | 45 | 5.5 | 95 | 60 | 0 | 95 | 0 | 0 | 95 | 0 | 0 | 95 | 0 | 0 | 95 | 0 | 0 | 95 | 0 | 0 | 95 | 0 | 80 | 10 | 2 | P-DY12 | 산업용 텐터기 | 1 | 3 | 3 |  |  | 170 | 170 | 20 | 1200 |  |  | 170 | 170 | 20 | 1200 |  |  | 170 | 170 | 20 | 1200 |  |  | 170 | 170 | 20 | 1200 |  |  | 170 | 170 | 20 | 1200 |  |  | 170 | 170 | 20 | 1200 |  |  | 170 | 170 | 20 | 1200 | 6.75 | Synolon Black AK-NB | 경인양행 | 분산 | 고일광 | 6 | [15 empty] | 1:10 | 0.0675 | Sunsolt RM-340S | 니카코리아 | 분산·균염제 | 0.3 | 빙초산 | 삼일 | 산 | 0.5 | UVK-200 | 경인양행 | 일광견뢰도증진제 | 4 | UVK-400 H/C | 경인양행 | 일광견뢰도증진제 | 4 | P-DY08 | STARLET DL-6000+ | 40 | 1.5 | 64 | 0 | 0.75 | 100 | 0 | 1.5 | 136 | 60 | 2 | 64 | 0 | 0 | 64 | 0 | 0 | 64 | 0 | 0 | 64 | 0 | P-DY08 | STARLET DL-6000+ | NaOH | 삼일 | 가성소다 | 2 | Sera Con M-FAS | Dystar | 환원세정제 | 2 | 1:10 | 0.0675 | 40 | 2 | 80 | 20 | 0 | 80 | 0 | 0 | 80 | 0 | 0 | 80 | 0 | 0 | 80 | 0 | 0 | 80 | 0 | 0 | 80 | 0 | 60 |  | 2 | 25 |  | 1 |  |  |  | 100 | 10 |  |  |  |  | P-DY05 | 실험실 패더 | 1 | 1 | P-DY06 | 실험실 텐터 | 180 | 1 | 2 | 2 | [165 empty] | 310.8456782 | 1.18 | [12 empty] | 17.46 | -0.02 | -1.44 | 17.039 | 18.9 | -0.07 | -1.19 | 19.36 | 0.06 | -1.38 | 4 | 0.5233333
| 205 | 2021-04-07 | 부산대학교 | 1 | P-DY09 | 고압 래피드 염색기 | RAW-001 | Recycled Polyester | 300 | 96 | Semi Dull | Draw Textured Yarn | 82.5 | 150*2 INT | Filaments | Recycled Polyester | 300 | 96 | Semi Dull | Draw Textured Yarn | 82.5 | 150*2 INT | Filaments | WOVEN | TWILL |  |  |  | P-DY09 | 고압 래피드 염색기 |  | Sera Wash C-NEP | DYSTAR | 정련호발제 | 3 | NaOH | 삼일 | 가성소다 | 5 | CH3COOH | 삼일 | 빙초산 | 0.5 | 45 | 5.5 | 95 | 60 | 0 | 95 | 0 | 0 | 95 | 0 | 0 | 95 | 0 | 0 | 95 | 0 | 0 | 95 | 0 | 0 | 95 | 0 | 80 | 10 | 2 | P-DY12 | 산업용 텐터기 | 1 | 3 | 3 |  |  | 170 | 170 | 20 | 1200 |  |  | 170 | 170 | 20 | 1200 |  |  | 170 | 170 | 20 | 1200 |  |  | 170 | 170 | 20 | 1200 |  |  | 170 | 170 | 20 | 1200 |  |  | 170 | 170 | 20 | 1200 |  |  | 170 | 170 | 20 | 1200 | 6.75 | Synolon Black AK-NB | 경인양행 | 분산 | 고일광 | 1 | [15 empty] | 1:10 | 0.0675 | Sunsolt RM-340S | 니카코리아 | 분산·균염제 | 0.3 | 빙초산 | 삼일 | 산 | 0.5 | Fadex® TS liq | Archroma | 일광견뢰도증진제 | 4 | Sera Fast P-UVC | Dystar | 일광견뢰도증진제 | 4 | P-DY08 | STARLET DL-6000+ | 40 | 1.5 | 64 | 0 | 0.75 | 100 | 0 | 1.5 | 136 | 60 | 2 | 64 | 0 | 0 | 64 | 0 | 0 | 64 | 0 | 0 | 64 | 0 | P-DY08 | STARLET DL-6000+ | NaOH | 삼일 | 가성소다 | 2 | Sera Con M-FAS | Dystar | 환원세정제 | 2 | 1:10 | 0.0675 | 40 | 2 | 80 | 20 | 0 | 80 | 0 | 0 | 80 | 0 | 0 | 80 | 0 | 0 | 80 | 0 | 0 | 80 | 0 | 0 | 80 | 0 | 60 |  | 2 | 25 |  | 1 |  |  |  | 100 | 10 |  |  |  |  | P-DY05 | 실험실 패더 | 1 | 1 | P-DY06 | 실험실 텐터 | 180 | 1 | 2 | 2 | [165 empty] | 310.8456782 | 1.18 | [12 empty] | 31.36 | -1.85 | -2.88 | 8.7966 | 32.53 | -1.77 | -2.55 | 34.36 | -1.45 | -3.71 | 3-4 | 2.196667
| 206 | 2021-04-07 | 부산대학교 | 1 | P-DY09 | 고압 래피드 염색기 | RAW-001 | Recycled Polyester | 300 | 96 | Semi Dull | Draw Textured Yarn | 82.5 | 150*2 INT | Filaments | Recycled Polyester | 300 | 96 | Semi Dull | Draw Textured Yarn | 82.5 | 150*2 INT | Filaments | WOVEN | TWILL |  |  |  | P-DY09 | 고압 래피드 염색기 |  | Sera Wash C-NEP | DYSTAR | 정련호발제 | 3 | NaOH | 삼일 | 가성소다 | 5 | CH3COOH | 삼일 | 빙초산 | 0.5 | 45 | 5.5 | 95 | 60 | 0 | 95 | 0 | 0 | 95 | 0 | 0 | 95 | 0 | 0 | 95 | 0 | 0 | 95 | 0 | 0 | 95 | 0 | 80 | 10 | 2 | P-DY12 | 산업용 텐터기 | 1 | 3 | 3 |  |  | 170 | 170 | 20 | 1200 |  |  | 170 | 170 | 20 | 1200 |  |  | 170 | 170 | 20 | 1200 |  |  | 170 | 170 | 20 | 1200 |  |  | 170 | 170 | 20 | 1200 |  |  | 170 | 170 | 20 | 1200 |  |  | 170 | 170 | 20 | 1200 | 6.75 | Synolon Black AK-NB | 경인양행 | 분산 | 고일광 | 2 | [15 empty] | 1:10 | 0.0675 | Sunsolt RM-340S | 니카코리아 | 분산·균염제 | 0.3 | 빙초산 | 삼일 | 산 | 0.5 | Fadex® TS liq | Archroma | 일광견뢰도증진제 | 4 | Sera Fast P-UVC | Dystar | 일광견뢰도증진제 | 4 | P-DY08 | STARLET DL-6000+ | 40 | 1.5 | 64 | 0 | 0.75 | 100 | 0 | 1.5 | 136 | 60 | 2 | 64 | 0 | 0 | 64 | 0 | 0 | 64 | 0 | 0 | 64 | 0 | P-DY08 | STARLET DL-6000+ | NaOH | 삼일 | 가성소다 | 2 | Sera Con M-FAS | Dystar | 환원세정제 | 2 | 1:10 | 0.0675 | 40 | 2 | 80 | 20 | 0 | 80 | 0 | 0 | 80 | 0 | 0 | 80 | 0 | 0 | 80 | 0 | 0 | 80 | 0 | 0 | 80 | 0 | 60 |  | 2 | 25 |  | 1 |  |  |  | 100 | 10 |  |  |  |  | P-DY05 | 실험실 패더 | 1 | 1 | P-DY06 | 실험실 텐터 | 180 | 1 | 2 | 2 | [165 empty] | 310.8456782 | 1.18 | [12 empty] | 22.83 | -1.24 | -2.58 | 12.704 | 22.77 | -1.04 | -2.6 | 26.32 | -0.81 | -2.99 | 3-4 | 3.58
| 207 | 2021-04-07 | 부산대학교 | 1 | P-DY09 | 고압 래피드 염색기 | RAW-001 | Recycled Polyester | 300 | 96 | Semi Dull | Draw Textured Yarn | 82.5 | 150*2 INT | Filaments | Recycled Polyester | 300 | 96 | Semi Dull | Draw Textured Yarn | 82.5 | 150*2 INT | Filaments | WOVEN | TWILL |  |  |  | P-DY09 | 고압 래피드 염색기 |  | Sera Wash C-NEP | DYSTAR | 정련호발제 | 3 | NaOH | 삼일 | 가성소다 | 5 | CH3COOH | 삼일 | 빙초산 | 0.5 | 45 | 5.5 | 95 | 60 | 0 | 95 | 0 | 0 | 95 | 0 | 0 | 95 | 0 | 0 | 95 | 0 | 0 | 95 | 0 | 0 | 95 | 0 | 80 | 10 | 2 | P-DY12 | 산업용 텐터기 | 1 | 3 | 3 |  |  | 170 | 170 | 20 | 1200 |  |  | 170 | 170 | 20 | 1200 |  |  | 170 | 170 | 20 | 1200 |  |  | 170 | 170 | 20 | 1200 |  |  | 170 | 170 | 20 | 1200 |  |  | 170 | 170 | 20 | 1200 |  |  | 170 | 170 | 20 | 1200 | 6.75 | Synolon Black AK-NB | 경인양행 | 분산 | 고일광 | 3 | [15 empty] | 1:10 | 0.0675 | Sunsolt RM-340S | 니카코리아 | 분산·균염제 | 0.3 | 빙초산 | 삼일 | 산 | 0.5 | Fadex® TS liq | Archroma | 일광견뢰도증진제 | 4 | Sera Fast P-UVC | Dystar | 일광견뢰도증진제 | 4 | P-DY08 | STARLET DL-6000+ | 40 | 1.5 | 64 | 0 | 0.75 | 100 | 0 | 1.5 | 136 | 60 | 2 | 64 | 0 | 0 | 64 | 0 | 0 | 64 | 0 | 0 | 64 | 0 | P-DY08 | STARLET DL-6000+ | NaOH | 삼일 | 가성소다 | 2 | Sera Con M-FAS | Dystar | 환원세정제 | 2 | 1:10 | 0.0675 | 40 | 2 | 80 | 20 | 0 | 80 | 0 | 0 | 80 | 0 | 0 | 80 | 0 | 0 | 80 | 0 | 0 | 80 | 0 | 0 | 80 | 0 | 60 |  | 2 | 25 |  | 1 |  |  |  | 100 | 10 |  |  |  |  | P-DY05 | 실험실 패더 | 1 | 1 | P-DY06 | 실험실 텐터 | 180 | 1 | 2 | 2 | [165 empty] | 310.8456782 | 1.18 | [12 empty] | 20.22 | -0.74 | -2.36 | 14.285 | 22 | -0.65 | -2.23 | 23.27 | -0.29 | -2.77 | 4 | 1.43
| 208 | 2021-04-07 | 부산대학교 | 1 | P-DY09 | 고압 래피드 염색기 | RAW-001 | Recycled Polyester | 300 | 96 | Semi Dull | Draw Textured Yarn | 82.5 | 150*2 INT | Filaments | Recycled Polyester | 300 | 96 | Semi Dull | Draw Textured Yarn | 82.5 | 150*2 INT | Filaments | WOVEN | TWILL |  |  |  | P-DY09 | 고압 래피드 염색기 |  | Sera Wash C-NEP | DYSTAR | 정련호발제 | 3 | NaOH | 삼일 | 가성소다 | 5 | CH3COOH | 삼일 | 빙초산 | 0.5 | 45 | 5.5 | 95 | 60 | 0 | 95 | 0 | 0 | 95 | 0 | 0 | 95 | 0 | 0 | 95 | 0 | 0 | 95 | 0 | 0 | 95 | 0 | 80 | 10 | 2 | P-DY12 | 산업용 텐터기 | 1 | 3 | 3 |  |  | 170 | 170 | 20 | 1200 |  |  | 170 | 170 | 20 | 1200 |  |  | 170 | 170 | 20 | 1200 |  |  | 170 | 170 | 20 | 1200 |  |  | 170 | 170 | 20 | 1200 |  |  | 170 | 170 | 20 | 1200 |  |  | 170 | 170 | 20 | 1200 | 6.75 | Synolon Black AK-NB | 경인양행 | 분산 | 고일광 | 4 | [15 empty] | 1:10 | 0.0675 | Sunsolt RM-340S | 니카코리아 | 분산·균염제 | 0.3 | 빙초산 | 삼일 | 산 | 0.5 | Fadex® TS liq | Archroma | 일광견뢰도증진제 | 4 | Sera Fast P-UVC | Dystar | 일광견뢰도증진제 | 4 | P-DY08 | STARLET DL-6000+ | 40 | 1.5 | 64 | 0 | 0.75 | 100 | 0 | 1.5 | 136 | 60 | 2 | 64 | 0 | 0 | 64 | 0 | 0 | 64 | 0 | 0 | 64 | 0 | P-DY08 | STARLET DL-6000+ | NaOH | 삼일 | 가성소다 | 2 | Sera Con M-FAS | Dystar | 환원세정제 | 2 | 1:10 | 0.0675 | 40 | 2 | 80 | 20 | 0 | 80 | 0 | 0 | 80 | 0 | 0 | 80 | 0 | 0 | 80 | 0 | 0 | 80 | 0 | 0 | 80 | 0 | 60 |  | 2 | 25 |  | 1 |  |  |  | 100 | 10 |  |  |  |  | P-DY05 | 실험실 패더 | 1 | 1 | P-DY06 | 실험실 텐터 | 180 | 1 | 2 | 2 | [165 empty] | 310.8456782 | 1.18 | [12 empty] | 18.61 | -0.39 | -1.92 | 15.633 | 20.28 | -0.3 | -1.66 | 21.21 | -0.16 | -2.19 | 4 | 1.076667
| 209 | 2021-04-07 | 부산대학교 | 1 | P-DY09 | 고압 래피드 염색기 | RAW-001 | Recycled Polyester | 300 | 96 | Semi Dull | Draw Textured Yarn | 82.5 | 150*2 INT | Filaments | Recycled Polyester | 300 | 96 | Semi Dull | Draw Textured Yarn | 82.5 | 150*2 INT | Filaments | WOVEN | TWILL |  |  |  | P-DY09 | 고압 래피드 염색기 |  | Sera Wash C-NEP | DYSTAR | 정련호발제 | 3 | NaOH | 삼일 | 가성소다 | 5 | CH3COOH | 삼일 | 빙초산 | 0.5 | 45 | 5.5 | 95 | 60 | 0 | 95 | 0 | 0 | 95 | 0 | 0 | 95 | 0 | 0 | 95 | 0 | 0 | 95 | 0 | 0 | 95 | 0 | 80 | 10 | 2 | P-DY12 | 산업용 텐터기 | 1 | 3 | 3 |  |  | 170 | 170 | 20 | 1200 |  |  | 170 | 170 | 20 | 1200 |  |  | 170 | 170 | 20 | 1200 |  |  | 170 | 170 | 20 | 1200 |  |  | 170 | 170 | 20 | 1200 |  |  | 170 | 170 | 20 | 1200 |  |  | 170 | 170 | 20 | 1200 | 6.75 | Synolon Black AK-NB | 경인양행 | 분산 | 고일광 | 5 | [15 empty] | 1:10 | 0.0675 | Sunsolt RM-340S | 니카코리아 | 분산·균염제 | 0.3 | 빙초산 | 삼일 | 산 | 0.5 | Fadex® TS liq | Archroma | 일광견뢰도증진제 | 4 | Sera Fast P-UVC | Dystar | 일광견뢰도증진제 | 4 | P-DY08 | STARLET DL-6000+ | 40 | 1.5 | 64 | 0 | 0.75 | 100 | 0 | 1.5 | 136 | 60 | 2 | 64 | 0 | 0 | 64 | 0 | 0 | 64 | 0 | 0 | 64 | 0 | P-DY08 | STARLET DL-6000+ | NaOH | 삼일 | 가성소다 | 2 | Sera Con M-FAS | Dystar | 환원세정제 | 2 | 1:10 | 0.0675 | 40 | 2 | 80 | 20 | 0 | 80 | 0 | 0 | 80 | 0 | 0 | 80 | 0 | 0 | 80 | 0 | 0 | 80 | 0 | 0 | 80 | 0 | 60 |  | 2 | 25 |  | 1 |  |  |  | 100 | 10 |  |  |  |  | P-DY05 | 실험실 패더 | 1 | 1 | P-DY06 | 실험실 텐터 | 180 | 1 | 2 | 2 | [165 empty] | 310.8456782 | 1.18 | [12 empty] | 17.62 | -0.18 | -1.68 | 16.906 | 19.26 | -0.17 | -1.35 | 20.79 | -0.05 | -1.83 | 4-5 | 1.603333
| 210 | 2021-04-07 | 부산대학교 | 1 | P-DY09 | 고압 래피드 염색기 | RAW-001 | Recycled Polyester | 300 | 96 | Semi Dull | Draw Textured Yarn | 82.5 | 150*2 INT | Filaments | Recycled Polyester | 300 | 96 | Semi Dull | Draw Textured Yarn | 82.5 | 150*2 INT | Filaments | WOVEN | TWILL |  |  |  | P-DY09 | 고압 래피드 염색기 |  | Sera Wash C-NEP | DYSTAR | 정련호발제 | 3 | NaOH | 삼일 | 가성소다 | 5 | CH3COOH | 삼일 | 빙초산 | 0.5 | 45 | 5.5 | 95 | 60 | 0 | 95 | 0 | 0 | 95 | 0 | 0 | 95 | 0 | 0 | 95 | 0 | 0 | 95 | 0 | 0 | 95 | 0 | 80 | 10 | 2 | P-DY12 | 산업용 텐터기 | 1 | 3 | 3 |  |  | 170 | 170 | 20 | 1200 |  |  | 170 | 170 | 20 | 1200 |  |  | 170 | 170 | 20 | 1200 |  |  | 170 | 170 | 20 | 1200 |  |  | 170 | 170 | 20 | 1200 |  |  | 170 | 170 | 20 | 1200 |  |  | 170 | 170 | 20 | 1200 | 6.75 | Synolon Black AK-NB | 경인양행 | 분산 | 고일광 | 6 | [15 empty] | 1:10 | 0.0675 | Sunsolt RM-340S | 니카코리아 | 분산·균염제 | 0.3 | 빙초산 | 삼일 | 산 | 0.5 | Fadex® TS liq | Archroma | 일광견뢰도증진제 | 4 | Sera Fast P-UVC | Dystar | 일광견뢰도증진제 | 4 | P-DY08 | STARLET DL-6000+ | 40 | 1.5 | 64 | 0 | 0.75 | 100 | 0 | 1.5 | 136 | 60 | 2 | 64 | 0 | 0 | 64 | 0 | 0 | 64 | 0 | 0 | 64 | 0 | P-DY08 | STARLET DL-6000+ | NaOH | 삼일 | 가성소다 | 2 | Sera Con M-FAS | Dystar | 환원세정제 | 2 | 1:10 | 0.0675 | 40 | 2 | 80 | 20 | 0 | 80 | 0 | 0 | 80 | 0 | 0 | 80 | 0 | 0 | 80 | 0 | 0 | 80 | 0 | 0 | 80 | 0 | 60 |  | 2 | 25 |  | 1 |  |  |  | 100 | 10 |  |  |  |  | P-DY05 | 실험실 패더 | 1 | 1 | P-DY06 | 실험실 텐터 | 180 | 1 | 2 | 2 | [165 empty] | 310.8456782 | 1.18 | [12 empty] | 16.97 | 0.03 | -1.5 | 17.819 | 18.51 | -0.02 | -1.18 | 19.65 | 0.18 | -1.47 | 4-5 | 1.213333
| 211 | 2021-04-08 | 부산대학교 | 1 | P-DY09 | 고압 래피드 염색기 | RAW-001 | Recycled Polyester | 300 | 96 | Semi Dull | Draw Textured Yarn | 82.5 | 150*2 INT | Filaments | Recycled Polyester | 300 | 96 | Semi Dull | Draw Textured Yarn | 82.5 | 150*2 INT | Filaments | WOVEN | TWILL |  |  |  | P-DY09 | 고압 래피드 염색기 |  | Sera Wash C-NEP | DYSTAR | 정련호발제 | 3 | NaOH | 삼일 | 가성소다 | 5 | CH3COOH | 삼일 | 빙초산 | 0.5 | 45 | 5.5 | 95 | 60 | 0 | 95 | 0 | 0 | 95 | 0 | 0 | 95 | 0 | 0 | 95 | 0 | 0 | 95 | 0 | 0 | 95 | 0 | 80 | 10 | 2 | P-DY12 | 산업용 텐터기 | 1 | 3 | 3 |  |  | 170 | 170 | 20 | 1200 |  |  | 170 | 170 | 20 | 1200 |  |  | 170 | 170 | 20 | 1200 |  |  | 170 | 170 | 20 | 1200 |  |  | 170 | 170 | 20 | 1200 |  |  | 170 | 170 | 20 | 1200 |  |  | 170 | 170 | 20 | 1200 | 6.75 | Dorosperse Dark Grey KKL | ARCHROMA | 분산 | 고일광 | 1 | [15 empty] | 1:10 | 0.0675 | Sunsolt RM-340S | 니카코리아 | 분산·균염제 | 0.3 | 빙초산 | 삼일 | 산 | 0.5 | [8 empty] | P-DY08 | STARLET DL-6000+ | 40 | 1.5 | 64 | 0 | 0.75 | 100 | 0 | 1.5 | 136 | 60 | 2 | 64 | 0 | 0 | 64 | 0 | 0 | 64 | 0 | 0 | 64 | 0 | P-DY08 | STARLET DL-6000+ | NaOH | 삼일 | 가성소다 | 2 | Sera Con M-FAS | Dystar | 환원세정제 | 2 | 1:10 | 0.0675 | 40 | 2 | 80 | 20 | 0 | 80 | 0 | 0 | 80 | 0 | 0 | 80 | 0 | 0 | 80 | 0 | 0 | 80 | 0 | 0 | 80 | 0 | 60 |  | 2 | 25 |  | 1 |  |  |  | 100 | 10 |  |  |  |  | P-DY05 | 실험실 패더 | 1 | 1 | P-DY06 | 실험실 텐터 | 180 | 1 | 2 | 2 | [165 empty] | 310.8456782 | 1.18 | [12 empty] | 38.17 | -0.2 | -0.95 | 3.4711 | 37.28 | -0.4 | -1 | 45.69 | 0.91 | -3.81 | 1-2 | 8.966667
| 212 | 2021-04-08 | 부산대학교 | 1 | P-DY09 | 고압 래피드 염색기 | RAW-001 | Recycled Polyester | 300 | 96 | Semi Dull | Draw Textured Yarn | 82.5 | 150*2 INT | Filaments | Recycled Polyester | 300 | 96 | Semi Dull | Draw Textured Yarn | 82.5 | 150*2 INT | Filaments | WOVEN | TWILL |  |  |  | P-DY09 | 고압 래피드 염색기 |  | Sera Wash C-NEP | DYSTAR | 정련호발제 | 3 | NaOH | 삼일 | 가성소다 | 5 | CH3COOH | 삼일 | 빙초산 | 0.5 | 45 | 5.5 | 95 | 60 | 0 | 95 | 0 | 0 | 95 | 0 | 0 | 95 | 0 | 0 | 95 | 0 | 0 | 95 | 0 | 0 | 95 | 0 | 80 | 10 | 2 | P-DY12 | 산업용 텐터기 | 1 | 3 | 3 |  |  | 170 | 170 | 20 | 1200 |  |  | 170 | 170 | 20 | 1200 |  |  | 170 | 170 | 20 | 1200 |  |  | 170 | 170 | 20 | 1200 |  |  | 170 | 170 | 20 | 1200 |  |  | 170 | 170 | 20 | 1200 |  |  | 170 | 170 | 20 | 1200 | 6.75 | Dorosperse Dark Grey KKL | ARCHROMA | 분산 | 고일광 | 2 | [15 empty] | 1:10 | 0.0675 | Sunsolt RM-340S | 니카코리아 | 분산·균염제 | 0.3 | 빙초산 | 삼일 | 산 | 0.5 | [8 empty] | P-DY08 | STARLET DL-6000+ | 40 | 1.5 | 64 | 0 | 0.75 | 100 | 0 | 1.5 | 136 | 60 | 2 | 64 | 0 | 0 | 64 | 0 | 0 | 64 | 0 | 0 | 64 | 0 | P-DY08 | STARLET DL-6000+ | NaOH | 삼일 | 가성소다 | 2 | Sera Con M-FAS | Dystar | 환원세정제 | 2 | 1:10 | 0.0675 | 40 | 2 | 80 | 20 | 0 | 80 | 0 | 0 | 80 | 0 | 0 | 80 | 0 | 0 | 80 | 0 | 0 | 80 | 0 | 0 | 80 | 0 | 60 |  | 2 | 25 |  | 1 |  |  |  | 100 | 10 |  |  |  |  | P-DY05 | 실험실 패더 | 1 | 1 | P-DY06 | 실험실 텐터 | 180 | 1 | 2 | 2 | [165 empty] | 310.8456782 | 1.18 | [12 empty] | 28.83 | -0.3 | -1.28 | 6.5468 | 29.73 | -0.24 | -1.18 | 36.34 | 0.9 | -3.91 | 1-2 | 7.24
| 213 | 2021-04-08 | 부산대학교 | 1 | P-DY09 | 고압 래피드 염색기 | RAW-001 | Recycled Polyester | 300 | 96 | Semi Dull | Draw Textured Yarn | 82.5 | 150*2 INT | Filaments | Recycled Polyester | 300 | 96 | Semi Dull | Draw Textured Yarn | 82.5 | 150*2 INT | Filaments | WOVEN | TWILL |  |  |  | P-DY09 | 고압 래피드 염색기 |  | Sera Wash C-NEP | DYSTAR | 정련호발제 | 3 | NaOH | 삼일 | 가성소다 | 5 | CH3COOH | 삼일 | 빙초산 | 0.5 | 45 | 5.5 | 95 | 60 | 0 | 95 | 0 | 0 | 95 | 0 | 0 | 95 | 0 | 0 | 95 | 0 | 0 | 95 | 0 | 0 | 95 | 0 | 80 | 10 | 2 | P-DY12 | 산업용 텐터기 | 1 | 3 | 3 |  |  | 170 | 170 | 20 | 1200 |  |  | 170 | 170 | 20 | 1200 |  |  | 170 | 170 | 20 | 1200 |  |  | 170 | 170 | 20 | 1200 |  |  | 170 | 170 | 20 | 1200 |  |  | 170 | 170 | 20 | 1200 |  |  | 170 | 170 | 20 | 1200 | 6.75 | Dorosperse Dark Grey KKL | ARCHROMA | 분산 | 고일광 | 3 | [15 empty] | 1:10 | 0.0675 | Sunsolt RM-340S | 니카코리아 | 분산·균염제 | 0.3 | 빙초산 | 삼일 | 산 | 0.5 | [8 empty] | P-DY08 | STARLET DL-6000+ | 40 | 1.5 | 64 | 0 | 0.75 | 100 | 0 | 1.5 | 136 | 60 | 2 | 64 | 0 | 0 | 64 | 0 | 0 | 64 | 0 | 0 | 64 | 0 | P-DY08 | STARLET DL-6000+ | NaOH | 삼일 | 가성소다 | 2 | Sera Con M-FAS | Dystar | 환원세정제 | 2 | 1:10 | 0.0675 | 40 | 2 | 80 | 20 | 0 | 80 | 0 | 0 | 80 | 0 | 0 | 80 | 0 | 0 | 80 | 0 | 0 | 80 | 0 | 0 | 80 | 0 | 60 |  | 2 | 25 |  | 1 |  |  |  | 100 | 10 |  |  |  |  | P-DY05 | 실험실 패더 | 1 | 1 | P-DY06 | 실험실 텐터 | 180 | 1 | 2 | 2 | [165 empty] | 310.8456782 | 1.18 | [12 empty] | 24.33 | -0.16 | -1.29 | 9.0983 | 25.51 | -0.11 | -1.2 | 30.52 | 0.5 | -3.4 | 2 | 5.51
| 214 | 2021-04-08 | 부산대학교 | 1 | P-DY09 | 고압 래피드 염색기 | RAW-001 | Recycled Polyester | 300 | 96 | Semi Dull | Draw Textured Yarn | 82.5 | 150*2 INT | Filaments | Recycled Polyester | 300 | 96 | Semi Dull | Draw Textured Yarn | 82.5 | 150*2 INT | Filaments | WOVEN | TWILL |  |  |  | P-DY09 | 고압 래피드 염색기 |  | Sera Wash C-NEP | DYSTAR | 정련호발제 | 3 | NaOH | 삼일 | 가성소다 | 5 | CH3COOH | 삼일 | 빙초산 | 0.5 | 45 | 5.5 | 95 | 60 | 0 | 95 | 0 | 0 | 95 | 0 | 0 | 95 | 0 | 0 | 95 | 0 | 0 | 95 | 0 | 0 | 95 | 0 | 80 | 10 | 2 | P-DY12 | 산업용 텐터기 | 1 | 3 | 3 |  |  | 170 | 170 | 20 | 1200 |  |  | 170 | 170 | 20 | 1200 |  |  | 170 | 170 | 20 | 1200 |  |  | 170 | 170 | 20 | 1200 |  |  | 170 | 170 | 20 | 1200 |  |  | 170 | 170 | 20 | 1200 |  |  | 170 | 170 | 20 | 1200 | 6.75 | Dorosperse Dark Grey KKL | ARCHROMA | 분산 | 고일광 | 4 | [15 empty] | 1:10 | 0.0675 | Sunsolt RM-340S | 니카코리아 | 분산·균염제 | 0.3 | 빙초산 | 삼일 | 산 | 0.5 | [8 empty] | P-DY08 | STARLET DL-6000+ | 40 | 1.5 | 64 | 0 | 0.75 | 100 | 0 | 1.5 | 136 | 60 | 2 | 64 | 0 | 0 | 64 | 0 | 0 | 64 | 0 | 0 | 64 | 0 | P-DY08 | STARLET DL-6000+ | NaOH | 삼일 | 가성소다 | 2 | Sera Con M-FAS | Dystar | 환원세정제 | 2 | 1:10 | 0.0675 | 40 | 2 | 80 | 20 | 0 | 80 | 0 | 0 | 80 | 0 | 0 | 80 | 0 | 0 | 80 | 0 | 0 | 80 | 0 | 0 | 80 | 0 | 60 |  | 2 | 25 |  | 1 |  |  |  | 100 | 10 |  |  |  |  | P-DY05 | 실험실 패더 | 1 | 1 | P-DY06 | 실험실 텐터 | 180 | 1 | 2 | 2 | [165 empty] | 310.8456782 | 1.18 | [12 empty] | 21.15 | -0.21 | -1.25 | 11.809 | 22.39 | -0.03 | -1.24 | 26.96 | 0.28 | -2.79 | 3 | 4.836667
| 215 | 2021-04-08 | 부산대학교 | 1 | P-DY09 | 고압 래피드 염색기 | RAW-001 | Recycled Polyester | 300 | 96 | Semi Dull | Draw Textured Yarn | 82.5 | 150*2 INT | Filaments | Recycled Polyester | 300 | 96 | Semi Dull | Draw Textured Yarn | 82.5 | 150*2 INT | Filaments | WOVEN | TWILL |  |  |  | P-DY09 | 고압 래피드 염색기 |  | Sera Wash C-NEP | DYSTAR | 정련호발제 | 3 | NaOH | 삼일 | 가성소다 | 5 | CH3COOH | 삼일 | 빙초산 | 0.5 | 45 | 5.5 | 95 | 60 | 0 | 95 | 0 | 0 | 95 | 0 | 0 | 95 | 0 | 0 | 95 | 0 | 0 | 95 | 0 | 0 | 95 | 0 | 80 | 10 | 2 | P-DY12 | 산업용 텐터기 | 1 | 3 | 3 |  |  | 170 | 170 | 20 | 1200 |  |  | 170 | 170 | 20 | 1200 |  |  | 170 | 170 | 20 | 1200 |  |  | 170 | 170 | 20 | 1200 |  |  | 170 | 170 | 20 | 1200 |  |  | 170 | 170 | 20 | 1200 |  |  | 170 | 170 | 20 | 1200 | 6.75 | Dorosperse Dark Grey KKL | ARCHROMA | 분산 | 고일광 | 5 | [15 empty] | 1:10 | 0.0675 | Sunsolt RM-340S | 니카코리아 | 분산·균염제 | 0.3 | 빙초산 | 삼일 | 산 | 0.5 | [8 empty] | P-DY08 | STARLET DL-6000+ | 40 | 1.5 | 64 | 0 | 0.75 | 100 | 0 | 1.5 | 136 | 60 | 2 | 64 | 0 | 0 | 64 | 0 | 0 | 64 | 0 | 0 | 64 | 0 | P-DY08 | STARLET DL-6000+ | NaOH | 삼일 | 가성소다 | 2 | Sera Con M-FAS | Dystar | 환원세정제 | 2 | 1:10 | 0.0675 | 40 | 2 | 80 | 20 | 0 | 80 | 0 | 0 | 80 | 0 | 0 | 80 | 0 | 0 | 80 | 0 | 0 | 80 | 0 | 0 | 80 | 0 | 60 |  | 2 | 25 |  | 1 |  |  |  | 100 | 10 |  |  |  |  | P-DY05 | 실험실 패더 | 1 | 1 | P-DY06 | 실험실 텐터 | 180 | 1 | 2 | 2 | [165 empty] | 310.8456782 | 1.18 | [12 empty] | 20.45 | -0.12 | -1.29 | 12.561 | 21.81 | -0.03 | -1.14 | 25.76 | 0.36 | -2.67 | 3 | 4.263333
| 216 | 2021-04-08 | 부산대학교 | 1 | P-DY09 | 고압 래피드 염색기 | RAW-001 | Recycled Polyester | 300 | 96 | Semi Dull | Draw Textured Yarn | 82.5 | 150*2 INT | Filaments | Recycled Polyester | 300 | 96 | Semi Dull | Draw Textured Yarn | 82.5 | 150*2 INT | Filaments | WOVEN | TWILL |  |  |  | P-DY09 | 고압 래피드 염색기 |  | Sera Wash C-NEP | DYSTAR | 정련호발제 | 3 | NaOH | 삼일 | 가성소다 | 5 | CH3COOH | 삼일 | 빙초산 | 0.5 | 45 | 5.5 | 95 | 60 | 0 | 95 | 0 | 0 | 95 | 0 | 0 | 95 | 0 | 0 | 95 | 0 | 0 | 95 | 0 | 0 | 95 | 0 | 80 | 10 | 2 | P-DY12 | 산업용 텐터기 | 1 | 3 | 3 |  |  | 170 | 170 | 20 | 1200 |  |  | 170 | 170 | 20 | 1200 |  |  | 170 | 170 | 20 | 1200 |  |  | 170 | 170 | 20 | 1200 |  |  | 170 | 170 | 20 | 1200 |  |  | 170 | 170 | 20 | 1200 |  |  | 170 | 170 | 20 | 1200 | 6.75 | Dorosperse Dark Grey KKL | ARCHROMA | 분산 | 고일광 | 6 | [15 empty] | 1:10 | 0.0675 | Sunsolt RM-340S | 니카코리아 | 분산·균염제 | 0.3 | 빙초산 | 삼일 | 산 | 0.5 | [8 empty] | P-DY08 | STARLET DL-6000+ | 40 | 1.5 | 64 | 0 | 0.75 | 100 | 0 | 1.5 | 136 | 60 | 2 | 64 | 0 | 0 | 64 | 0 | 0 | 64 | 0 | 0 | 64 | 0 | P-DY08 | STARLET DL-6000+ | NaOH | 삼일 | 가성소다 | 2 | Sera Con M-FAS | Dystar | 환원세정제 | 2 | 1:10 | 0.0675 | 40 | 2 | 80 | 20 | 0 | 80 | 0 | 0 | 80 | 0 | 0 | 80 | 0 | 0 | 80 | 0 | 0 | 80 | 0 | 0 | 80 | 0 | 60 |  | 2 | 25 |  | 1 |  |  |  | 100 | 10 |  |  |  |  | P-DY05 | 실험실 패더 | 1 | 1 | P-DY06 | 실험실 텐터 | 180 | 1 | 2 | 2 | [165 empty] | 310.8456782 | 1.18 | [12 empty] | 18.89 | -0.06 | -1.28 | 14.535 | 20.5 | 0.02 | -1.02 | 23.38 | 0.12 | -2.19 | 3 | 3.113333
| 217 | 2021-04-08 | 부산대학교 | 1 | P-DY09 | 고압 래피드 염색기 | RAW-001 | Recycled Polyester | 300 | 96 | Semi Dull | Draw Textured Yarn | 82.5 | 150*2 INT | Filaments | Recycled Polyester | 300 | 96 | Semi Dull | Draw Textured Yarn | 82.5 | 150*2 INT | Filaments | WOVEN | TWILL |  |  |  | P-DY09 | 고압 래피드 염색기 |  | Sera Wash C-NEP | DYSTAR | 정련호발제 | 3 | NaOH | 삼일 | 가성소다 | 5 | CH3COOH | 삼일 | 빙초산 | 0.5 | 45 | 5.5 | 95 | 60 | 0 | 95 | 0 | 0 | 95 | 0 | 0 | 95 | 0 | 0 | 95 | 0 | 0 | 95 | 0 | 0 | 95 | 0 | 80 | 10 | 2 | P-DY12 | 산업용 텐터기 | 1 | 3 | 3 |  |  | 170 | 170 | 20 | 1200 |  |  | 170 | 170 | 20 | 1200 |  |  | 170 | 170 | 20 | 1200 |  |  | 170 | 170 | 20 | 1200 |  |  | 170 | 170 | 20 | 1200 |  |  | 170 | 170 | 20 | 1200 |  |  | 170 | 170 | 20 | 1200 | 6.75 | Dorosperse Dark Grey KKL | ARCHROMA | 분산 | 고일광 | 1 | [15 empty] | 1:10 | 0.0675 | Sunsolt RM-340S | 니카코리아 | 분산·균염제 | 0.3 | 빙초산 | 삼일 | 산 | 0.5 | UVK-200 | 경인양행 | 일광견뢰도증진제 | 4 | UVK-400 H/C | 경인양행 | 일광견뢰도증진제 | 4 | P-DY08 | STARLET DL-6000+ | 40 | 1.5 | 64 | 0 | 0.75 | 100 | 0 | 1.5 | 136 | 60 | 2 | 64 | 0 | 0 | 64 | 0 | 0 | 64 | 0 | 0 | 64 | 0 | P-DY08 | STARLET DL-6000+ | NaOH | 삼일 | 가성소다 | 2 | Sera Con M-FAS | Dystar | 환원세정제 | 2 | 1:10 | 0.0675 | 40 | 2 | 80 | 20 | 0 | 80 | 0 | 0 | 80 | 0 | 0 | 80 | 0 | 0 | 80 | 0 | 0 | 80 | 0 | 0 | 80 | 0 | 60 |  | 2 | 25 |  | 1 |  |  |  | 100 | 10 |  |  |  |  | P-DY05 | 실험실 패더 | 1 | 1 | P-DY06 | 실험실 텐터 | 180 | 1 | 2 | 2 | [165 empty] | 310.8456782 | 1.18 | [12 empty] | 38.76 | -0.19 | -0.97 | 3.7561 | 39.11 | -0.4 | -1.09 | 43.65 | -0.21 | -3.18 | 2-3 | 5.013333
| 218 | 2021-04-08 | 부산대학교 | 1 | P-DY09 | 고압 래피드 염색기 | RAW-001 | Recycled Polyester | 300 | 96 | Semi Dull | Draw Textured Yarn | 82.5 | 150*2 INT | Filaments | Recycled Polyester | 300 | 96 | Semi Dull | Draw Textured Yarn | 82.5 | 150*2 INT | Filaments | WOVEN | TWILL |  |  |  | P-DY09 | 고압 래피드 염색기 |  | Sera Wash C-NEP | DYSTAR | 정련호발제 | 3 | NaOH | 삼일 | 가성소다 | 5 | CH3COOH | 삼일 | 빙초산 | 0.5 | 45 | 5.5 | 95 | 60 | 0 | 95 | 0 | 0 | 95 | 0 | 0 | 95 | 0 | 0 | 95 | 0 | 0 | 95 | 0 | 0 | 95 | 0 | 80 | 10 | 2 | P-DY12 | 산업용 텐터기 | 1 | 3 | 3 |  |  | 170 | 170 | 20 | 1200 |  |  | 170 | 170 | 20 | 1200 |  |  | 170 | 170 | 20 | 1200 |  |  | 170 | 170 | 20 | 1200 |  |  | 170 | 170 | 20 | 1200 |  |  | 170 | 170 | 20 | 1200 |  |  | 170 | 170 | 20 | 1200 | 6.75 | Dorosperse Dark Grey KKL | ARCHROMA | 분산 | 고일광 | 2 | [15 empty] | 1:10 | 0.0675 | Sunsolt RM-340S | 니카코리아 | 분산·균염제 | 0.3 | 빙초산 | 삼일 | 산 | 0.5 | UVK-200 | 경인양행 | 일광견뢰도증진제 | 4 | UVK-400 H/C | 경인양행 | 일광견뢰도증진제 | 4 | P-DY08 | STARLET DL-6000+ | 40 | 1.5 | 64 | 0 | 0.75 | 100 | 0 | 1.5 | 136 | 60 | 2 | 64 | 0 | 0 | 64 | 0 | 0 | 64 | 0 | 0 | 64 | 0 | P-DY08 | STARLET DL-6000+ | NaOH | 삼일 | 가성소다 | 2 | Sera Con M-FAS | Dystar | 환원세정제 | 2 | 1:10 | 0.0675 | 40 | 2 | 80 | 20 | 0 | 80 | 0 | 0 | 80 | 0 | 0 | 80 | 0 | 0 | 80 | 0 | 0 | 80 | 0 | 0 | 80 | 0 | 60 |  | 2 | 25 |  | 1 |  |  |  | 100 | 10 |  |  |  |  | P-DY05 | 실험실 패더 | 1 | 1 | P-DY06 | 실험실 텐터 | 180 | 1 | 2 | 2 | [165 empty] | 310.8456782 | 1.18 | [12 empty] | 29.58 | -0.23 | -1.23 | 6.6508 | 30.21 | -0.22 | -1.12 | 34.01 | -0.16 | -3.32 | 2-3 | 4.403333
| 219 | 2021-04-08 | 부산대학교 | 1 | P-DY09 | 고압 래피드 염색기 | RAW-001 | Recycled Polyester | 300 | 96 | Semi Dull | Draw Textured Yarn | 82.5 | 150*2 INT | Filaments | Recycled Polyester | 300 | 96 | Semi Dull | Draw Textured Yarn | 82.5 | 150*2 INT | Filaments | WOVEN | TWILL |  |  |  | P-DY09 | 고압 래피드 염색기 |  | Sera Wash C-NEP | DYSTAR | 정련호발제 | 3 | NaOH | 삼일 | 가성소다 | 5 | CH3COOH | 삼일 | 빙초산 | 0.5 | 45 | 5.5 | 95 | 60 | 0 | 95 | 0 | 0 | 95 | 0 | 0 | 95 | 0 | 0 | 95 | 0 | 0 | 95 | 0 | 0 | 95 | 0 | 80 | 10 | 2 | P-DY12 | 산업용 텐터기 | 1 | 3 | 3 |  |  | 170 | 170 | 20 | 1200 |  |  | 170 | 170 | 20 | 1200 |  |  | 170 | 170 | 20 | 1200 |  |  | 170 | 170 | 20 | 1200 |  |  | 170 | 170 | 20 | 1200 |  |  | 170 | 170 | 20 | 1200 |  |  | 170 | 170 | 20 | 1200 | 6.75 | Dorosperse Dark Grey KKL | ARCHROMA | 분산 | 고일광 | 3 | [15 empty] | 1:10 | 0.0675 | Sunsolt RM-340S | 니카코리아 | 분산·균염제 | 0.3 | 빙초산 | 삼일 | 산 | 0.5 | UVK-200 | 경인양행 | 일광견뢰도증진제 | 4 | UVK-400 H/C | 경인양행 | 일광견뢰도증진제 | 4 | P-DY08 | STARLET DL-6000+ | 40 | 1.5 | 64 | 0 | 0.75 | 100 | 0 | 1.5 | 136 | 60 | 2 | 64 | 0 | 0 | 64 | 0 | 0 | 64 | 0 | 0 | 64 | 0 | P-DY08 | STARLET DL-6000+ | NaOH | 삼일 | 가성소다 | 2 | Sera Con M-FAS | Dystar | 환원세정제 | 2 | 1:10 | 0.0675 | 40 | 2 | 80 | 20 | 0 | 80 | 0 | 0 | 80 | 0 | 0 | 80 | 0 | 0 | 80 | 0 | 0 | 80 | 0 | 0 | 80 | 0 | 60 |  | 2 | 25 |  | 1 |  |  |  | 100 | 10 |  |  |  |  | P-DY05 | 실험실 패더 | 1 | 1 | P-DY06 | 실험실 텐터 | 180 | 1 | 2 | 2 | [165 empty] | 310.8456782 | 1.18 | [12 empty] | 24.32 | -0.16 | -1.32 | 9.5177 | 25.77 | -0.13 | -1.24 | 29.24 | -0.2 | -2.86 | 2 | 3.826667
| 220 | 2021-04-08 | 부산대학교 | 1 | P-DY09 | 고압 래피드 염색기 | RAW-001 | Recycled Polyester | 300 | 96 | Semi Dull | Draw Textured Yarn | 82.5 | 150*2 INT | Filaments | Recycled Polyester | 300 | 96 | Semi Dull | Draw Textured Yarn | 82.5 | 150*2 INT | Filaments | WOVEN | TWILL |  |  |  | P-DY09 | 고압 래피드 염색기 |  | Sera Wash C-NEP | DYSTAR | 정련호발제 | 3 | NaOH | 삼일 | 가성소다 | 5 | CH3COOH | 삼일 | 빙초산 | 0.5 | 45 | 5.5 | 95 | 60 | 0 | 95 | 0 | 0 | 95 | 0 | 0 | 95 | 0 | 0 | 95 | 0 | 0 | 95 | 0 | 0 | 95 | 0 | 80 | 10 | 2 | P-DY12 | 산업용 텐터기 | 1 | 3 | 3 |  |  | 170 | 170 | 20 | 1200 |  |  | 170 | 170 | 20 | 1200 |  |  | 170 | 170 | 20 | 1200 |  |  | 170 | 170 | 20 | 1200 |  |  | 170 | 170 | 20 | 1200 |  |  | 170 | 170 | 20 | 1200 |  |  | 170 | 170 | 20 | 1200 | 6.75 | Dorosperse Dark Grey KKL | ARCHROMA | 분산 | 고일광 | 4 | [15 empty] | 1:10 | 0.0675 | Sunsolt RM-340S | 니카코리아 | 분산·균염제 | 0.3 | 빙초산 | 삼일 | 산 | 0.5 | UVK-200 | 경인양행 | 일광견뢰도증진제 | 4 | UVK-400 H/C | 경인양행 | 일광견뢰도증진제 | 4 | P-DY08 | STARLET DL-6000+ | 40 | 1.5 | 64 | 0 | 0.75 | 100 | 0 | 1.5 | 136 | 60 | 2 | 64 | 0 | 0 | 64 | 0 | 0 | 64 | 0 | 0 | 64 | 0 | P-DY08 | STARLET DL-6000+ | NaOH | 삼일 | 가성소다 | 2 | Sera Con M-FAS | Dystar | 환원세정제 | 2 | 1:10 | 0.0675 | 40 | 2 | 80 | 20 | 0 | 80 | 0 | 0 | 80 | 0 | 0 | 80 | 0 | 0 | 80 | 0 | 0 | 80 | 0 | 0 | 80 | 0 | 60 |  | 2 | 25 |  | 1 |  |  |  | 100 | 10 |  |  |  |  | P-DY05 | 실험실 패더 | 1 | 1 | P-DY06 | 실험실 텐터 | 180 | 1 | 2 | 2 | [165 empty] | 310.8456782 | 1.18 | [12 empty] | 22.17 | -0.2 | -1.27 | 11.242 | 23.65 | -0.1 | -1.13 | 24.98 | -0.19 | -2.37 | 3-4 | 1.896667
| 221 | 2021-04-08 | 부산대학교 | 1 | P-DY09 | 고압 래피드 염색기 | RAW-001 | Recycled Polyester | 300 | 96 | Semi Dull | Draw Textured Yarn | 82.5 | 150*2 INT | Filaments | Recycled Polyester | 300 | 96 | Semi Dull | Draw Textured Yarn | 82.5 | 150*2 INT | Filaments | WOVEN | TWILL |  |  |  | P-DY09 | 고압 래피드 염색기 |  | Sera Wash C-NEP | DYSTAR | 정련호발제 | 3 | NaOH | 삼일 | 가성소다 | 5 | CH3COOH | 삼일 | 빙초산 | 0.5 | 45 | 5.5 | 95 | 60 | 0 | 95 | 0 | 0 | 95 | 0 | 0 | 95 | 0 | 0 | 95 | 0 | 0 | 95 | 0 | 0 | 95 | 0 | 80 | 10 | 2 | P-DY12 | 산업용 텐터기 | 1 | 3 | 3 |  |  | 170 | 170 | 20 | 1200 |  |  | 170 | 170 | 20 | 1200 |  |  | 170 | 170 | 20 | 1200 |  |  | 170 | 170 | 20 | 1200 |  |  | 170 | 170 | 20 | 1200 |  |  | 170 | 170 | 20 | 1200 |  |  | 170 | 170 | 20 | 1200 | 6.75 | Dorosperse Dark Grey KKL | ARCHROMA | 분산 | 고일광 | 5 | [15 empty] | 1:10 | 0.0675 | Sunsolt RM-340S | 니카코리아 | 분산·균염제 | 0.3 | 빙초산 | 삼일 | 산 | 0.5 | UVK-200 | 경인양행 | 일광견뢰도증진제 | 4 | UVK-400 H/C | 경인양행 | 일광견뢰도증진제 | 4 | P-DY08 | STARLET DL-6000+ | 40 | 1.5 | 64 | 0 | 0.75 | 100 | 0 | 1.5 | 136 | 60 | 2 | 64 | 0 | 0 | 64 | 0 | 0 | 64 | 0 | 0 | 64 | 0 | P-DY08 | STARLET DL-6000+ | NaOH | 삼일 | 가성소다 | 2 | Sera Con M-FAS | Dystar | 환원세정제 | 2 | 1:10 | 0.0675 | 40 | 2 | 80 | 20 | 0 | 80 | 0 | 0 | 80 | 0 | 0 | 80 | 0 | 0 | 80 | 0 | 0 | 80 | 0 | 0 | 80 | 0 | 60 |  | 2 | 25 |  | 1 |  |  |  | 100 | 10 |  |  |  |  | P-DY05 | 실험실 패더 | 1 | 1 | P-DY06 | 실험실 텐터 | 180 | 1 | 2 | 2 | [165 empty] | 310.8456782 | 1.18 | [12 empty] | 19.4 | -0.12 | -1.29 | 14.035 | 20.87 | -0.07 | -1.07 | 22.98 | -0.11 | -2.05 | 3-4 | 2.353333
| 222 | 2021-04-08 | 부산대학교 | 1 | P-DY09 | 고압 래피드 염색기 | RAW-001 | Recycled Polyester | 300 | 96 | Semi Dull | Draw Textured Yarn | 82.5 | 150*2 INT | Filaments | Recycled Polyester | 300 | 96 | Semi Dull | Draw Textured Yarn | 82.5 | 150*2 INT | Filaments | WOVEN | TWILL |  |  |  | P-DY09 | 고압 래피드 염색기 |  | Sera Wash C-NEP | DYSTAR | 정련호발제 | 3 | NaOH | 삼일 | 가성소다 | 5 | CH3COOH | 삼일 | 빙초산 | 0.5 | 45 | 5.5 | 95 | 60 | 0 | 95 | 0 | 0 | 95 | 0 | 0 | 95 | 0 | 0 | 95 | 0 | 0 | 95 | 0 | 0 | 95 | 0 | 80 | 10 | 2 | P-DY12 | 산업용 텐터기 | 1 | 3 | 3 |  |  | 170 | 170 | 20 | 1200 |  |  | 170 | 170 | 20 | 1200 |  |  | 170 | 170 | 20 | 1200 |  |  | 170 | 170 | 20 | 1200 |  |  | 170 | 170 | 20 | 1200 |  |  | 170 | 170 | 20 | 1200 |  |  | 170 | 170 | 20 | 1200 | 6.75 | Dorosperse Dark Grey KKL | ARCHROMA | 분산 | 고일광 | 6 | [15 empty] | 1:10 | 0.0675 | Sunsolt RM-340S | 니카코리아 | 분산·균염제 | 0.3 | 빙초산 | 삼일 | 산 | 0.5 | UVK-200 | 경인양행 | 일광견뢰도증진제 | 4 | UVK-400 H/C | 경인양행 | 일광견뢰도증진제 | 4 | P-DY08 | STARLET DL-6000+ | 40 | 1.5 | 64 | 0 | 0.75 | 100 | 0 | 1.5 | 136 | 60 | 2 | 64 | 0 | 0 | 64 | 0 | 0 | 64 | 0 | 0 | 64 | 0 | P-DY08 | STARLET DL-6000+ | NaOH | 삼일 | 가성소다 | 2 | Sera Con M-FAS | Dystar | 환원세정제 | 2 | 1:10 | 0.0675 | 40 | 2 | 80 | 20 | 0 | 80 | 0 | 0 | 80 | 0 | 0 | 80 | 0 | 0 | 80 | 0 | 0 | 80 | 0 | 0 | 80 | 0 | 60 |  | 2 | 25 |  | 1 |  |  |  | 100 | 10 |  |  |  |  | P-DY05 | 실험실 패더 | 1 | 1 | P-DY06 | 실험실 텐터 | 180 | 1 | 2 | 2 | [165 empty] | 310.8456782 | 1.18 | [12 empty] | 18.52 | 0.02 | -1.28 | 15.172 | 20.14 | 0.11 | -1.11 | 21.65 | -0.07 | -1.69 | 3-4 | 1.626667
| 223 | 2021-04-09 | 부산대학교 | 1 | P-DY09 | 고압 래피드 염색기 | RAW-001 | Recycled Polyester | 300 | 96 | Semi Dull | Draw Textured Yarn | 82.5 | 150*2 INT | Filaments | Recycled Polyester | 300 | 96 | Semi Dull | Draw Textured Yarn | 82.5 | 150*2 INT | Filaments | WOVEN | TWILL |  |  |  | P-DY09 | 고압 래피드 염색기 |  | Sera Wash C-NEP | DYSTAR | 정련호발제 | 3 | NaOH | 삼일 | 가성소다 | 5 | CH3COOH | 삼일 | 빙초산 | 0.5 | 45 | 5.5 | 95 | 60 | 0 | 95 | 0 | 0 | 95 | 0 | 0 | 95 | 0 | 0 | 95 | 0 | 0 | 95 | 0 | 0 | 95 | 0 | 80 | 10 | 2 | P-DY12 | 산업용 텐터기 | 1 | 3 | 3 |  |  | 170 | 170 | 20 | 1200 |  |  | 170 | 170 | 20 | 1200 |  |  | 170 | 170 | 20 | 1200 |  |  | 170 | 170 | 20 | 1200 |  |  | 170 | 170 | 20 | 1200 |  |  | 170 | 170 | 20 | 1200 |  |  | 170 | 170 | 20 | 1200 | 6.75 | Dorosperse Dark Grey KKL | ARCHROMA | 분산 | 고일광 | 1 | [15 empty] | 1:10 | 0.0675 | Sunsolt RM-340S | 니카코리아 | 분산·균염제 | 0.3 | 빙초산 | 삼일 | 산 | 0.5 | Fadex® TS liq | Archroma | 일광견뢰도증진제 | 4 | Sera Fast P-UVC | Dystar | 일광견뢰도증진제 | 4 | P-DY08 | STARLET DL-6000+ | 40 | 1.5 | 64 | 0 | 0.75 | 100 | 0 | 1.5 | 136 | 60 | 2 | 64 | 0 | 0 | 64 | 0 | 0 | 64 | 0 | 0 | 64 | 0 | P-DY08 | STARLET DL-6000+ | NaOH | 삼일 | 가성소다 | 2 | Sera Con M-FAS | Dystar | 환원세정제 | 2 | 1:10 | 0.0675 | 40 | 2 | 80 | 20 | 0 | 80 | 0 | 0 | 80 | 0 | 0 | 80 | 0 | 0 | 80 | 0 | 0 | 80 | 0 | 0 | 80 | 0 | 60 |  | 2 | 25 |  | 1 |  |  |  | 100 | 10 |  |  |  |  | P-DY05 | 실험실 패더 | 1 | 1 | P-DY06 | 실험실 텐터 | 180 | 1 | 2 | 2 | [165 empty] | 310.8456782 | 1.18 | [12 empty] | 37.71 | -0.4 | -0.57 | 7.2645 | 37.85 | -0.32 | -0.6 | 41.1 | -0.94 | -2.2 | 3 | 3.673333
| 224 | 2021-04-09 | 부산대학교 | 1 | P-DY09 | 고압 래피드 염색기 | RAW-001 | Recycled Polyester | 300 | 96 | Semi Dull | Draw Textured Yarn | 82.5 | 150*2 INT | Filaments | Recycled Polyester | 300 | 96 | Semi Dull | Draw Textured Yarn | 82.5 | 150*2 INT | Filaments | WOVEN | TWILL |  |  |  | P-DY09 | 고압 래피드 염색기 |  | Sera Wash C-NEP | DYSTAR | 정련호발제 | 3 | NaOH | 삼일 | 가성소다 | 5 | CH3COOH | 삼일 | 빙초산 | 0.5 | 45 | 5.5 | 95 | 60 | 0 | 95 | 0 | 0 | 95 | 0 | 0 | 95 | 0 | 0 | 95 | 0 | 0 | 95 | 0 | 0 | 95 | 0 | 80 | 10 | 2 | P-DY12 | 산업용 텐터기 | 1 | 3 | 3 |  |  | 170 | 170 | 20 | 1200 |  |  | 170 | 170 | 20 | 1200 |  |  | 170 | 170 | 20 | 1200 |  |  | 170 | 170 | 20 | 1200 |  |  | 170 | 170 | 20 | 1200 |  |  | 170 | 170 | 20 | 1200 |  |  | 170 | 170 | 20 | 1200 | 6.75 | Dorosperse Dark Grey KKL | ARCHROMA | 분산 | 고일광 | 2 | [15 empty] | 1:10 | 0.0675 | Sunsolt RM-340S | 니카코리아 | 분산·균염제 | 0.3 | 빙초산 | 삼일 | 산 | 0.5 | Fadex® TS liq | Archroma | 일광견뢰도증진제 | 4 | Sera Fast P-UVC | Dystar | 일광견뢰도증진제 | 4 | P-DY08 | STARLET DL-6000+ | 40 | 1.5 | 64 | 0 | 0.75 | 100 | 0 | 1.5 | 136 | 60 | 2 | 64 | 0 | 0 | 64 | 0 | 0 | 64 | 0 | 0 | 64 | 0 | P-DY08 | STARLET DL-6000+ | NaOH | 삼일 | 가성소다 | 2 | Sera Con M-FAS | Dystar | 환원세정제 | 2 | 1:10 | 0.0675 | 40 | 2 | 80 | 20 | 0 | 80 | 0 | 0 | 80 | 0 | 0 | 80 | 0 | 0 | 80 | 0 | 0 | 80 | 0 | 0 | 80 | 0 | 60 |  | 2 | 25 |  | 1 |  |  |  | 100 | 10 |  |  |  |  | P-DY05 | 실험실 패더 | 1 | 1 | P-DY06 | 실험실 텐터 | 180 | 1 | 2 | 2 | [165 empty] | 310.8456782 | 1.18 | [12 empty] | 29.02 | -0.33 | -1 | 9.6542 | 30.2 | -0.28 | -1.03 | 32.44 | -0.68 | -2.63 | 3 | 2.783333
| 225 | 2021-04-09 | 부산대학교 | 1 | P-DY09 | 고압 래피드 염색기 | RAW-001 | Recycled Polyester | 300 | 96 | Semi Dull | Draw Textured Yarn | 82.5 | 150*2 INT | Filaments | Recycled Polyester | 300 | 96 | Semi Dull | Draw Textured Yarn | 82.5 | 150*2 INT | Filaments | WOVEN | TWILL |  |  |  | P-DY09 | 고압 래피드 염색기 |  | Sera Wash C-NEP | DYSTAR | 정련호발제 | 3 | NaOH | 삼일 | 가성소다 | 5 | CH3COOH | 삼일 | 빙초산 | 0.5 | 45 | 5.5 | 95 | 60 | 0 | 95 | 0 | 0 | 95 | 0 | 0 | 95 | 0 | 0 | 95 | 0 | 0 | 95 | 0 | 0 | 95 | 0 | 80 | 10 | 2 | P-DY12 | 산업용 텐터기 | 1 | 3 | 3 |  |  | 170 | 170 | 20 | 1200 |  |  | 170 | 170 | 20 | 1200 |  |  | 170 | 170 | 20 | 1200 |  |  | 170 | 170 | 20 | 1200 |  |  | 170 | 170 | 20 | 1200 |  |  | 170 | 170 | 20 | 1200 |  |  | 170 | 170 | 20 | 1200 | 6.75 | Dorosperse Dark Grey KKL | ARCHROMA | 분산 | 고일광 | 3 | [15 empty] | 1:10 | 0.0675 | Sunsolt RM-340S | 니카코리아 | 분산·균염제 | 0.3 | 빙초산 | 삼일 | 산 | 0.5 | Fadex® TS liq | Archroma | 일광견뢰도증진제 | 4 | Sera Fast P-UVC | Dystar | 일광견뢰도증진제 | 4 | P-DY08 | STARLET DL-6000+ | 40 | 1.5 | 64 | 0 | 0.75 | 100 | 0 | 1.5 | 136 | 60 | 2 | 64 | 0 | 0 | 64 | 0 | 0 | 64 | 0 | 0 | 64 | 0 | P-DY08 | STARLET DL-6000+ | NaOH | 삼일 | 가성소다 | 2 | Sera Con M-FAS | Dystar | 환원세정제 | 2 | 1:10 | 0.0675 | 40 | 2 | 80 | 20 | 0 | 80 | 0 | 0 | 80 | 0 | 0 | 80 | 0 | 0 | 80 | 0 | 0 | 80 | 0 | 0 | 80 | 0 | 60 |  | 2 | 25 |  | 1 |  |  |  | 100 | 10 |  |  |  |  | P-DY05 | 실험실 패더 | 1 | 1 | P-DY06 | 실험실 텐터 | 180 | 1 | 2 | 2 | [165 empty] | 310.8456782 | 1.18 | [12 empty] | 24.25 | -0.22 | -1.12 | 12.011 | 25.14 | -0.2 | -1.1 | 27.15 | -0.44 | -2.28 | 3-4 | 2.346667
| 226 | 2021-04-09 | 부산대학교 | 1 | P-DY09 | 고압 래피드 염색기 | RAW-001 | Recycled Polyester | 300 | 96 | Semi Dull | Draw Textured Yarn | 82.5 | 150*2 INT | Filaments | Recycled Polyester | 300 | 96 | Semi Dull | Draw Textured Yarn | 82.5 | 150*2 INT | Filaments | WOVEN | TWILL |  |  |  | P-DY09 | 고압 래피드 염색기 |  | Sera Wash C-NEP | DYSTAR | 정련호발제 | 3 | NaOH | 삼일 | 가성소다 | 5 | CH3COOH | 삼일 | 빙초산 | 0.5 | 45 | 5.5 | 95 | 60 | 0 | 95 | 0 | 0 | 95 | 0 | 0 | 95 | 0 | 0 | 95 | 0 | 0 | 95 | 0 | 0 | 95 | 0 | 80 | 10 | 2 | P-DY12 | 산업용 텐터기 | 1 | 3 | 3 |  |  | 170 | 170 | 20 | 1200 |  |  | 170 | 170 | 20 | 1200 |  |  | 170 | 170 | 20 | 1200 |  |  | 170 | 170 | 20 | 1200 |  |  | 170 | 170 | 20 | 1200 |  |  | 170 | 170 | 20 | 1200 |  |  | 170 | 170 | 20 | 1200 | 6.75 | Dorosperse Dark Grey KKL | ARCHROMA | 분산 | 고일광 | 4 | [15 empty] | 1:10 | 0.0675 | Sunsolt RM-340S | 니카코리아 | 분산·균염제 | 0.3 | 빙초산 | 삼일 | 산 | 0.5 | Fadex® TS liq | Archroma | 일광견뢰도증진제 | 4 | Sera Fast P-UVC | Dystar | 일광견뢰도증진제 | 4 | P-DY08 | STARLET DL-6000+ | 40 | 1.5 | 64 | 0 | 0.75 | 100 | 0 | 1.5 | 136 | 60 | 2 | 64 | 0 | 0 | 64 | 0 | 0 | 64 | 0 | 0 | 64 | 0 | P-DY08 | STARLET DL-6000+ | NaOH | 삼일 | 가성소다 | 2 | Sera Con M-FAS | Dystar | 환원세정제 | 2 | 1:10 | 0.0675 | 40 | 2 | 80 | 20 | 0 | 80 | 0 | 0 | 80 | 0 | 0 | 80 | 0 | 0 | 80 | 0 | 0 | 80 | 0 | 0 | 80 | 0 | 60 |  | 2 | 25 |  | 1 |  |  |  | 100 | 10 |  |  |  |  | P-DY05 | 실험실 패더 | 1 | 1 | P-DY06 | 실험실 텐터 | 180 | 1 | 2 | 2 | [165 empty] | 310.8456782 | 1.18 | [12 empty] | 21.59 | -0.24 | -1.18 | 13.687 | 22.92 | -0.09 | -1.11 | 25.49 | -0.33 | -2.37 | 3-4 | 2.876667
| 227 | 2021-04-09 | 부산대학교 | 1 | P-DY09 | 고압 래피드 염색기 | RAW-001 | Recycled Polyester | 300 | 96 | Semi Dull | Draw Textured Yarn | 82.5 | 150*2 INT | Filaments | Recycled Polyester | 300 | 96 | Semi Dull | Draw Textured Yarn | 82.5 | 150*2 INT | Filaments | WOVEN | TWILL |  |  |  | P-DY09 | 고압 래피드 염색기 |  | Sera Wash C-NEP | DYSTAR | 정련호발제 | 3 | NaOH | 삼일 | 가성소다 | 5 | CH3COOH | 삼일 | 빙초산 | 0.5 | 45 | 5.5 | 95 | 60 | 0 | 95 | 0 | 0 | 95 | 0 | 0 | 95 | 0 | 0 | 95 | 0 | 0 | 95 | 0 | 0 | 95 | 0 | 80 | 10 | 2 | P-DY12 | 산업용 텐터기 | 1 | 3 | 3 |  |  | 170 | 170 | 20 | 1200 |  |  | 170 | 170 | 20 | 1200 |  |  | 170 | 170 | 20 | 1200 |  |  | 170 | 170 | 20 | 1200 |  |  | 170 | 170 | 20 | 1200 |  |  | 170 | 170 | 20 | 1200 |  |  | 170 | 170 | 20 | 1200 | 6.75 | Dorosperse Dark Grey KKL | ARCHROMA | 분산 | 고일광 | 5 | [15 empty] | 1:10 | 0.0675 | Sunsolt RM-340S | 니카코리아 | 분산·균염제 | 0.3 | 빙초산 | 삼일 | 산 | 0.5 | Fadex® TS liq | Archroma | 일광견뢰도증진제 | 4 | Sera Fast P-UVC | Dystar | 일광견뢰도증진제 | 4 | P-DY08 | STARLET DL-6000+ | 40 | 1.5 | 64 | 0 | 0.75 | 100 | 0 | 1.5 | 136 | 60 | 2 | 64 | 0 | 0 | 64 | 0 | 0 | 64 | 0 | 0 | 64 | 0 | P-DY08 | STARLET DL-6000+ | NaOH | 삼일 | 가성소다 | 2 | Sera Con M-FAS | Dystar | 환원세정제 | 2 | 1:10 | 0.0675 | 40 | 2 | 80 | 20 | 0 | 80 | 0 | 0 | 80 | 0 | 0 | 80 | 0 | 0 | 80 | 0 | 0 | 80 | 0 | 0 | 80 | 0 | 60 |  | 2 | 25 |  | 1 |  |  |  | 100 | 10 |  |  |  |  | P-DY05 | 실험실 패더 | 1 | 1 | P-DY06 | 실험실 텐터 | 180 | 1 | 2 | 2 | [165 empty] | 310.8456782 | 1.18 | [12 empty] | 21.47 | -0.3 | -1.19 | 13.872 | 21.86 | -0.14 | -1.23 | 25.69 | -0.29 | -2.41 | 3-4 | 4.016667
| 228 | 2021-04-09 | 부산대학교 | 1 | P-DY09 | 고압 래피드 염색기 | RAW-001 | Recycled Polyester | 300 | 96 | Semi Dull | Draw Textured Yarn | 82.5 | 150*2 INT | Filaments | Recycled Polyester | 300 | 96 | Semi Dull | Draw Textured Yarn | 82.5 | 150*2 INT | Filaments | WOVEN | TWILL |  |  |  | P-DY09 | 고압 래피드 염색기 |  | Sera Wash C-NEP | DYSTAR | 정련호발제 | 3 | NaOH | 삼일 | 가성소다 | 5 | CH3COOH | 삼일 | 빙초산 | 0.5 | 45 | 5.5 | 95 | 60 | 0 | 95 | 0 | 0 | 95 | 0 | 0 | 95 | 0 | 0 | 95 | 0 | 0 | 95 | 0 | 0 | 95 | 0 | 80 | 10 | 2 | P-DY12 | 산업용 텐터기 | 1 | 3 | 3 |  |  | 170 | 170 | 20 | 1200 |  |  | 170 | 170 | 20 | 1200 |  |  | 170 | 170 | 20 | 1200 |  |  | 170 | 170 | 20 | 1200 |  |  | 170 | 170 | 20 | 1200 |  |  | 170 | 170 | 20 | 1200 |  |  | 170 | 170 | 20 | 1200 | 6.75 | Dorosperse Dark Grey KKL | ARCHROMA | 분산 | 고일광 | 6 | [15 empty] | 1:10 | 0.0675 | Sunsolt RM-340S | 니카코리아 | 분산·균염제 | 0.3 | 빙초산 | 삼일 | 산 | 0.5 | Fadex® TS liq | Archroma | 일광견뢰도증진제 | 4 | Sera Fast P-UVC | Dystar | 일광견뢰도증진제 | 4 | P-DY08 | STARLET DL-6000+ | 40 | 1.5 | 64 | 0 | 0.75 | 100 | 0 | 1.5 | 136 | 60 | 2 | 64 | 0 | 0 | 64 | 0 | 0 | 64 | 0 | 0 | 64 | 0 | P-DY08 | STARLET DL-6000+ | NaOH | 삼일 | 가성소다 | 2 | Sera Con M-FAS | Dystar | 환원세정제 | 2 | 1:10 | 0.0675 | 40 | 2 | 80 | 20 | 0 | 80 | 0 | 0 | 80 | 0 | 0 | 80 | 0 | 0 | 80 | 0 | 0 | 80 | 0 | 0 | 80 | 0 | 60 |  | 2 | 25 |  | 1 |  |  |  | 100 | 10 |  |  |  |  | P-DY05 | 실험실 패더 | 1 | 1 | P-DY06 | 실험실 텐터 | 180 | 1 | 2 | 2 | [165 empty] | 310.8456782 | 1.18 | [12 empty] | 18.93 | -0.07 | -1.28 | 15.684 | 20.91 | -0.11 | -1.14 | 21.82 | -0.07 | -1.76 | 4 | 1.106667
| 229 | 2021-04-01 | 부산대학교 | 1 | P-DY09 | 고압 래피드 염색기 | RAW-001 | Recycled Polyester | 300 | 96 | Semi Dull | Draw Textured Yarn | 82.5 | 150*2 INT | Filaments | Recycled Polyester | 300 | 96 | Semi Dull | Draw Textured Yarn | 82.5 | 150*2 INT | Filaments | WOVEN | TWILL |  |  |  | P-DY09 | 고압 래피드 염색기 |  | Sera Wash C-NEP | DYSTAR | 정련호발제 | 3 | NaOH | 삼일 | 가성소다 | 5 | CH3COOH | 삼일 | 빙초산 | 0.5 | 45 | 5.5 | 95 | 60 | 0 | 95 | 0 | 0 | 95 | 0 | 0 | 95 | 0 | 0 | 95 | 0 | 0 | 95 | 0 | 0 | 95 | 0 | 80 | 10 | 2 | P-DY12 | 산업용 텐터기 | 1 | 3 | 3 |  |  | 170 | 170 | 20 | 1200 |  |  | 170 | 170 | 20 | 1200 |  |  | 170 | 170 | 20 | 1200 |  |  | 170 | 170 | 20 | 1200 |  |  | 170 | 170 | 20 | 1200 |  |  | 170 | 170 | 20 | 1200 |  |  | 170 | 170 | 20 | 1200 | 6.75 | Dianix Grey AM-SLR | DYSTAR | 분산 | 고일광 | 1 | [15 empty] | 1:10 | 0.0675 | Sunsolt RM-340S | 니카코리아 | 분산·균염제 | 0.3 | 빙초산 | 삼일 | 산 | 0.5 | [8 empty] | P-DY08 | STARLET DL-6000+ | 40 | 1.5 | 64 | 0 | 0.75 | 100 | 0 | 1.5 | 136 | 60 | 2 | 64 | 0 | 0 | 64 | 0 | 0 | 64 | 0 | 0 | 64 | 0 | P-DY08 | STARLET DL-6000+ | NaOH | 삼일 | 가성소다 | 2 | Sera Con M-FAS | Dystar | 환원세정제 | 2 | 1:10 | 0.0675 | 40 | 2 | 80 | 20 | 0 | 80 | 0 | 0 | 80 | 0 | 0 | 80 | 0 | 0 | 80 | 0 | 0 | 80 | 0 | 0 | 80 | 0 | 60 |  | 2 | 25 |  | 1 |  |  |  | 100 | 10 |  |  |  |  | P-DY05 | 실험실 패더 | 1 | 1 | P-DY06 | 실험실 텐터 | 180 | 1 | 2 | 2 | [165 empty] | 310.8456782 | 1.18 | [12 empty] | 46.13 | 0.21 | -0.95 | 4.6764 | 46.62 | 0.16 | -0.89 | 49.5 | -0.01 | -1.08 | 2-3 | 2.886667
| 230 | 2021-04-01 | 부산대학교 | 1 | P-DY09 | 고압 래피드 염색기 | RAW-001 | Recycled Polyester | 300 | 96 | Semi Dull | Draw Textured Yarn | 82.5 | 150*2 INT | Filaments | Recycled Polyester | 300 | 96 | Semi Dull | Draw Textured Yarn | 82.5 | 150*2 INT | Filaments | WOVEN | TWILL |  |  |  | P-DY09 | 고압 래피드 염색기 |  | Sera Wash C-NEP | DYSTAR | 정련호발제 | 3 | NaOH | 삼일 | 가성소다 | 5 | CH3COOH | 삼일 | 빙초산 | 0.5 | 45 | 5.5 | 95 | 60 | 0 | 95 | 0 | 0 | 95 | 0 | 0 | 95 | 0 | 0 | 95 | 0 | 0 | 95 | 0 | 0 | 95 | 0 | 80 | 10 | 2 | P-DY12 | 산업용 텐터기 | 1 | 3 | 3 |  |  | 170 | 170 | 20 | 1200 |  |  | 170 | 170 | 20 | 1200 |  |  | 170 | 170 | 20 | 1200 |  |  | 170 | 170 | 20 | 1200 |  |  | 170 | 170 | 20 | 1200 |  |  | 170 | 170 | 20 | 1200 |  |  | 170 | 170 | 20 | 1200 | 6.75 | Dianix Grey AM-SLR | DYSTAR | 분산 | 고일광 | 2 | [15 empty] | 1:10 | 0.0675 | Sunsolt RM-340S | 니카코리아 | 분산·균염제 | 0.3 | 빙초산 | 삼일 | 산 | 0.5 | [8 empty] | P-DY08 | STARLET DL-6000+ | 40 | 1.5 | 64 | 0 | 0.75 | 100 | 0 | 1.5 | 136 | 60 | 2 | 64 | 0 | 0 | 64 | 0 | 0 | 64 | 0 | 0 | 64 | 0 | P-DY08 | STARLET DL-6000+ | NaOH | 삼일 | 가성소다 | 2 | Sera Con M-FAS | Dystar | 환원세정제 | 2 | 1:10 | 0.0675 | 40 | 2 | 80 | 20 | 0 | 80 | 0 | 0 | 80 | 0 | 0 | 80 | 0 | 0 | 80 | 0 | 0 | 80 | 0 | 0 | 80 | 0 | 60 |  | 2 | 25 |  | 1 |  |  |  | 100 | 10 |  |  |  |  | P-DY05 | 실험실 패더 | 1 | 1 | P-DY06 | 실험실 텐터 | 180 | 1 | 2 | 2 | [165 empty] | 310.8456782 | 1.18 | [12 empty] | 36.79 | 0.28 | -1.18 | 6.4457 | 37.57 | 0.07 | -1.13 | 40.83 | 0.32 | -0.98 | 2 | 3.273333
| 231 | 2021-04-01 | 부산대학교 | 1 | P-DY09 | 고압 래피드 염색기 | RAW-001 | Recycled Polyester | 300 | 96 | Semi Dull | Draw Textured Yarn | 82.5 | 150*2 INT | Filaments | Recycled Polyester | 300 | 96 | Semi Dull | Draw Textured Yarn | 82.5 | 150*2 INT | Filaments | WOVEN | TWILL |  |  |  | P-DY09 | 고압 래피드 염색기 |  | Sera Wash C-NEP | DYSTAR | 정련호발제 | 3 | NaOH | 삼일 | 가성소다 | 5 | CH3COOH | 삼일 | 빙초산 | 0.5 | 45 | 5.5 | 95 | 60 | 0 | 95 | 0 | 0 | 95 | 0 | 0 | 95 | 0 | 0 | 95 | 0 | 0 | 95 | 0 | 0 | 95 | 0 | 80 | 10 | 2 | P-DY12 | 산업용 텐터기 | 1 | 3 | 3 |  |  | 170 | 170 | 20 | 1200 |  |  | 170 | 170 | 20 | 1200 |  |  | 170 | 170 | 20 | 1200 |  |  | 170 | 170 | 20 | 1200 |  |  | 170 | 170 | 20 | 1200 |  |  | 170 | 170 | 20 | 1200 |  |  | 170 | 170 | 20 | 1200 | 6.75 | Dianix Grey AM-SLR | DYSTAR | 분산 | 고일광 | 3 | [15 empty] | 1:10 | 0.0675 | Sunsolt RM-340S | 니카코리아 | 분산·균염제 | 0.3 | 빙초산 | 삼일 | 산 | 0.5 | [8 empty] | P-DY08 | STARLET DL-6000+ | 40 | 1.5 | 64 | 0 | 0.75 | 100 | 0 | 1.5 | 136 | 60 | 2 | 64 | 0 | 0 | 64 | 0 | 0 | 64 | 0 | 0 | 64 | 0 | P-DY08 | STARLET DL-6000+ | NaOH | 삼일 | 가성소다 | 2 | Sera Con M-FAS | Dystar | 환원세정제 | 2 | 1:10 | 0.0675 | 40 | 2 | 80 | 20 | 0 | 80 | 0 | 0 | 80 | 0 | 0 | 80 | 0 | 0 | 80 | 0 | 0 | 80 | 0 | 0 | 80 | 0 | 60 |  | 2 | 25 |  | 1 |  |  |  | 100 | 10 |  |  |  |  | P-DY05 | 실험실 패더 | 1 | 1 | P-DY06 | 실험실 텐터 | 180 | 1 | 2 | 2 | [165 empty] | 310.8456782 | 1.18 | [12 empty] | 29.79 | 0.18 | -1.5 | 8.7812 | 30.19 | 0.12 | -1.45 | 34.14 | 0.26 | -1.02 | 2-3 | 3.983333
| 232 | 2021-04-01 | 부산대학교 | 1 | P-DY09 | 고압 래피드 염색기 | RAW-001 | Recycled Polyester | 300 | 96 | Semi Dull | Draw Textured Yarn | 82.5 | 150*2 INT | Filaments | Recycled Polyester | 300 | 96 | Semi Dull | Draw Textured Yarn | 82.5 | 150*2 INT | Filaments | WOVEN | TWILL |  |  |  | P-DY09 | 고압 래피드 염색기 |  | Sera Wash C-NEP | DYSTAR | 정련호발제 | 3 | NaOH | 삼일 | 가성소다 | 5 | CH3COOH | 삼일 | 빙초산 | 0.5 | 45 | 5.5 | 95 | 60 | 0 | 95 | 0 | 0 | 95 | 0 | 0 | 95 | 0 | 0 | 95 | 0 | 0 | 95 | 0 | 0 | 95 | 0 | 80 | 10 | 2 | P-DY12 | 산업용 텐터기 | 1 | 3 | 3 |  |  | 170 | 170 | 20 | 1200 |  |  | 170 | 170 | 20 | 1200 |  |  | 170 | 170 | 20 | 1200 |  |  | 170 | 170 | 20 | 1200 |  |  | 170 | 170 | 20 | 1200 |  |  | 170 | 170 | 20 | 1200 |  |  | 170 | 170 | 20 | 1200 | 6.75 | Dianix Grey AM-SLR | DYSTAR | 분산 | 고일광 | 4 | [15 empty] | 1:10 | 0.0675 | Sunsolt RM-340S | 니카코리아 | 분산·균염제 | 0.3 | 빙초산 | 삼일 | 산 | 0.5 | [8 empty] | P-DY08 | STARLET DL-6000+ | 40 | 1.5 | 64 | 0 | 0.75 | 100 | 0 | 1.5 | 136 | 60 | 2 | 64 | 0 | 0 | 64 | 0 | 0 | 64 | 0 | 0 | 64 | 0 | P-DY08 | STARLET DL-6000+ | NaOH | 삼일 | 가성소다 | 2 | Sera Con M-FAS | Dystar | 환원세정제 | 2 | 1:10 | 0.0675 | 40 | 2 | 80 | 20 | 0 | 80 | 0 | 0 | 80 | 0 | 0 | 80 | 0 | 0 | 80 | 0 | 0 | 80 | 0 | 0 | 80 | 0 | 60 |  | 2 | 25 |  | 1 |  |  |  | 100 | 10 |  |  |  |  | P-DY05 | 실험실 패더 | 1 | 1 | P-DY06 | 실험실 텐터 | 180 | 1 | 2 | 2 | [165 empty] | 310.8456782 | 1.18 | [12 empty] | 26.9 | 0.15 | -1.65 | 10.079 | 27.51 | 0.12 | -1.58 | 30.77 | 0.22 | -0.84 | 2-3 | 3.343333
| 233 | 2021-04-01 | 부산대학교 | 1 | P-DY09 | 고압 래피드 염색기 | RAW-001 | Recycled Polyester | 300 | 96 | Semi Dull | Draw Textured Yarn | 82.5 | 150*2 INT | Filaments | Recycled Polyester | 300 | 96 | Semi Dull | Draw Textured Yarn | 82.5 | 150*2 INT | Filaments | WOVEN | TWILL |  |  |  | P-DY09 | 고압 래피드 염색기 |  | Sera Wash C-NEP | DYSTAR | 정련호발제 | 3 | NaOH | 삼일 | 가성소다 | 5 | CH3COOH | 삼일 | 빙초산 | 0.5 | 45 | 5.5 | 95 | 60 | 0 | 95 | 0 | 0 | 95 | 0 | 0 | 95 | 0 | 0 | 95 | 0 | 0 | 95 | 0 | 0 | 95 | 0 | 80 | 10 | 2 | P-DY12 | 산업용 텐터기 | 1 | 3 | 3 |  |  | 170 | 170 | 20 | 1200 |  |  | 170 | 170 | 20 | 1200 |  |  | 170 | 170 | 20 | 1200 |  |  | 170 | 170 | 20 | 1200 |  |  | 170 | 170 | 20 | 1200 |  |  | 170 | 170 | 20 | 1200 |  |  | 170 | 170 | 20 | 1200 | 6.75 | Dianix Grey AM-SLR | DYSTAR | 분산 | 고일광 | 5 | [15 empty] | 1:10 | 0.0675 | Sunsolt RM-340S | 니카코리아 | 분산·균염제 | 0.3 | 빙초산 | 삼일 | 산 | 0.5 | [8 empty] | P-DY08 | STARLET DL-6000+ | 40 | 1.5 | 64 | 0 | 0.75 | 100 | 0 | 1.5 | 136 | 60 | 2 | 64 | 0 | 0 | 64 | 0 | 0 | 64 | 0 | 0 | 64 | 0 | P-DY08 | STARLET DL-6000+ | NaOH | 삼일 | 가성소다 | 2 | Sera Con M-FAS | Dystar | 환원세정제 | 2 | 1:10 | 0.0675 | 40 | 2 | 80 | 20 | 0 | 80 | 0 | 0 | 80 | 0 | 0 | 80 | 0 | 0 | 80 | 0 | 0 | 80 | 0 | 0 | 80 | 0 | 60 |  | 2 | 25 |  | 1 |  |  |  | 100 | 10 |  |  |  |  | P-DY05 | 실험실 패더 | 1 | 1 | P-DY06 | 실험실 텐터 | 180 | 1 | 2 | 2 | [165 empty] | 310.8456782 | 1.18 | [12 empty] | 25.06 | 0.2 | -1.68 | 10.771 | 26.02 | 0.17 | -1.51 | 28.63 | 0.23 | -0.75 | 3 | 2.723333
| 234 | 2021-04-01 | 부산대학교 | 1 | P-DY09 | 고압 래피드 염색기 | RAW-001 | Recycled Polyester | 300 | 96 | Semi Dull | Draw Textured Yarn | 82.5 | 150*2 INT | Filaments | Recycled Polyester | 300 | 96 | Semi Dull | Draw Textured Yarn | 82.5 | 150*2 INT | Filaments | WOVEN | TWILL |  |  |  | P-DY09 | 고압 래피드 염색기 |  | Sera Wash C-NEP | DYSTAR | 정련호발제 | 3 | NaOH | 삼일 | 가성소다 | 5 | CH3COOH | 삼일 | 빙초산 | 0.5 | 45 | 5.5 | 95 | 60 | 0 | 95 | 0 | 0 | 95 | 0 | 0 | 95 | 0 | 0 | 95 | 0 | 0 | 95 | 0 | 0 | 95 | 0 | 80 | 10 | 2 | P-DY12 | 산업용 텐터기 | 1 | 3 | 3 |  |  | 170 | 170 | 20 | 1200 |  |  | 170 | 170 | 20 | 1200 |  |  | 170 | 170 | 20 | 1200 |  |  | 170 | 170 | 20 | 1200 |  |  | 170 | 170 | 20 | 1200 |  |  | 170 | 170 | 20 | 1200 |  |  | 170 | 170 | 20 | 1200 | 6.75 | Dianix Grey AM-SLR | DYSTAR | 분산 | 고일광 | 6 | [15 empty] | 1:10 | 0.0675 | Sunsolt RM-340S | 니카코리아 | 분산·균염제 | 0.3 | 빙초산 | 삼일 | 산 | 0.5 | [8 empty] | P-DY08 | STARLET DL-6000+ | 40 | 1.5 | 64 | 0 | 0.75 | 100 | 0 | 1.5 | 136 | 60 | 2 | 64 | 0 | 0 | 64 | 0 | 0 | 64 | 0 | 0 | 64 | 0 | P-DY08 | STARLET DL-6000+ | NaOH | 삼일 | 가성소다 | 2 | Sera Con M-FAS | Dystar | 환원세정제 | 2 | 1:10 | 0.0675 | 40 | 2 | 80 | 20 | 0 | 80 | 0 | 0 | 80 | 0 | 0 | 80 | 0 | 0 | 80 | 0 | 0 | 80 | 0 | 0 | 80 | 0 | 60 |  | 2 | 25 |  | 1 |  |  |  | 100 | 10 |  |  |  |  | P-DY05 | 실험실 패더 | 1 | 1 | P-DY06 | 실험실 텐터 | 180 | 1 | 2 | 2 | [165 empty] | 310.8456782 | 1.18 | [12 empty] | 22.92 | 0.12 | -1.61 | 12.399 | 24.76 | -0.03 | -1.43 | 27.22 | 0.3 | -0.64 | 3 | 2.61
| 235 | 2021-04-02 | 부산대학교 | 1 | P-DY09 | 고압 래피드 염색기 | RAW-001 | Recycled Polyester | 300 | 96 | Semi Dull | Draw Textured Yarn | 82.5 | 150*2 INT | Filaments | Recycled Polyester | 300 | 96 | Semi Dull | Draw Textured Yarn | 82.5 | 150*2 INT | Filaments | WOVEN | TWILL |  |  |  | P-DY09 | 고압 래피드 염색기 |  | Sera Wash C-NEP | DYSTAR | 정련호발제 | 3 | NaOH | 삼일 | 가성소다 | 5 | CH3COOH | 삼일 | 빙초산 | 0.5 | 45 | 5.5 | 95 | 60 | 0 | 95 | 0 | 0 | 95 | 0 | 0 | 95 | 0 | 0 | 95 | 0 | 0 | 95 | 0 | 0 | 95 | 0 | 80 | 10 | 2 | P-DY12 | 산업용 텐터기 | 1 | 3 | 3 |  |  | 170 | 170 | 20 | 1200 |  |  | 170 | 170 | 20 | 1200 |  |  | 170 | 170 | 20 | 1200 |  |  | 170 | 170 | 20 | 1200 |  |  | 170 | 170 | 20 | 1200 |  |  | 170 | 170 | 20 | 1200 |  |  | 170 | 170 | 20 | 1200 | 6.75 | Dianix Grey AM-SLR | DYSTAR | 분산 | 고일광 | 1 | [15 empty] | 1:10 | 0.0675 | Sunsolt RM-340S | 니카코리아 | 분산·균염제 | 0.3 | 빙초산 | 삼일 | 산 | 0.5 | UVK-200 | 경인양행 | 일광견뢰도증진제 | 4 | UVK-400 H/C | 경인양행 | 일광견뢰도증진제 | 4 | P-DY08 | STARLET DL-6000+ | 40 | 1.5 | 64 | 0 | 0.75 | 100 | 0 | 1.5 | 136 | 60 | 2 | 64 | 0 | 0 | 64 | 0 | 0 | 64 | 0 | 0 | 64 | 0 | P-DY08 | STARLET DL-6000+ | NaOH | 삼일 | 가성소다 | 2 | Sera Con M-FAS | Dystar | 환원세정제 | 2 | 1:10 | 0.0675 | 40 | 2 | 80 | 20 | 0 | 80 | 0 | 0 | 80 | 0 | 0 | 80 | 0 | 0 | 80 | 0 | 0 | 80 | 0 | 0 | 80 | 0 | 60 |  | 2 | 25 |  | 1 |  |  |  | 100 | 10 |  |  |  |  | P-DY05 | 실험실 패더 | 1 | 1 | P-DY06 | 실험실 텐터 | 180 | 1 | 2 | 2 | [165 empty] | 310.8456782 | 1.18 | [12 empty] | 45.68 | 0.32 | -0.92 | 4.7872 | 46.5 | 0.13 | -0.89 | 48.98 | -0.01 | -1.24 | 2-3 | 2.513333
| 236 | 2021-04-02 | 부산대학교 | 1 | P-DY09 | 고압 래피드 염색기 | RAW-001 | Recycled Polyester | 300 | 96 | Semi Dull | Draw Textured Yarn | 82.5 | 150*2 INT | Filaments | Recycled Polyester | 300 | 96 | Semi Dull | Draw Textured Yarn | 82.5 | 150*2 INT | Filaments | WOVEN | TWILL |  |  |  | P-DY09 | 고압 래피드 염색기 |  | Sera Wash C-NEP | DYSTAR | 정련호발제 | 3 | NaOH | 삼일 | 가성소다 | 5 | CH3COOH | 삼일 | 빙초산 | 0.5 | 45 | 5.5 | 95 | 60 | 0 | 95 | 0 | 0 | 95 | 0 | 0 | 95 | 0 | 0 | 95 | 0 | 0 | 95 | 0 | 0 | 95 | 0 | 80 | 10 | 2 | P-DY12 | 산업용 텐터기 | 1 | 3 | 3 |  |  | 170 | 170 | 20 | 1200 |  |  | 170 | 170 | 20 | 1200 |  |  | 170 | 170 | 20 | 1200 |  |  | 170 | 170 | 20 | 1200 |  |  | 170 | 170 | 20 | 1200 |  |  | 170 | 170 | 20 | 1200 |  |  | 170 | 170 | 20 | 1200 | 6.75 | Dianix Grey AM-SLR | DYSTAR | 분산 | 고일광 | 2 | [15 empty] | 1:10 | 0.0675 | Sunsolt RM-340S | 니카코리아 | 분산·균염제 | 0.3 | 빙초산 | 삼일 | 산 | 0.5 | UVK-200 | 경인양행 | 일광견뢰도증진제 | 4 | UVK-400 H/C | 경인양행 | 일광견뢰도증진제 | 4 | P-DY08 | STARLET DL-6000+ | 40 | 1.5 | 64 | 0 | 0.75 | 100 | 0 | 1.5 | 136 | 60 | 2 | 64 | 0 | 0 | 64 | 0 | 0 | 64 | 0 | 0 | 64 | 0 | P-DY08 | STARLET DL-6000+ | NaOH | 삼일 | 가성소다 | 2 | Sera Con M-FAS | Dystar | 환원세정제 | 2 | 1:10 | 0.0675 | 40 | 2 | 80 | 20 | 0 | 80 | 0 | 0 | 80 | 0 | 0 | 80 | 0 | 0 | 80 | 0 | 0 | 80 | 0 | 0 | 80 | 0 | 60 |  | 2 | 25 |  | 1 |  |  |  | 100 | 10 |  |  |  |  | P-DY05 | 실험실 패더 | 1 | 1 | P-DY06 | 실험실 텐터 | 180 | 1 | 2 | 2 | [165 empty] | 310.8456782 | 1.18 | [12 empty] | 35.7 | 0.35 | -1.48 | 6.6844 | 36.57 | 0.26 | -1.3 | 39.57 | 0.25 | -1.24 | 3 | 3.003333
| 237 | 2021-04-02 | 부산대학교 | 1 | P-DY09 | 고압 래피드 염색기 | RAW-001 | Recycled Polyester | 300 | 96 | Semi Dull | Draw Textured Yarn | 82.5 | 150*2 INT | Filaments | Recycled Polyester | 300 | 96 | Semi Dull | Draw Textured Yarn | 82.5 | 150*2 INT | Filaments | WOVEN | TWILL |  |  |  | P-DY09 | 고압 래피드 염색기 |  | Sera Wash C-NEP | DYSTAR | 정련호발제 | 3 | NaOH | 삼일 | 가성소다 | 5 | CH3COOH | 삼일 | 빙초산 | 0.5 | 45 | 5.5 | 95 | 60 | 0 | 95 | 0 | 0 | 95 | 0 | 0 | 95 | 0 | 0 | 95 | 0 | 0 | 95 | 0 | 0 | 95 | 0 | 80 | 10 | 2 | P-DY12 | 산업용 텐터기 | 1 | 3 | 3 |  |  | 170 | 170 | 20 | 1200 |  |  | 170 | 170 | 20 | 1200 |  |  | 170 | 170 | 20 | 1200 |  |  | 170 | 170 | 20 | 1200 |  |  | 170 | 170 | 20 | 1200 |  |  | 170 | 170 | 20 | 1200 |  |  | 170 | 170 | 20 | 1200 | 6.75 | Dianix Grey AM-SLR | DYSTAR | 분산 | 고일광 | 3 | [15 empty] | 1:10 | 0.0675 | Sunsolt RM-340S | 니카코리아 | 분산·균염제 | 0.3 | 빙초산 | 삼일 | 산 | 0.5 | UVK-200 | 경인양행 | 일광견뢰도증진제 | 4 | UVK-400 H/C | 경인양행 | 일광견뢰도증진제 | 4 | P-DY08 | STARLET DL-6000+ | 40 | 1.5 | 64 | 0 | 0.75 | 100 | 0 | 1.5 | 136 | 60 | 2 | 64 | 0 | 0 | 64 | 0 | 0 | 64 | 0 | 0 | 64 | 0 | P-DY08 | STARLET DL-6000+ | NaOH | 삼일 | 가성소다 | 2 | Sera Con M-FAS | Dystar | 환원세정제 | 2 | 1:10 | 0.0675 | 40 | 2 | 80 | 20 | 0 | 80 | 0 | 0 | 80 | 0 | 0 | 80 | 0 | 0 | 80 | 0 | 0 | 80 | 0 | 0 | 80 | 0 | 60 |  | 2 | 25 |  | 1 |  |  |  | 100 | 10 |  |  |  |  | P-DY05 | 실험실 패더 | 1 | 1 | P-DY06 | 실험실 텐터 | 180 | 1 | 2 | 2 | [165 empty] | 310.8456782 | 1.18 | [12 empty] | 30.59 | 0.32 | -1.47 | 8.4247 | 30.99 | 0.18 | -1.36 | 34.49 | 0.36 | -0.98 | 3 | 3.533333
| 238 | 2021-04-02 | 부산대학교 | 1 | P-DY09 | 고압 래피드 염색기 | RAW-001 | Recycled Polyester | 300 | 96 | Semi Dull | Draw Textured Yarn | 82.5 | 150*2 INT | Filaments | Recycled Polyester | 300 | 96 | Semi Dull | Draw Textured Yarn | 82.5 | 150*2 INT | Filaments | WOVEN | TWILL |  |  |  | P-DY09 | 고압 래피드 염색기 |  | Sera Wash C-NEP | DYSTAR | 정련호발제 | 3 | NaOH | 삼일 | 가성소다 | 5 | CH3COOH | 삼일 | 빙초산 | 0.5 | 45 | 5.5 | 95 | 60 | 0 | 95 | 0 | 0 | 95 | 0 | 0 | 95 | 0 | 0 | 95 | 0 | 0 | 95 | 0 | 0 | 95 | 0 | 80 | 10 | 2 | P-DY12 | 산업용 텐터기 | 1 | 3 | 3 |  |  | 170 | 170 | 20 | 1200 |  |  | 170 | 170 | 20 | 1200 |  |  | 170 | 170 | 20 | 1200 |  |  | 170 | 170 | 20 | 1200 |  |  | 170 | 170 | 20 | 1200 |  |  | 170 | 170 | 20 | 1200 |  |  | 170 | 170 | 20 | 1200 | 6.75 | Dianix Grey AM-SLR | DYSTAR | 분산 | 고일광 | 4 | [15 empty] | 1:10 | 0.0675 | Sunsolt RM-340S | 니카코리아 | 분산·균염제 | 0.3 | 빙초산 | 삼일 | 산 | 0.5 | UVK-200 | 경인양행 | 일광견뢰도증진제 | 4 | UVK-400 H/C | 경인양행 | 일광견뢰도증진제 | 4 | P-DY08 | STARLET DL-6000+ | 40 | 1.5 | 64 | 0 | 0.75 | 100 | 0 | 1.5 | 136 | 60 | 2 | 64 | 0 | 0 | 64 | 0 | 0 | 64 | 0 | 0 | 64 | 0 | P-DY08 | STARLET DL-6000+ | NaOH | 삼일 | 가성소다 | 2 | Sera Con M-FAS | Dystar | 환원세정제 | 2 | 1:10 | 0.0675 | 40 | 2 | 80 | 20 | 0 | 80 | 0 | 0 | 80 | 0 | 0 | 80 | 0 | 0 | 80 | 0 | 0 | 80 | 0 | 0 | 80 | 0 | 60 |  | 2 | 25 |  | 1 |  |  |  | 100 | 10 |  |  |  |  | P-DY05 | 실험실 패더 | 1 | 1 | P-DY06 | 실험실 텐터 | 180 | 1 | 2 | 2 | [165 empty] | 310.8456782 | 1.18 | [12 empty] | 26.9 | 0.2 | -1.63 | 10.225 | 28.6 | 0.07 | -1.51 | 30.2 | 0.16 | -0.85 | 3-4 | 1.733333
| 239 | 2021-04-02 | 부산대학교 | 1 | P-DY09 | 고압 래피드 염색기 | RAW-001 | Recycled Polyester | 300 | 96 | Semi Dull | Draw Textured Yarn | 82.5 | 150*2 INT | Filaments | Recycled Polyester | 300 | 96 | Semi Dull | Draw Textured Yarn | 82.5 | 150*2 INT | Filaments | WOVEN | TWILL |  |  |  | P-DY09 | 고압 래피드 염색기 |  | Sera Wash C-NEP | DYSTAR | 정련호발제 | 3 | NaOH | 삼일 | 가성소다 | 5 | CH3COOH | 삼일 | 빙초산 | 0.5 | 45 | 5.5 | 95 | 60 | 0 | 95 | 0 | 0 | 95 | 0 | 0 | 95 | 0 | 0 | 95 | 0 | 0 | 95 | 0 | 0 | 95 | 0 | 80 | 10 | 2 | P-DY12 | 산업용 텐터기 | 1 | 3 | 3 |  |  | 170 | 170 | 20 | 1200 |  |  | 170 | 170 | 20 | 1200 |  |  | 170 | 170 | 20 | 1200 |  |  | 170 | 170 | 20 | 1200 |  |  | 170 | 170 | 20 | 1200 |  |  | 170 | 170 | 20 | 1200 |  |  | 170 | 170 | 20 | 1200 | 6.75 | Dianix Grey AM-SLR | DYSTAR | 분산 | 고일광 | 5 | [15 empty] | 1:10 | 0.0675 | Sunsolt RM-340S | 니카코리아 | 분산·균염제 | 0.3 | 빙초산 | 삼일 | 산 | 0.5 | UVK-200 | 경인양행 | 일광견뢰도증진제 | 4 | UVK-400 H/C | 경인양행 | 일광견뢰도증진제 | 4 | P-DY08 | STARLET DL-6000+ | 40 | 1.5 | 64 | 0 | 0.75 | 100 | 0 | 1.5 | 136 | 60 | 2 | 64 | 0 | 0 | 64 | 0 | 0 | 64 | 0 | 0 | 64 | 0 | P-DY08 | STARLET DL-6000+ | NaOH | 삼일 | 가성소다 | 2 | Sera Con M-FAS | Dystar | 환원세정제 | 2 | 1:10 | 0.0675 | 40 | 2 | 80 | 20 | 0 | 80 | 0 | 0 | 80 | 0 | 0 | 80 | 0 | 0 | 80 | 0 | 0 | 80 | 0 | 0 | 80 | 0 | 60 |  | 2 | 25 |  | 1 |  |  |  | 100 | 10 |  |  |  |  | P-DY05 | 실험실 패더 | 1 | 1 | P-DY06 | 실험실 텐터 | 180 | 1 | 2 | 2 | [165 empty] | 310.8456782 | 1.18 | [12 empty] | 23.69 | 0.11 | -1.66 | 12.235 | 26.58 | 0.07 | -1.45 | 28.42 | 0.13 | -0.8 | 3-4 | 1.946667
| 240 | 2021-04-02 | 부산대학교 | 1 | P-DY09 | 고압 래피드 염색기 | RAW-001 | Recycled Polyester | 300 | 96 | Semi Dull | Draw Textured Yarn | 82.5 | 150*2 INT | Filaments | Recycled Polyester | 300 | 96 | Semi Dull | Draw Textured Yarn | 82.5 | 150*2 INT | Filaments | WOVEN | TWILL |  |  |  | P-DY09 | 고압 래피드 염색기 |  | Sera Wash C-NEP | DYSTAR | 정련호발제 | 3 | NaOH | 삼일 | 가성소다 | 5 | CH3COOH | 삼일 | 빙초산 | 0.5 | 45 | 5.5 | 95 | 60 | 0 | 95 | 0 | 0 | 95 | 0 | 0 | 95 | 0 | 0 | 95 | 0 | 0 | 95 | 0 | 0 | 95 | 0 | 80 | 10 | 2 | P-DY12 | 산업용 텐터기 | 1 | 3 | 3 |  |  | 170 | 170 | 20 | 1200 |  |  | 170 | 170 | 20 | 1200 |  |  | 170 | 170 | 20 | 1200 |  |  | 170 | 170 | 20 | 1200 |  |  | 170 | 170 | 20 | 1200 |  |  | 170 | 170 | 20 | 1200 |  |  | 170 | 170 | 20 | 1200 | 6.75 | Dianix Grey AM-SLR | DYSTAR | 분산 | 고일광 | 6 | [15 empty] | 1:10 | 0.0675 | Sunsolt RM-340S | 니카코리아 | 분산·균염제 | 0.3 | 빙초산 | 삼일 | 산 | 0.5 | UVK-200 | 경인양행 | 일광견뢰도증진제 | 4 | UVK-400 H/C | 경인양행 | 일광견뢰도증진제 | 4 | P-DY08 | STARLET DL-6000+ | 40 | 1.5 | 64 | 0 | 0.75 | 100 | 0 | 1.5 | 136 | 60 | 2 | 64 | 0 | 0 | 64 | 0 | 0 | 64 | 0 | 0 | 64 | 0 | P-DY08 | STARLET DL-6000+ | NaOH | 삼일 | 가성소다 | 2 | Sera Con M-FAS | Dystar | 환원세정제 | 2 | 1:10 | 0.0675 | 40 | 2 | 80 | 20 | 0 | 80 | 0 | 0 | 80 | 0 | 0 | 80 | 0 | 0 | 80 | 0 | 0 | 80 | 0 | 0 | 80 | 0 | 60 |  | 2 | 25 |  | 1 |  |  |  | 100 | 10 |  |  |  |  | P-DY05 | 실험실 패더 | 1 | 1 | P-DY06 | 실험실 텐터 | 180 | 1 | 2 | 2 | [165 empty] | 310.8456782 | 1.18 | [12 empty] | 22.63 | 0.14 | -1.71 | 12.456 | 23.69 | 0.14 | -1.47 | 25.85 | 0.18 | -0.84 | 3-4 | 2.266667
| 241 | 2021-04-02 | 부산대학교 | 1 | P-DY09 | 고압 래피드 염색기 | RAW-001 | Recycled Polyester | 300 | 96 | Semi Dull | Draw Textured Yarn | 82.5 | 150*2 INT | Filaments | Recycled Polyester | 300 | 96 | Semi Dull | Draw Textured Yarn | 82.5 | 150*2 INT | Filaments | WOVEN | TWILL |  |  |  | P-DY09 | 고압 래피드 염색기 |  | Sera Wash C-NEP | DYSTAR | 정련호발제 | 3 | NaOH | 삼일 | 가성소다 | 5 | CH3COOH | 삼일 | 빙초산 | 0.5 | 45 | 5.5 | 95 | 60 | 0 | 95 | 0 | 0 | 95 | 0 | 0 | 95 | 0 | 0 | 95 | 0 | 0 | 95 | 0 | 0 | 95 | 0 | 80 | 10 | 2 | P-DY12 | 산업용 텐터기 | 1 | 3 | 3 |  |  | 170 | 170 | 20 | 1200 |  |  | 170 | 170 | 20 | 1200 |  |  | 170 | 170 | 20 | 1200 |  |  | 170 | 170 | 20 | 1200 |  |  | 170 | 170 | 20 | 1200 |  |  | 170 | 170 | 20 | 1200 |  |  | 170 | 170 | 20 | 1200 | 6.75 | Dianix Grey AM-SLR | DYSTAR | 분산 | 고일광 | 1 | [15 empty] | 1:10 | 0.0675 | Sunsolt RM-340S | 니카코리아 | 분산·균염제 | 0.3 | 빙초산 | 삼일 | 산 | 0.5 | Fadex® TS liq | Archroma | 일광견뢰도증진제 | 4 | Sera Fast P-UVC | Dystar | 일광견뢰도증진제 | 4 | P-DY08 | STARLET DL-6000+ | 40 | 1.5 | 64 | 0 | 0.75 | 100 | 0 | 1.5 | 136 | 60 | 2 | 64 | 0 | 0 | 64 | 0 | 0 | 64 | 0 | 0 | 64 | 0 | P-DY08 | STARLET DL-6000+ | NaOH | 삼일 | 가성소다 | 2 | Sera Con M-FAS | Dystar | 환원세정제 | 2 | 1:10 | 0.0675 | 40 | 2 | 80 | 20 | 0 | 80 | 0 | 0 | 80 | 0 | 0 | 80 | 0 | 0 | 80 | 0 | 0 | 80 | 0 | 0 | 80 | 0 | 60 |  | 2 | 25 |  | 1 |  |  |  | 100 | 10 |  |  |  |  | P-DY05 | 실험실 패더 | 1 | 1 | P-DY06 | 실험실 텐터 | 180 | 1 | 2 | 2 | [165 empty] | 310.8456782 | 1.18 | [12 empty] | 44.82 | 0.13 | -0.64 | 5.9162 | 45.1 | 0 | -0.6 | 47.23 | -0.35 | -1.39 | 3-4 | 2.3
| 242 | 2021-04-02 | 부산대학교 | 1 | P-DY09 | 고압 래피드 염색기 | RAW-001 | Recycled Polyester | 300 | 96 | Semi Dull | Draw Textured Yarn | 82.5 | 150*2 INT | Filaments | Recycled Polyester | 300 | 96 | Semi Dull | Draw Textured Yarn | 82.5 | 150*2 INT | Filaments | WOVEN | TWILL |  |  |  | P-DY09 | 고압 래피드 염색기 |  | Sera Wash C-NEP | DYSTAR | 정련호발제 | 3 | NaOH | 삼일 | 가성소다 | 5 | CH3COOH | 삼일 | 빙초산 | 0.5 | 45 | 5.5 | 95 | 60 | 0 | 95 | 0 | 0 | 95 | 0 | 0 | 95 | 0 | 0 | 95 | 0 | 0 | 95 | 0 | 0 | 95 | 0 | 80 | 10 | 2 | P-DY12 | 산업용 텐터기 | 1 | 3 | 3 |  |  | 170 | 170 | 20 | 1200 |  |  | 170 | 170 | 20 | 1200 |  |  | 170 | 170 | 20 | 1200 |  |  | 170 | 170 | 20 | 1200 |  |  | 170 | 170 | 20 | 1200 |  |  | 170 | 170 | 20 | 1200 |  |  | 170 | 170 | 20 | 1200 | 6.75 | Dianix Grey AM-SLR | DYSTAR | 분산 | 고일광 | 2 | [15 empty] | 1:10 | 0.0675 | Sunsolt RM-340S | 니카코리아 | 분산·균염제 | 0.3 | 빙초산 | 삼일 | 산 | 0.5 | Fadex® TS liq | Archroma | 일광견뢰도증진제 | 4 | Sera Fast P-UVC | Dystar | 일광견뢰도증진제 | 4 | P-DY08 | STARLET DL-6000+ | 40 | 1.5 | 64 | 0 | 0.75 | 100 | 0 | 1.5 | 136 | 60 | 2 | 64 | 0 | 0 | 64 | 0 | 0 | 64 | 0 | 0 | 64 | 0 | P-DY08 | STARLET DL-6000+ | NaOH | 삼일 | 가성소다 | 2 | Sera Con M-FAS | Dystar | 환원세정제 | 2 | 1:10 | 0.0675 | 40 | 2 | 80 | 20 | 0 | 80 | 0 | 0 | 80 | 0 | 0 | 80 | 0 | 0 | 80 | 0 | 0 | 80 | 0 | 0 | 80 | 0 | 60 |  | 2 | 25 |  | 1 |  |  |  | 100 | 10 |  |  |  |  | P-DY05 | 실험실 패더 | 1 | 1 | P-DY06 | 실험실 텐터 | 180 | 1 | 2 | 2 | [165 empty] | 310.8456782 | 1.18 | [12 empty] | 35.43 | 0.17 | -1.14 | 7.878 | 36.09 | 0.02 | -1.11 | 37.99 | -0.2 | -1.5 | 4 | 1.95
| 243 | 2021-04-02 | 부산대학교 | 1 | P-DY09 | 고압 래피드 염색기 | RAW-001 | Recycled Polyester | 300 | 96 | Semi Dull | Draw Textured Yarn | 82.5 | 150*2 INT | Filaments | Recycled Polyester | 300 | 96 | Semi Dull | Draw Textured Yarn | 82.5 | 150*2 INT | Filaments | WOVEN | TWILL |  |  |  | P-DY09 | 고압 래피드 염색기 |  | Sera Wash C-NEP | DYSTAR | 정련호발제 | 3 | NaOH | 삼일 | 가성소다 | 5 | CH3COOH | 삼일 | 빙초산 | 0.5 | 45 | 5.5 | 95 | 60 | 0 | 95 | 0 | 0 | 95 | 0 | 0 | 95 | 0 | 0 | 95 | 0 | 0 | 95 | 0 | 0 | 95 | 0 | 80 | 10 | 2 | P-DY12 | 산업용 텐터기 | 1 | 3 | 3 |  |  | 170 | 170 | 20 | 1200 |  |  | 170 | 170 | 20 | 1200 |  |  | 170 | 170 | 20 | 1200 |  |  | 170 | 170 | 20 | 1200 |  |  | 170 | 170 | 20 | 1200 |  |  | 170 | 170 | 20 | 1200 |  |  | 170 | 170 | 20 | 1200 | 6.75 | Dianix Grey AM-SLR | DYSTAR | 분산 | 고일광 | 3 | [15 empty] | 1:10 | 0.0675 | Sunsolt RM-340S | 니카코리아 | 분산·균염제 | 0.3 | 빙초산 | 삼일 | 산 | 0.5 | Fadex® TS liq | Archroma | 일광견뢰도증진제 | 4 | Sera Fast P-UVC | Dystar | 일광견뢰도증진제 | 4 | P-DY08 | STARLET DL-6000+ | 40 | 1.5 | 64 | 0 | 0.75 | 100 | 0 | 1.5 | 136 | 60 | 2 | 64 | 0 | 0 | 64 | 0 | 0 | 64 | 0 | 0 | 64 | 0 | P-DY08 | STARLET DL-6000+ | NaOH | 삼일 | 가성소다 | 2 | Sera Con M-FAS | Dystar | 환원세정제 | 2 | 1:10 | 0.0675 | 40 | 2 | 80 | 20 | 0 | 80 | 0 | 0 | 80 | 0 | 0 | 80 | 0 | 0 | 80 | 0 | 0 | 80 | 0 | 0 | 80 | 0 | 60 |  | 2 | 25 |  | 1 |  |  |  | 100 | 10 |  |  |  |  | P-DY05 | 실험실 패더 | 1 | 1 | P-DY06 | 실험실 텐터 | 180 | 1 | 2 | 2 | [165 empty] | 310.8456782 | 1.18 | [12 empty] | 30.21 | 0.21 | -1.37 | 9.1484 | 31.49 | 0.2 | -1.22 | 33.29 | -0.03 | -1.11 | 4 | 1.823333
| 244 | 2021-04-02 | 부산대학교 | 1 | P-DY09 | 고압 래피드 염색기 | RAW-001 | Recycled Polyester | 300 | 96 | Semi Dull | Draw Textured Yarn | 82.5 | 150*2 INT | Filaments | Recycled Polyester | 300 | 96 | Semi Dull | Draw Textured Yarn | 82.5 | 150*2 INT | Filaments | WOVEN | TWILL |  |  |  | P-DY09 | 고압 래피드 염색기 |  | Sera Wash C-NEP | DYSTAR | 정련호발제 | 3 | NaOH | 삼일 | 가성소다 | 5 | CH3COOH | 삼일 | 빙초산 | 0.5 | 45 | 5.5 | 95 | 60 | 0 | 95 | 0 | 0 | 95 | 0 | 0 | 95 | 0 | 0 | 95 | 0 | 0 | 95 | 0 | 0 | 95 | 0 | 80 | 10 | 2 | P-DY12 | 산업용 텐터기 | 1 | 3 | 3 |  |  | 170 | 170 | 20 | 1200 |  |  | 170 | 170 | 20 | 1200 |  |  | 170 | 170 | 20 | 1200 |  |  | 170 | 170 | 20 | 1200 |  |  | 170 | 170 | 20 | 1200 |  |  | 170 | 170 | 20 | 1200 |  |  | 170 | 170 | 20 | 1200 | 6.75 | Dianix Grey AM-SLR | DYSTAR | 분산 | 고일광 | 4 | [15 empty] | 1:10 | 0.0675 | Sunsolt RM-340S | 니카코리아 | 분산·균염제 | 0.3 | 빙초산 | 삼일 | 산 | 0.5 | Fadex® TS liq | Archroma | 일광견뢰도증진제 | 4 | Sera Fast P-UVC | Dystar | 일광견뢰도증진제 | 4 | P-DY08 | STARLET DL-6000+ | 40 | 1.5 | 64 | 0 | 0.75 | 100 | 0 | 1.5 | 136 | 60 | 2 | 64 | 0 | 0 | 64 | 0 | 0 | 64 | 0 | 0 | 64 | 0 | P-DY08 | STARLET DL-6000+ | NaOH | 삼일 | 가성소다 | 2 | Sera Con M-FAS | Dystar | 환원세정제 | 2 | 1:10 | 0.0675 | 40 | 2 | 80 | 20 | 0 | 80 | 0 | 0 | 80 | 0 | 0 | 80 | 0 | 0 | 80 | 0 | 0 | 80 | 0 | 0 | 80 | 0 | 60 |  | 2 | 25 |  | 1 |  |  |  | 100 | 10 |  |  |  |  | P-DY05 | 실험실 패더 | 1 | 1 | P-DY06 | 실험실 텐터 | 180 | 1 | 2 | 2 | [165 empty] | 310.8456782 | 1.18 | [12 empty] | 26.9 | 0.11 | -1.59 | 10.696 | 27.87 | -0.01 | -1.51 | 29.8 | -0.1 | -1.37 | 4 | 1.933333
| 245 | 2021-04-02 | 부산대학교 | 1 | P-DY09 | 고압 래피드 염색기 | RAW-001 | Recycled Polyester | 300 | 96 | Semi Dull | Draw Textured Yarn | 82.5 | 150*2 INT | Filaments | Recycled Polyester | 300 | 96 | Semi Dull | Draw Textured Yarn | 82.5 | 150*2 INT | Filaments | WOVEN | TWILL |  |  |  | P-DY09 | 고압 래피드 염색기 |  | Sera Wash C-NEP | DYSTAR | 정련호발제 | 3 | NaOH | 삼일 | 가성소다 | 5 | CH3COOH | 삼일 | 빙초산 | 0.5 | 45 | 5.5 | 95 | 60 | 0 | 95 | 0 | 0 | 95 | 0 | 0 | 95 | 0 | 0 | 95 | 0 | 0 | 95 | 0 | 0 | 95 | 0 | 80 | 10 | 2 | P-DY12 | 산업용 텐터기 | 1 | 3 | 3 |  |  | 170 | 170 | 20 | 1200 |  |  | 170 | 170 | 20 | 1200 |  |  | 170 | 170 | 20 | 1200 |  |  | 170 | 170 | 20 | 1200 |  |  | 170 | 170 | 20 | 1200 |  |  | 170 | 170 | 20 | 1200 |  |  | 170 | 170 | 20 | 1200 | 6.75 | Dianix Grey AM-SLR | DYSTAR | 분산 | 고일광 | 5 | [15 empty] | 1:10 | 0.0675 | Sunsolt RM-340S | 니카코리아 | 분산·균염제 | 0.3 | 빙초산 | 삼일 | 산 | 0.5 | Fadex® TS liq | Archroma | 일광견뢰도증진제 | 4 | Sera Fast P-UVC | Dystar | 일광견뢰도증진제 | 4 | P-DY08 | STARLET DL-6000+ | 40 | 1.5 | 64 | 0 | 0.75 | 100 | 0 | 1.5 | 136 | 60 | 2 | 64 | 0 | 0 | 64 | 0 | 0 | 64 | 0 | 0 | 64 | 0 | P-DY08 | STARLET DL-6000+ | NaOH | 삼일 | 가성소다 | 2 | Sera Con M-FAS | Dystar | 환원세정제 | 2 | 1:10 | 0.0675 | 40 | 2 | 80 | 20 | 0 | 80 | 0 | 0 | 80 | 0 | 0 | 80 | 0 | 0 | 80 | 0 | 0 | 80 | 0 | 0 | 80 | 0 | 60 |  | 2 | 25 |  | 1 |  |  |  | 100 | 10 |  |  |  |  | P-DY05 | 실험실 패더 | 1 | 1 | P-DY06 | 실험실 텐터 | 180 | 1 | 2 | 2 | [165 empty] | 310.8456782 | 1.18 | [12 empty] | 22.45 | 0.09 | -1.62 | 13.187 | 23.67 | 0.01 | -1.45 | 25.13 | 0.06 | -1.15 | 4-5 | 1.496667
| 246 | 2021-04-02 | 부산대학교 | 1 | P-DY09 | 고압 래피드 염색기 | RAW-001 | Recycled Polyester | 300 | 96 | Semi Dull | Draw Textured Yarn | 82.5 | 150*2 INT | Filaments | Recycled Polyester | 300 | 96 | Semi Dull | Draw Textured Yarn | 82.5 | 150*2 INT | Filaments | WOVEN | TWILL |  |  |  | P-DY09 | 고압 래피드 염색기 |  | Sera Wash C-NEP | DYSTAR | 정련호발제 | 3 | NaOH | 삼일 | 가성소다 | 5 | CH3COOH | 삼일 | 빙초산 | 0.5 | 45 | 5.5 | 95 | 60 | 0 | 95 | 0 | 0 | 95 | 0 | 0 | 95 | 0 | 0 | 95 | 0 | 0 | 95 | 0 | 0 | 95 | 0 | 80 | 10 | 2 | P-DY12 | 산업용 텐터기 | 1 | 3 | 3 |  |  | 170 | 170 | 20 | 1200 |  |  | 170 | 170 | 20 | 1200 |  |  | 170 | 170 | 20 | 1200 |  |  | 170 | 170 | 20 | 1200 |  |  | 170 | 170 | 20 | 1200 |  |  | 170 | 170 | 20 | 1200 |  |  | 170 | 170 | 20 | 1200 | 6.75 | Dianix Grey AM-SLR | DYSTAR | 분산 | 고일광 | 6 | [15 empty] | 1:10 | 0.0675 | Sunsolt RM-340S | 니카코리아 | 분산·균염제 | 0.3 | 빙초산 | 삼일 | 산 | 0.5 | Fadex® TS liq | Archroma | 일광견뢰도증진제 | 4 | Sera Fast P-UVC | Dystar | 일광견뢰도증진제 | 4 | P-DY08 | STARLET DL-6000+ | 40 | 1.5 | 64 | 0 | 0.75 | 100 | 0 | 1.5 | 136 | 60 | 2 | 64 | 0 | 0 | 64 | 0 | 0 | 64 | 0 | 0 | 64 | 0 | P-DY08 | STARLET DL-6000+ | NaOH | 삼일 | 가성소다 | 2 | Sera Con M-FAS | Dystar | 환원세정제 | 2 | 1:10 | 0.0675 | 40 | 2 | 80 | 20 | 0 | 80 | 0 | 0 | 80 | 0 | 0 | 80 | 0 | 0 | 80 | 0 | 0 | 80 | 0 | 0 | 80 | 0 | 60 |  | 2 | 25 |  | 1 |  |  |  | 100 | 10 |  |  |  |  | P-DY05 | 실험실 패더 | 1 | 1 | P-DY06 | 실험실 텐터 | 180 | 1 | 2 | 2 | [165 empty] | 310.8456782 | 1.18 | [12 empty] | 24.17 | 0.1 | -1.64 | 12.281 | 25.39 | 0.05 | -1.53 | 27.32 | -0.03 | -1.32 | 4 | 1.95
| 247 | 2021-04-09 | 부산대학교 | 1 | P-DY09 | 고압 래피드 염색기 | RAW-001 | Recycled Polyester | 300 | 96 | Semi Dull | Draw Textured Yarn | 82.5 | 150*2 INT | Filaments | Recycled Polyester | 300 | 96 | Semi Dull | Draw Textured Yarn | 82.5 | 150*2 INT | Filaments | WOVEN | TWILL |  |  |  | P-DY09 | 고압 래피드 염색기 |  | Sera Wash C-NEP | DYSTAR | 정련호발제 | 3 | NaOH | 삼일 | 가성소다 | 5 | CH3COOH | 삼일 | 빙초산 | 0.5 | 45 | 5.5 | 95 | 60 | 0 | 95 | 0 | 0 | 95 | 0 | 0 | 95 | 0 | 0 | 95 | 0 | 0 | 95 | 0 | 0 | 95 | 0 | 80 | 10 | 2 | P-DY12 | 산업용 텐터기 | 1 | 3 | 3 |  |  | 170 | 170 | 20 | 1200 |  |  | 170 | 170 | 20 | 1200 |  |  | 170 | 170 | 20 | 1200 |  |  | 170 | 170 | 20 | 1200 |  |  | 170 | 170 | 20 | 1200 |  |  | 170 | 170 | 20 | 1200 |  |  | 170 | 170 | 20 | 1200 | 6.75 | Synolon Dark Grey AK | 경인양행 | 분산 | 고일광 | 1 | [15 empty] | 1:10 | 0.0675 | Sunsolt RM-340S | 니카코리아 | 분산·균염제 | 0.3 | 빙초산 | 삼일 | 산 | 0.5 | [8 empty] | P-DY08 | STARLET DL-6000+ | 40 | 1.5 | 64 | 0 | 0.75 | 100 | 0 | 1.5 | 136 | 60 | 2 | 64 | 0 | 0 | 64 | 0 | 0 | 64 | 0 | 0 | 64 | 0 | P-DY08 | STARLET DL-6000+ | NaOH | 삼일 | 가성소다 | 2 | Sera Con M-FAS | Dystar | 환원세정제 | 2 | 1:10 | 0.0675 | 40 | 2 | 80 | 20 | 0 | 80 | 0 | 0 | 80 | 0 | 0 | 80 | 0 | 0 | 80 | 0 | 0 | 80 | 0 | 0 | 80 | 0 | 60 |  | 2 | 25 |  | 1 |  |  |  | 100 | 10 |  |  |  |  | P-DY05 | 실험실 패더 | 1 | 1 | P-DY06 | 실험실 텐터 | 180 | 1 | 2 | 2 | [165 empty] | 310.8456782 | 1.18 | [12 empty] | 38.13 | -0.07 | -0.94 | 3.4776 | 38.55 | -0.07 | -1.03 | 46.17 | 1.06 | -4.16 | 1-2 | 8.316667
| 248 | 2021-04-09 | 부산대학교 | 1 | P-DY09 | 고압 래피드 염색기 | RAW-001 | Recycled Polyester | 300 | 96 | Semi Dull | Draw Textured Yarn | 82.5 | 150*2 INT | Filaments | Recycled Polyester | 300 | 96 | Semi Dull | Draw Textured Yarn | 82.5 | 150*2 INT | Filaments | WOVEN | TWILL |  |  |  | P-DY09 | 고압 래피드 염색기 |  | Sera Wash C-NEP | DYSTAR | 정련호발제 | 3 | NaOH | 삼일 | 가성소다 | 5 | CH3COOH | 삼일 | 빙초산 | 0.5 | 45 | 5.5 | 95 | 60 | 0 | 95 | 0 | 0 | 95 | 0 | 0 | 95 | 0 | 0 | 95 | 0 | 0 | 95 | 0 | 0 | 95 | 0 | 80 | 10 | 2 | P-DY12 | 산업용 텐터기 | 1 | 3 | 3 |  |  | 170 | 170 | 20 | 1200 |  |  | 170 | 170 | 20 | 1200 |  |  | 170 | 170 | 20 | 1200 |  |  | 170 | 170 | 20 | 1200 |  |  | 170 | 170 | 20 | 1200 |  |  | 170 | 170 | 20 | 1200 |  |  | 170 | 170 | 20 | 1200 | 6.75 | Synolon Dark Grey AK | 경인양행 | 분산 | 고일광 | 2 | [15 empty] | 1:10 | 0.0675 | Sunsolt RM-340S | 니카코리아 | 분산·균염제 | 0.3 | 빙초산 | 삼일 | 산 | 0.5 | [8 empty] | P-DY08 | STARLET DL-6000+ | 40 | 1.5 | 64 | 0 | 0.75 | 100 | 0 | 1.5 | 136 | 60 | 2 | 64 | 0 | 0 | 64 | 0 | 0 | 64 | 0 | 0 | 64 | 0 | P-DY08 | STARLET DL-6000+ | NaOH | 삼일 | 가성소다 | 2 | Sera Con M-FAS | Dystar | 환원세정제 | 2 | 1:10 | 0.0675 | 40 | 2 | 80 | 20 | 0 | 80 | 0 | 0 | 80 | 0 | 0 | 80 | 0 | 0 | 80 | 0 | 0 | 80 | 0 | 0 | 80 | 0 | 60 |  | 2 | 25 |  | 1 |  |  |  | 100 | 10 |  |  |  |  | P-DY05 | 실험실 패더 | 1 | 1 | P-DY06 | 실험실 텐터 | 180 | 1 | 2 | 2 | [165 empty] | 310.8456782 | 1.18 | [12 empty] | 28.85 | -0.15 | -1.2 | 6.4802 | 29.97 | -0.21 | -1.06 | 37.31 | 1.21 | -4.55 | 1-2 | 8.26
| 249 | 2021-04-09 | 부산대학교 | 1 | P-DY09 | 고압 래피드 염색기 | RAW-001 | Recycled Polyester | 300 | 96 | Semi Dull | Draw Textured Yarn | 82.5 | 150*2 INT | Filaments | Recycled Polyester | 300 | 96 | Semi Dull | Draw Textured Yarn | 82.5 | 150*2 INT | Filaments | WOVEN | TWILL |  |  |  | P-DY09 | 고압 래피드 염색기 |  | Sera Wash C-NEP | DYSTAR | 정련호발제 | 3 | NaOH | 삼일 | 가성소다 | 5 | CH3COOH | 삼일 | 빙초산 | 0.5 | 45 | 5.5 | 95 | 60 | 0 | 95 | 0 | 0 | 95 | 0 | 0 | 95 | 0 | 0 | 95 | 0 | 0 | 95 | 0 | 0 | 95 | 0 | 80 | 10 | 2 | P-DY12 | 산업용 텐터기 | 1 | 3 | 3 |  |  | 170 | 170 | 20 | 1200 |  |  | 170 | 170 | 20 | 1200 |  |  | 170 | 170 | 20 | 1200 |  |  | 170 | 170 | 20 | 1200 |  |  | 170 | 170 | 20 | 1200 |  |  | 170 | 170 | 20 | 1200 |  |  | 170 | 170 | 20 | 1200 | 6.75 | Synolon Dark Grey AK | 경인양행 | 분산 | 고일광 | 3 | [15 empty] | 1:10 | 0.0675 | Sunsolt RM-340S | 니카코리아 | 분산·균염제 | 0.3 | 빙초산 | 삼일 | 산 | 0.5 | [8 empty] | P-DY08 | STARLET DL-6000+ | 40 | 1.5 | 64 | 0 | 0.75 | 100 | 0 | 1.5 | 136 | 60 | 2 | 64 | 0 | 0 | 64 | 0 | 0 | 64 | 0 | 0 | 64 | 0 | P-DY08 | STARLET DL-6000+ | NaOH | 삼일 | 가성소다 | 2 | Sera Con M-FAS | Dystar | 환원세정제 | 2 | 1:10 | 0.0675 | 40 | 2 | 80 | 20 | 0 | 80 | 0 | 0 | 80 | 0 | 0 | 80 | 0 | 0 | 80 | 0 | 0 | 80 | 0 | 0 | 80 | 0 | 60 |  | 2 | 25 |  | 1 |  |  |  | 100 | 10 |  |  |  |  | P-DY05 | 실험실 패더 | 1 | 1 | P-DY06 | 실험실 텐터 | 180 | 1 | 2 | 2 | [165 empty] | 310.8456782 | 1.18 | [12 empty] | 21.04 | -0.01 | -1.35 | 12.021 | 22.73 | 0.02 | -1.18 | 26.54 | 0.31 | -3.03 | 3 | 4.243333
| 250 | 2021-04-09 | 부산대학교 | 1 | P-DY09 | 고압 래피드 염색기 | RAW-001 | Recycled Polyester | 300 | 96 | Semi Dull | Draw Textured Yarn | 82.5 | 150*2 INT | Filaments | Recycled Polyester | 300 | 96 | Semi Dull | Draw Textured Yarn | 82.5 | 150*2 INT | Filaments | WOVEN | TWILL |  |  |  | P-DY09 | 고압 래피드 염색기 |  | Sera Wash C-NEP | DYSTAR | 정련호발제 | 3 | NaOH | 삼일 | 가성소다 | 5 | CH3COOH | 삼일 | 빙초산 | 0.5 | 45 | 5.5 | 95 | 60 | 0 | 95 | 0 | 0 | 95 | 0 | 0 | 95 | 0 | 0 | 95 | 0 | 0 | 95 | 0 | 0 | 95 | 0 | 80 | 10 | 2 | P-DY12 | 산업용 텐터기 | 1 | 3 | 3 |  |  | 170 | 170 | 20 | 1200 |  |  | 170 | 170 | 20 | 1200 |  |  | 170 | 170 | 20 | 1200 |  |  | 170 | 170 | 20 | 1200 |  |  | 170 | 170 | 20 | 1200 |  |  | 170 | 170 | 20 | 1200 |  |  | 170 | 170 | 20 | 1200 | 6.75 | Synolon Dark Grey AK | 경인양행 | 분산 | 고일광 | 4 | [15 empty] | 1:10 | 0.0675 | Sunsolt RM-340S | 니카코리아 | 분산·균염제 | 0.3 | 빙초산 | 삼일 | 산 | 0.5 | [8 empty] | P-DY08 | STARLET DL-6000+ | 40 | 1.5 | 64 | 0 | 0.75 | 100 | 0 | 1.5 | 136 | 60 | 2 | 64 | 0 | 0 | 64 | 0 | 0 | 64 | 0 | 0 | 64 | 0 | P-DY08 | STARLET DL-6000+ | NaOH | 삼일 | 가성소다 | 2 | Sera Con M-FAS | Dystar | 환원세정제 | 2 | 1:10 | 0.0675 | 40 | 2 | 80 | 20 | 0 | 80 | 0 | 0 | 80 | 0 | 0 | 80 | 0 | 0 | 80 | 0 | 0 | 80 | 0 | 0 | 80 | 0 | 60 |  | 2 | 25 |  | 1 |  |  |  | 100 | 10 |  |  |  |  | P-DY05 | 실험실 패더 | 1 | 1 | P-DY06 | 실험실 텐터 | 180 | 1 | 2 | 2 | [165 empty] | 310.8456782 | 1.18 | [12 empty] | 24.39 | -0.08 | -1.5 | 9.0047 | 25.2 | -0.17 | -1.4 | 29.28 | 0.26 | -3.39 | 3 | 4.563333
| 251 | 2021-04-09 | 부산대학교 | 1 | P-DY09 | 고압 래피드 염색기 | RAW-001 | Recycled Polyester | 300 | 96 | Semi Dull | Draw Textured Yarn | 82.5 | 150*2 INT | Filaments | Recycled Polyester | 300 | 96 | Semi Dull | Draw Textured Yarn | 82.5 | 150*2 INT | Filaments | WOVEN | TWILL |  |  |  | P-DY09 | 고압 래피드 염색기 |  | Sera Wash C-NEP | DYSTAR | 정련호발제 | 3 | NaOH | 삼일 | 가성소다 | 5 | CH3COOH | 삼일 | 빙초산 | 0.5 | 45 | 5.5 | 95 | 60 | 0 | 95 | 0 | 0 | 95 | 0 | 0 | 95 | 0 | 0 | 95 | 0 | 0 | 95 | 0 | 0 | 95 | 0 | 80 | 10 | 2 | P-DY12 | 산업용 텐터기 | 1 | 3 | 3 |  |  | 170 | 170 | 20 | 1200 |  |  | 170 | 170 | 20 | 1200 |  |  | 170 | 170 | 20 | 1200 |  |  | 170 | 170 | 20 | 1200 |  |  | 170 | 170 | 20 | 1200 |  |  | 170 | 170 | 20 | 1200 |  |  | 170 | 170 | 20 | 1200 | 6.75 | Synolon Dark Grey AK | 경인양행 | 분산 | 고일광 | 5 | [15 empty] | 1:10 | 0.0675 | Sunsolt RM-340S | 니카코리아 | 분산·균염제 | 0.3 | 빙초산 | 삼일 | 산 | 0.5 | [8 empty] | P-DY08 | STARLET DL-6000+ | 40 | 1.5 | 64 | 0 | 0.75 | 100 | 0 | 1.5 | 136 | 60 | 2 | 64 | 0 | 0 | 64 | 0 | 0 | 64 | 0 | 0 | 64 | 0 | P-DY08 | STARLET DL-6000+ | NaOH | 삼일 | 가성소다 | 2 | Sera Con M-FAS | Dystar | 환원세정제 | 2 | 1:10 | 0.0675 | 40 | 2 | 80 | 20 | 0 | 80 | 0 | 0 | 80 | 0 | 0 | 80 | 0 | 0 | 80 | 0 | 0 | 80 | 0 | 0 | 80 | 0 | 60 |  | 2 | 25 |  | 1 |  |  |  | 100 | 10 |  |  |  |  | P-DY05 | 실험실 패더 | 1 | 1 | P-DY06 | 실험실 텐터 | 180 | 1 | 2 | 2 | [165 empty] | 310.8456782 | 1.18 | [12 empty] | 19.92 | 0 | -1.35 | 13.206 | 21.45 | 0.04 | -1.2 | 24.83 | 0.25 | -2.81 | 3 | 3.743333
| 252 | 2021-04-09 | 부산대학교 | 1 | P-DY09 | 고압 래피드 염색기 | RAW-001 | Recycled Polyester | 300 | 96 | Semi Dull | Draw Textured Yarn | 82.5 | 150*2 INT | Filaments | Recycled Polyester | 300 | 96 | Semi Dull | Draw Textured Yarn | 82.5 | 150*2 INT | Filaments | WOVEN | TWILL |  |  |  | P-DY09 | 고압 래피드 염색기 |  | Sera Wash C-NEP | DYSTAR | 정련호발제 | 3 | NaOH | 삼일 | 가성소다 | 5 | CH3COOH | 삼일 | 빙초산 | 0.5 | 45 | 5.5 | 95 | 60 | 0 | 95 | 0 | 0 | 95 | 0 | 0 | 95 | 0 | 0 | 95 | 0 | 0 | 95 | 0 | 0 | 95 | 0 | 80 | 10 | 2 | P-DY12 | 산업용 텐터기 | 1 | 3 | 3 |  |  | 170 | 170 | 20 | 1200 |  |  | 170 | 170 | 20 | 1200 |  |  | 170 | 170 | 20 | 1200 |  |  | 170 | 170 | 20 | 1200 |  |  | 170 | 170 | 20 | 1200 |  |  | 170 | 170 | 20 | 1200 |  |  | 170 | 170 | 20 | 1200 | 6.75 | Synolon Dark Grey AK | 경인양행 | 분산 | 고일광 | 6 | [15 empty] | 1:10 | 0.0675 | Sunsolt RM-340S | 니카코리아 | 분산·균염제 | 0.3 | 빙초산 | 삼일 | 산 | 0.5 | [8 empty] | P-DY08 | STARLET DL-6000+ | 40 | 1.5 | 64 | 0 | 0.75 | 100 | 0 | 1.5 | 136 | 60 | 2 | 64 | 0 | 0 | 64 | 0 | 0 | 64 | 0 | 0 | 64 | 0 | P-DY08 | STARLET DL-6000+ | NaOH | 삼일 | 가성소다 | 2 | Sera Con M-FAS | Dystar | 환원세정제 | 2 | 1:10 | 0.0675 | 40 | 2 | 80 | 20 | 0 | 80 | 0 | 0 | 80 | 0 | 0 | 80 | 0 | 0 | 80 | 0 | 0 | 80 | 0 | 0 | 80 | 0 | 60 |  | 2 | 25 |  | 1 |  |  |  | 100 | 10 |  |  |  |  | P-DY05 | 실험실 패더 | 1 | 1 | P-DY06 | 실험실 텐터 | 180 | 1 | 2 | 2 | [165 empty] | 310.8456782 | 1.18 | [12 empty] | 18.75 | -0.03 | -1.33 | 14.654 | 19.83 | 0 | -1.22 | 22.54 | 0.05 | -2.08 | 3 | 2.84
| 253 | 2021-04-12 | 부산대학교 | 1 | P-DY09 | 고압 래피드 염색기 | RAW-001 | Recycled Polyester | 300 | 96 | Semi Dull | Draw Textured Yarn | 82.5 | 150*2 INT | Filaments | Recycled Polyester | 300 | 96 | Semi Dull | Draw Textured Yarn | 82.5 | 150*2 INT | Filaments | WOVEN | TWILL |  |  |  | P-DY09 | 고압 래피드 염색기 |  | Sera Wash C-NEP | DYSTAR | 정련호발제 | 3 | NaOH | 삼일 | 가성소다 | 5 | CH3COOH | 삼일 | 빙초산 | 0.5 | 45 | 5.5 | 95 | 60 | 0 | 95 | 0 | 0 | 95 | 0 | 0 | 95 | 0 | 0 | 95 | 0 | 0 | 95 | 0 | 0 | 95 | 0 | 80 | 10 | 2 | P-DY12 | 산업용 텐터기 | 1 | 3 | 3 |  |  | 170 | 170 | 20 | 1200 |  |  | 170 | 170 | 20 | 1200 |  |  | 170 | 170 | 20 | 1200 |  |  | 170 | 170 | 20 | 1200 |  |  | 170 | 170 | 20 | 1200 |  |  | 170 | 170 | 20 | 1200 |  |  | 170 | 170 | 20 | 1200 | 6.75 | Synolon Dark Grey AK | 경인양행 | 분산 | 고일광 | 1 | [15 empty] | 1:10 | 0.0675 | Sunsolt RM-340S | 니카코리아 | 분산·균염제 | 0.3 | 빙초산 | 삼일 | 산 | 0.5 | UVK-200 | 경인양행 | 일광견뢰도증진제 | 4 | UVK-400 H/C | 경인양행 | 일광견뢰도증진제 | 4 | P-DY08 | STARLET DL-6000+ | 40 | 1.5 | 64 | 0 | 0.75 | 100 | 0 | 1.5 | 136 | 60 | 2 | 64 | 0 | 0 | 64 | 0 | 0 | 64 | 0 | 0 | 64 | 0 | P-DY08 | STARLET DL-6000+ | NaOH | 삼일 | 가성소다 | 2 | Sera Con M-FAS | Dystar | 환원세정제 | 2 | 1:10 | 0.0675 | 40 | 2 | 80 | 20 | 0 | 80 | 0 | 0 | 80 | 0 | 0 | 80 | 0 | 0 | 80 | 0 | 0 | 80 | 0 | 0 | 80 | 0 | 60 |  | 2 | 25 |  | 1 |  |  |  | 100 | 10 |  |  |  |  | P-DY05 | 실험실 패더 | 1 | 1 | P-DY06 | 실험실 텐터 | 180 | 1 | 2 | 2 | [165 empty] | 310.8456782 | 1.18 | [12 empty] | 38.91 | -0.22 | -0.65 | 5.9612 | 38.81 | -0.28 | -0.67 | 42.3 | -0.62 | -2.99 | 2-3 | 4.213333
| 254 | 2021-04-12 | 부산대학교 | 1 | P-DY09 | 고압 래피드 염색기 | RAW-001 | Recycled Polyester | 300 | 96 | Semi Dull | Draw Textured Yarn | 82.5 | 150*2 INT | Filaments | Recycled Polyester | 300 | 96 | Semi Dull | Draw Textured Yarn | 82.5 | 150*2 INT | Filaments | WOVEN | TWILL |  |  |  | P-DY09 | 고압 래피드 염색기 |  | Sera Wash C-NEP | DYSTAR | 정련호발제 | 3 | NaOH | 삼일 | 가성소다 | 5 | CH3COOH | 삼일 | 빙초산 | 0.5 | 45 | 5.5 | 95 | 60 | 0 | 95 | 0 | 0 | 95 | 0 | 0 | 95 | 0 | 0 | 95 | 0 | 0 | 95 | 0 | 0 | 95 | 0 | 80 | 10 | 2 | P-DY12 | 산업용 텐터기 | 1 | 3 | 3 |  |  | 170 | 170 | 20 | 1200 |  |  | 170 | 170 | 20 | 1200 |  |  | 170 | 170 | 20 | 1200 |  |  | 170 | 170 | 20 | 1200 |  |  | 170 | 170 | 20 | 1200 |  |  | 170 | 170 | 20 | 1200 |  |  | 170 | 170 | 20 | 1200 | 6.75 | Synolon Dark Grey AK | 경인양행 | 분산 | 고일광 | 2 | [15 empty] | 1:10 | 0.0675 | Sunsolt RM-340S | 니카코리아 | 분산·균염제 | 0.3 | 빙초산 | 삼일 | 산 | 0.5 | UVK-200 | 경인양행 | 일광견뢰도증진제 | 4 | UVK-400 H/C | 경인양행 | 일광견뢰도증진제 | 4 | P-DY08 | STARLET DL-6000+ | 40 | 1.5 | 64 | 0 | 0.75 | 100 | 0 | 1.5 | 136 | 60 | 2 | 64 | 0 | 0 | 64 | 0 | 0 | 64 | 0 | 0 | 64 | 0 | P-DY08 | STARLET DL-6000+ | NaOH | 삼일 | 가성소다 | 2 | Sera Con M-FAS | Dystar | 환원세정제 | 2 | 1:10 | 0.0675 | 40 | 2 | 80 | 20 | 0 | 80 | 0 | 0 | 80 | 0 | 0 | 80 | 0 | 0 | 80 | 0 | 0 | 80 | 0 | 0 | 80 | 0 | 60 |  | 2 | 25 |  | 1 |  |  |  | 100 | 10 |  |  |  |  | P-DY05 | 실험실 패더 | 1 | 1 | P-DY06 | 실험실 텐터 | 180 | 1 | 2 | 2 | [165 empty] | 310.8456782 | 1.18 | [12 empty] | 28.64 | -0.14 | -1.08 | 9.4332 | 29.75 | -0.15 | -0.86 | 32.43 | -0.34 | -3.24 | 3 | 3.59
| 255 | 2021-04-12 | 부산대학교 | 1 | P-DY09 | 고압 래피드 염색기 | RAW-001 | Recycled Polyester | 300 | 96 | Semi Dull | Draw Textured Yarn | 82.5 | 150*2 INT | Filaments | Recycled Polyester | 300 | 96 | Semi Dull | Draw Textured Yarn | 82.5 | 150*2 INT | Filaments | WOVEN | TWILL |  |  |  | P-DY09 | 고압 래피드 염색기 |  | Sera Wash C-NEP | DYSTAR | 정련호발제 | 3 | NaOH | 삼일 | 가성소다 | 5 | CH3COOH | 삼일 | 빙초산 | 0.5 | 45 | 5.5 | 95 | 60 | 0 | 95 | 0 | 0 | 95 | 0 | 0 | 95 | 0 | 0 | 95 | 0 | 0 | 95 | 0 | 0 | 95 | 0 | 80 | 10 | 2 | P-DY12 | 산업용 텐터기 | 1 | 3 | 3 |  |  | 170 | 170 | 20 | 1200 |  |  | 170 | 170 | 20 | 1200 |  |  | 170 | 170 | 20 | 1200 |  |  | 170 | 170 | 20 | 1200 |  |  | 170 | 170 | 20 | 1200 |  |  | 170 | 170 | 20 | 1200 |  |  | 170 | 170 | 20 | 1200 | 6.75 | Synolon Dark Grey AK | 경인양행 | 분산 | 고일광 | 3 | [15 empty] | 1:10 | 0.0675 | Sunsolt RM-340S | 니카코리아 | 분산·균염제 | 0.3 | 빙초산 | 삼일 | 산 | 0.5 | UVK-200 | 경인양행 | 일광견뢰도증진제 | 4 | UVK-400 H/C | 경인양행 | 일광견뢰도증진제 | 4 | P-DY08 | STARLET DL-6000+ | 40 | 1.5 | 64 | 0 | 0.75 | 100 | 0 | 1.5 | 136 | 60 | 2 | 64 | 0 | 0 | 64 | 0 | 0 | 64 | 0 | 0 | 64 | 0 | P-DY08 | STARLET DL-6000+ | NaOH | 삼일 | 가성소다 | 2 | Sera Con M-FAS | Dystar | 환원세정제 | 2 | 1:10 | 0.0675 | 40 | 2 | 80 | 20 | 0 | 80 | 0 | 0 | 80 | 0 | 0 | 80 | 0 | 0 | 80 | 0 | 0 | 80 | 0 | 0 | 80 | 0 | 60 |  | 2 | 25 |  | 1 |  |  |  | 100 | 10 |  |  |  |  | P-DY05 | 실험실 패더 | 1 | 1 | P-DY06 | 실험실 텐터 | 180 | 1 | 2 | 2 | [165 empty] | 310.8456782 | 1.18 | [12 empty] | 24.22 | -0.11 | -1.36 | 11.422 | 24.7 | -0.14 | -1.2 | 27.94 | -0.21 | -2.93 | 3 | 3.676667
| 256 | 2021-04-12 | 부산대학교 | 1 | P-DY09 | 고압 래피드 염색기 | RAW-001 | Recycled Polyester | 300 | 96 | Semi Dull | Draw Textured Yarn | 82.5 | 150*2 INT | Filaments | Recycled Polyester | 300 | 96 | Semi Dull | Draw Textured Yarn | 82.5 | 150*2 INT | Filaments | WOVEN | TWILL |  |  |  | P-DY09 | 고압 래피드 염색기 |  | Sera Wash C-NEP | DYSTAR | 정련호발제 | 3 | NaOH | 삼일 | 가성소다 | 5 | CH3COOH | 삼일 | 빙초산 | 0.5 | 45 | 5.5 | 95 | 60 | 0 | 95 | 0 | 0 | 95 | 0 | 0 | 95 | 0 | 0 | 95 | 0 | 0 | 95 | 0 | 0 | 95 | 0 | 80 | 10 | 2 | P-DY12 | 산업용 텐터기 | 1 | 3 | 3 |  |  | 170 | 170 | 20 | 1200 |  |  | 170 | 170 | 20 | 1200 |  |  | 170 | 170 | 20 | 1200 |  |  | 170 | 170 | 20 | 1200 |  |  | 170 | 170 | 20 | 1200 |  |  | 170 | 170 | 20 | 1200 |  |  | 170 | 170 | 20 | 1200 | 6.75 | Synolon Dark Grey AK | 경인양행 | 분산 | 고일광 | 4 | [15 empty] | 1:10 | 0.0675 | Sunsolt RM-340S | 니카코리아 | 분산·균염제 | 0.3 | 빙초산 | 삼일 | 산 | 0.5 | UVK-200 | 경인양행 | 일광견뢰도증진제 | 4 | UVK-400 H/C | 경인양행 | 일광견뢰도증진제 | 4 | P-DY08 | STARLET DL-6000+ | 40 | 1.5 | 64 | 0 | 0.75 | 100 | 0 | 1.5 | 136 | 60 | 2 | 64 | 0 | 0 | 64 | 0 | 0 | 64 | 0 | 0 | 64 | 0 | P-DY08 | STARLET DL-6000+ | NaOH | 삼일 | 가성소다 | 2 | Sera Con M-FAS | Dystar | 환원세정제 | 2 | 1:10 | 0.0675 | 40 | 2 | 80 | 20 | 0 | 80 | 0 | 0 | 80 | 0 | 0 | 80 | 0 | 0 | 80 | 0 | 0 | 80 | 0 | 0 | 80 | 0 | 60 |  | 2 | 25 |  | 1 |  |  |  | 100 | 10 |  |  |  |  | P-DY05 | 실험실 패더 | 1 | 1 | P-DY06 | 실험실 텐터 | 180 | 1 | 2 | 2 | [165 empty] | 310.8456782 | 1.18 | [12 empty] | 21.28 | -0.07 | -1.36 | 13.546 | 24.05 | -0.13 | -1.15 | 25.94 | -0.11 | -2.7 | 3 | 2.446667
| 257 | 2021-04-12 | 부산대학교 | 1 | P-DY09 | 고압 래피드 염색기 | RAW-001 | Recycled Polyester | 300 | 96 | Semi Dull | Draw Textured Yarn | 82.5 | 150*2 INT | Filaments | Recycled Polyester | 300 | 96 | Semi Dull | Draw Textured Yarn | 82.5 | 150*2 INT | Filaments | WOVEN | TWILL |  |  |  | P-DY09 | 고압 래피드 염색기 |  | Sera Wash C-NEP | DYSTAR | 정련호발제 | 3 | NaOH | 삼일 | 가성소다 | 5 | CH3COOH | 삼일 | 빙초산 | 0.5 | 45 | 5.5 | 95 | 60 | 0 | 95 | 0 | 0 | 95 | 0 | 0 | 95 | 0 | 0 | 95 | 0 | 0 | 95 | 0 | 0 | 95 | 0 | 80 | 10 | 2 | P-DY12 | 산업용 텐터기 | 1 | 3 | 3 |  |  | 170 | 170 | 20 | 1200 |  |  | 170 | 170 | 20 | 1200 |  |  | 170 | 170 | 20 | 1200 |  |  | 170 | 170 | 20 | 1200 |  |  | 170 | 170 | 20 | 1200 |  |  | 170 | 170 | 20 | 1200 |  |  | 170 | 170 | 20 | 1200 | 6.75 | Synolon Dark Grey AK | 경인양행 | 분산 | 고일광 | 5 | [15 empty] | 1:10 | 0.0675 | Sunsolt RM-340S | 니카코리아 | 분산·균염제 | 0.3 | 빙초산 | 삼일 | 산 | 0.5 | UVK-200 | 경인양행 | 일광견뢰도증진제 | 4 | UVK-400 H/C | 경인양행 | 일광견뢰도증진제 | 4 | P-DY08 | STARLET DL-6000+ | 40 | 1.5 | 64 | 0 | 0.75 | 100 | 0 | 1.5 | 136 | 60 | 2 | 64 | 0 | 0 | 64 | 0 | 0 | 64 | 0 | 0 | 64 | 0 | P-DY08 | STARLET DL-6000+ | NaOH | 삼일 | 가성소다 | 2 | Sera Con M-FAS | Dystar | 환원세정제 | 2 | 1:10 | 0.0675 | 40 | 2 | 80 | 20 | 0 | 80 | 0 | 0 | 80 | 0 | 0 | 80 | 0 | 0 | 80 | 0 | 0 | 80 | 0 | 0 | 80 | 0 | 60 |  | 2 | 25 |  | 1 |  |  |  | 100 | 10 |  |  |  |  | P-DY05 | 실험실 패더 | 1 | 1 | P-DY06 | 실험실 텐터 | 180 | 1 | 2 | 2 | [165 empty] | 310.8456782 | 1.18 | [12 empty] | 19.6 | -0.05 | -1.28 | 14.954 | 21.42 | -0.01 | -1.15 | 22.01 | -0.02 | -2.2 | 3-4 | 1.63
| 258 | 2021-04-12 | 부산대학교 | 1 | P-DY09 | 고압 래피드 염색기 | RAW-001 | Recycled Polyester | 300 | 96 | Semi Dull | Draw Textured Yarn | 82.5 | 150*2 INT | Filaments | Recycled Polyester | 300 | 96 | Semi Dull | Draw Textured Yarn | 82.5 | 150*2 INT | Filaments | WOVEN | TWILL |  |  |  | P-DY09 | 고압 래피드 염색기 |  | Sera Wash C-NEP | DYSTAR | 정련호발제 | 3 | NaOH | 삼일 | 가성소다 | 5 | CH3COOH | 삼일 | 빙초산 | 0.5 | 45 | 5.5 | 95 | 60 | 0 | 95 | 0 | 0 | 95 | 0 | 0 | 95 | 0 | 0 | 95 | 0 | 0 | 95 | 0 | 0 | 95 | 0 | 80 | 10 | 2 | P-DY12 | 산업용 텐터기 | 1 | 3 | 3 |  |  | 170 | 170 | 20 | 1200 |  |  | 170 | 170 | 20 | 1200 |  |  | 170 | 170 | 20 | 1200 |  |  | 170 | 170 | 20 | 1200 |  |  | 170 | 170 | 20 | 1200 |  |  | 170 | 170 | 20 | 1200 |  |  | 170 | 170 | 20 | 1200 | 6.75 | Synolon Dark Grey AK | 경인양행 | 분산 | 고일광 | 6 | [15 empty] | 1:10 | 0.0675 | Sunsolt RM-340S | 니카코리아 | 분산·균염제 | 0.3 | 빙초산 | 삼일 | 산 | 0.5 | UVK-200 | 경인양행 | 일광견뢰도증진제 | 4 | UVK-400 H/C | 경인양행 | 일광견뢰도증진제 | 4 | P-DY08 | STARLET DL-6000+ | 40 | 1.5 | 64 | 0 | 0.75 | 100 | 0 | 1.5 | 136 | 60 | 2 | 64 | 0 | 0 | 64 | 0 | 0 | 64 | 0 | 0 | 64 | 0 | P-DY08 | STARLET DL-6000+ | NaOH | 삼일 | 가성소다 | 2 | Sera Con M-FAS | Dystar | 환원세정제 | 2 | 1:10 | 0.0675 | 40 | 2 | 80 | 20 | 0 | 80 | 0 | 0 | 80 | 0 | 0 | 80 | 0 | 0 | 80 | 0 | 0 | 80 | 0 | 0 | 80 | 0 | 60 |  | 2 | 25 |  | 1 |  |  |  | 100 | 10 |  |  |  |  | P-DY05 | 실험실 패더 | 1 | 1 | P-DY06 | 실험실 텐터 | 180 | 1 | 2 | 2 | [165 empty] | 310.8456782 | 1.18 | [12 empty] | 18.32 | -0.07 | -1.28 | 16.309 | 20.11 | 0.03 | -1.08 | 21.05 | 0 | -1.51 | 3-4 | 1.043333
| 259 | 2021-04-12 | 부산대학교 | 1 | P-DY09 | 고압 래피드 염색기 | RAW-001 | Recycled Polyester | 300 | 96 | Semi Dull | Draw Textured Yarn | 82.5 | 150*2 INT | Filaments | Recycled Polyester | 300 | 96 | Semi Dull | Draw Textured Yarn | 82.5 | 150*2 INT | Filaments | WOVEN | TWILL |  |  |  | P-DY09 | 고압 래피드 염색기 |  | Sera Wash C-NEP | DYSTAR | 정련호발제 | 3 | NaOH | 삼일 | 가성소다 | 5 | CH3COOH | 삼일 | 빙초산 | 0.5 | 45 | 5.5 | 95 | 60 | 0 | 95 | 0 | 0 | 95 | 0 | 0 | 95 | 0 | 0 | 95 | 0 | 0 | 95 | 0 | 0 | 95 | 0 | 80 | 10 | 2 | P-DY12 | 산업용 텐터기 | 1 | 3 | 3 |  |  | 170 | 170 | 20 | 1200 |  |  | 170 | 170 | 20 | 1200 |  |  | 170 | 170 | 20 | 1200 |  |  | 170 | 170 | 20 | 1200 |  |  | 170 | 170 | 20 | 1200 |  |  | 170 | 170 | 20 | 1200 |  |  | 170 | 170 | 20 | 1200 | 6.75 | Synolon Dark Grey AK | 경인양행 | 분산 | 고일광 | 1 | [15 empty] | 1:10 | 0.0675 | Sunsolt RM-340S | 니카코리아 | 분산·균염제 | 0.3 | 빙초산 | 삼일 | 산 | 0.5 | Fadex® TS liq | Archroma | 일광견뢰도증진제 | 4 | Sera Fast P-UVC | Dystar | 일광견뢰도증진제 | 4 | P-DY08 | STARLET DL-6000+ | 40 | 1.5 | 64 | 0 | 0.75 | 100 | 0 | 1.5 | 136 | 60 | 2 | 64 | 0 | 0 | 64 | 0 | 0 | 64 | 0 | 0 | 64 | 0 | P-DY08 | STARLET DL-6000+ | NaOH | 삼일 | 가성소다 | 2 | Sera Con M-FAS | Dystar | 환원세정제 | 2 | 1:10 | 0.0675 | 40 | 2 | 80 | 20 | 0 | 80 | 0 | 0 | 80 | 0 | 0 | 80 | 0 | 0 | 80 | 0 | 0 | 80 | 0 | 0 | 80 | 0 | 60 |  | 2 | 25 |  | 1 |  |  |  | 100 | 10 |  |  |  |  | P-DY05 | 실험실 패더 | 1 | 1 | P-DY06 | 실험실 텐터 | 180 | 1 | 2 | 2 | [165 empty] | 310.8456782 | 1.18 | [12 empty] | 38.08 | -0.21 | -0.45 | 7.0672 | 38.34 | -0.22 | -0.29 | 40.26 | -0.75 | -2.26 | 3 | 2.8
| 260 | 2021-04-12 | 부산대학교 | 1 | P-DY09 | 고압 래피드 염색기 | RAW-001 | Recycled Polyester | 300 | 96 | Semi Dull | Draw Textured Yarn | 82.5 | 150*2 INT | Filaments | Recycled Polyester | 300 | 96 | Semi Dull | Draw Textured Yarn | 82.5 | 150*2 INT | Filaments | WOVEN | TWILL |  |  |  | P-DY09 | 고압 래피드 염색기 |  | Sera Wash C-NEP | DYSTAR | 정련호발제 | 3 | NaOH | 삼일 | 가성소다 | 5 | CH3COOH | 삼일 | 빙초산 | 0.5 | 45 | 5.5 | 95 | 60 | 0 | 95 | 0 | 0 | 95 | 0 | 0 | 95 | 0 | 0 | 95 | 0 | 0 | 95 | 0 | 0 | 95 | 0 | 80 | 10 | 2 | P-DY12 | 산업용 텐터기 | 1 | 3 | 3 |  |  | 170 | 170 | 20 | 1200 |  |  | 170 | 170 | 20 | 1200 |  |  | 170 | 170 | 20 | 1200 |  |  | 170 | 170 | 20 | 1200 |  |  | 170 | 170 | 20 | 1200 |  |  | 170 | 170 | 20 | 1200 |  |  | 170 | 170 | 20 | 1200 | 6.75 | Synolon Dark Grey AK | 경인양행 | 분산 | 고일광 | 2 | [15 empty] | 1:10 | 0.0675 | Sunsolt RM-340S | 니카코리아 | 분산·균염제 | 0.3 | 빙초산 | 삼일 | 산 | 0.5 | Fadex® TS liq | Archroma | 일광견뢰도증진제 | 4 | Sera Fast P-UVC | Dystar | 일광견뢰도증진제 | 4 | P-DY08 | STARLET DL-6000+ | 40 | 1.5 | 64 | 0 | 0.75 | 100 | 0 | 1.5 | 136 | 60 | 2 | 64 | 0 | 0 | 64 | 0 | 0 | 64 | 0 | 0 | 64 | 0 | P-DY08 | STARLET DL-6000+ | NaOH | 삼일 | 가성소다 | 2 | Sera Con M-FAS | Dystar | 환원세정제 | 2 | 1:10 | 0.0675 | 40 | 2 | 80 | 20 | 0 | 80 | 0 | 0 | 80 | 0 | 0 | 80 | 0 | 0 | 80 | 0 | 0 | 80 | 0 | 0 | 80 | 0 | 60 |  | 2 | 25 |  | 1 |  |  |  | 100 | 10 |  |  |  |  | P-DY05 | 실험실 패더 | 1 | 1 | P-DY06 | 실험실 텐터 | 180 | 1 | 2 | 2 | [165 empty] | 310.8456782 | 1.18 | [12 empty] | 28.2 | -0.16 | -1.15 | 10.403 | 28.94 | -0.14 | -1.15 | 31.75 | -0.52 | -2.81 | 3 | 3.29
| 261 | 2021-04-12 | 부산대학교 | 1 | P-DY09 | 고압 래피드 염색기 | RAW-001 | Recycled Polyester | 300 | 96 | Semi Dull | Draw Textured Yarn | 82.5 | 150*2 INT | Filaments | Recycled Polyester | 300 | 96 | Semi Dull | Draw Textured Yarn | 82.5 | 150*2 INT | Filaments | WOVEN | TWILL |  |  |  | P-DY09 | 고압 래피드 염색기 |  | Sera Wash C-NEP | DYSTAR | 정련호발제 | 3 | NaOH | 삼일 | 가성소다 | 5 | CH3COOH | 삼일 | 빙초산 | 0.5 | 45 | 5.5 | 95 | 60 | 0 | 95 | 0 | 0 | 95 | 0 | 0 | 95 | 0 | 0 | 95 | 0 | 0 | 95 | 0 | 0 | 95 | 0 | 80 | 10 | 2 | P-DY12 | 산업용 텐터기 | 1 | 3 | 3 |  |  | 170 | 170 | 20 | 1200 |  |  | 170 | 170 | 20 | 1200 |  |  | 170 | 170 | 20 | 1200 |  |  | 170 | 170 | 20 | 1200 |  |  | 170 | 170 | 20 | 1200 |  |  | 170 | 170 | 20 | 1200 |  |  | 170 | 170 | 20 | 1200 | 6.75 | Synolon Dark Grey AK | 경인양행 | 분산 | 고일광 | 3 | [15 empty] | 1:10 | 0.0675 | Sunsolt RM-340S | 니카코리아 | 분산·균염제 | 0.3 | 빙초산 | 삼일 | 산 | 0.5 | Fadex® TS liq | Archroma | 일광견뢰도증진제 | 4 | Sera Fast P-UVC | Dystar | 일광견뢰도증진제 | 4 | P-DY08 | STARLET DL-6000+ | 40 | 1.5 | 64 | 0 | 0.75 | 100 | 0 | 1.5 | 136 | 60 | 2 | 64 | 0 | 0 | 64 | 0 | 0 | 64 | 0 | 0 | 64 | 0 | P-DY08 | STARLET DL-6000+ | NaOH | 삼일 | 가성소다 | 2 | Sera Con M-FAS | Dystar | 환원세정제 | 2 | 1:10 | 0.0675 | 40 | 2 | 80 | 20 | 0 | 80 | 0 | 0 | 80 | 0 | 0 | 80 | 0 | 0 | 80 | 0 | 0 | 80 | 0 | 0 | 80 | 0 | 60 |  | 2 | 25 |  | 1 |  |  |  | 100 | 10 |  |  |  |  | P-DY05 | 실험실 패더 | 1 | 1 | P-DY06 | 실험실 텐터 | 180 | 1 | 2 | 2 | [165 empty] | 310.8456782 | 1.18 | [12 empty] | 24.26 | -0.1 | -1.32 | 12.066 | 25.57 | -0.18 | -1.04 | 27.72 | -0.34 | -2.48 | 4 | 2.586667
| 262 | 2021-04-12 | 부산대학교 | 1 | P-DY09 | 고압 래피드 염색기 | RAW-001 | Recycled Polyester | 300 | 96 | Semi Dull | Draw Textured Yarn | 82.5 | 150*2 INT | Filaments | Recycled Polyester | 300 | 96 | Semi Dull | Draw Textured Yarn | 82.5 | 150*2 INT | Filaments | WOVEN | TWILL |  |  |  | P-DY09 | 고압 래피드 염색기 |  | Sera Wash C-NEP | DYSTAR | 정련호발제 | 3 | NaOH | 삼일 | 가성소다 | 5 | CH3COOH | 삼일 | 빙초산 | 0.5 | 45 | 5.5 | 95 | 60 | 0 | 95 | 0 | 0 | 95 | 0 | 0 | 95 | 0 | 0 | 95 | 0 | 0 | 95 | 0 | 0 | 95 | 0 | 80 | 10 | 2 | P-DY12 | 산업용 텐터기 | 1 | 3 | 3 |  |  | 170 | 170 | 20 | 1200 |  |  | 170 | 170 | 20 | 1200 |  |  | 170 | 170 | 20 | 1200 |  |  | 170 | 170 | 20 | 1200 |  |  | 170 | 170 | 20 | 1200 |  |  | 170 | 170 | 20 | 1200 |  |  | 170 | 170 | 20 | 1200 | 6.75 | Synolon Dark Grey AK | 경인양행 | 분산 | 고일광 | 4 | [15 empty] | 1:10 | 0.0675 | Sunsolt RM-340S | 니카코리아 | 분산·균염제 | 0.3 | 빙초산 | 삼일 | 산 | 0.5 | Fadex® TS liq | Archroma | 일광견뢰도증진제 | 4 | Sera Fast P-UVC | Dystar | 일광견뢰도증진제 | 4 | P-DY08 | STARLET DL-6000+ | 40 | 1.5 | 64 | 0 | 0.75 | 100 | 0 | 1.5 | 136 | 60 | 2 | 64 | 0 | 0 | 64 | 0 | 0 | 64 | 0 | 0 | 64 | 0 | P-DY08 | STARLET DL-6000+ | NaOH | 삼일 | 가성소다 | 2 | Sera Con M-FAS | Dystar | 환원세정제 | 2 | 1:10 | 0.0675 | 40 | 2 | 80 | 20 | 0 | 80 | 0 | 0 | 80 | 0 | 0 | 80 | 0 | 0 | 80 | 0 | 0 | 80 | 0 | 0 | 80 | 0 | 60 |  | 2 | 25 |  | 1 |  |  |  | 100 | 10 |  |  |  |  | P-DY05 | 실험실 패더 | 1 | 1 | P-DY06 | 실험실 텐터 | 180 | 1 | 2 | 2 | [165 empty] | 310.8456782 | 1.18 | [12 empty] | 21.13 | -0.14 | -1.35 | 14.055 | 22.46 | -0.08 | -1.25 | 24.02 | -0.14 | -2.44 | 4 | 1.97
| 263 | 2021-04-12 | 부산대학교 | 1 | P-DY09 | 고압 래피드 염색기 | RAW-001 | Recycled Polyester | 300 | 96 | Semi Dull | Draw Textured Yarn | 82.5 | 150*2 INT | Filaments | Recycled Polyester | 300 | 96 | Semi Dull | Draw Textured Yarn | 82.5 | 150*2 INT | Filaments | WOVEN | TWILL |  |  |  | P-DY09 | 고압 래피드 염색기 |  | Sera Wash C-NEP | DYSTAR | 정련호발제 | 3 | NaOH | 삼일 | 가성소다 | 5 | CH3COOH | 삼일 | 빙초산 | 0.5 | 45 | 5.5 | 95 | 60 | 0 | 95 | 0 | 0 | 95 | 0 | 0 | 95 | 0 | 0 | 95 | 0 | 0 | 95 | 0 | 0 | 95 | 0 | 80 | 10 | 2 | P-DY12 | 산업용 텐터기 | 1 | 3 | 3 |  |  | 170 | 170 | 20 | 1200 |  |  | 170 | 170 | 20 | 1200 |  |  | 170 | 170 | 20 | 1200 |  |  | 170 | 170 | 20 | 1200 |  |  | 170 | 170 | 20 | 1200 |  |  | 170 | 170 | 20 | 1200 |  |  | 170 | 170 | 20 | 1200 | 6.75 | Synolon Dark Grey AK | 경인양행 | 분산 | 고일광 | 5 | [15 empty] | 1:10 | 0.0675 | Sunsolt RM-340S | 니카코리아 | 분산·균염제 | 0.3 | 빙초산 | 삼일 | 산 | 0.5 | Fadex® TS liq | Archroma | 일광견뢰도증진제 | 4 | Sera Fast P-UVC | Dystar | 일광견뢰도증진제 | 4 | P-DY08 | STARLET DL-6000+ | 40 | 1.5 | 64 | 0 | 0.75 | 100 | 0 | 1.5 | 136 | 60 | 2 | 64 | 0 | 0 | 64 | 0 | 0 | 64 | 0 | 0 | 64 | 0 | P-DY08 | STARLET DL-6000+ | NaOH | 삼일 | 가성소다 | 2 | Sera Con M-FAS | Dystar | 환원세정제 | 2 | 1:10 | 0.0675 | 40 | 2 | 80 | 20 | 0 | 80 | 0 | 0 | 80 | 0 | 0 | 80 | 0 | 0 | 80 | 0 | 0 | 80 | 0 | 0 | 80 | 0 | 60 |  | 2 | 25 |  | 1 |  |  |  | 100 | 10 |  |  |  |  | P-DY05 | 실험실 패더 | 1 | 1 | P-DY06 | 실험실 텐터 | 180 | 1 | 2 | 2 | [165 empty] | 310.8456782 | 1.18 | [12 empty] | 19.7 | -0.1 | -1.3 | 15.311 | 21.54 | 0 | -1.21 | 22.66 | -0.12 | -2.09 | 4 | 1.44
| 264 | 2021-04-12 | 부산대학교 | 1 | P-DY09 | 고압 래피드 염색기 | RAW-001 | Recycled Polyester | 300 | 96 | Semi Dull | Draw Textured Yarn | 82.5 | 150*2 INT | Filaments | Recycled Polyester | 300 | 96 | Semi Dull | Draw Textured Yarn | 82.5 | 150*2 INT | Filaments | WOVEN | TWILL |  |  |  | P-DY09 | 고압 래피드 염색기 |  | Sera Wash C-NEP | DYSTAR | 정련호발제 | 3 | NaOH | 삼일 | 가성소다 | 5 | CH3COOH | 삼일 | 빙초산 | 0.5 | 45 | 5.5 | 95 | 60 | 0 | 95 | 0 | 0 | 95 | 0 | 0 | 95 | 0 | 0 | 95 | 0 | 0 | 95 | 0 | 0 | 95 | 0 | 80 | 10 | 2 | P-DY12 | 산업용 텐터기 | 1 | 3 | 3 |  |  | 170 | 170 | 20 | 1200 |  |  | 170 | 170 | 20 | 1200 |  |  | 170 | 170 | 20 | 1200 |  |  | 170 | 170 | 20 | 1200 |  |  | 170 | 170 | 20 | 1200 |  |  | 170 | 170 | 20 | 1200 |  |  | 170 | 170 | 20 | 1200 | 6.75 | Synolon Dark Grey AK | 경인양행 | 분산 | 고일광 | 6 | [15 empty] | 1:10 | 0.0675 | Sunsolt RM-340S | 니카코리아 | 분산·균염제 | 0.3 | 빙초산 | 삼일 | 산 | 0.5 | Fadex® TS liq | Archroma | 일광견뢰도증진제 | 4 | Sera Fast P-UVC | Dystar | 일광견뢰도증진제 | 4 | P-DY08 | STARLET DL-6000+ | 40 | 1.5 | 64 | 0 | 0.75 | 100 | 0 | 1.5 | 136 | 60 | 2 | 64 | 0 | 0 | 64 | 0 | 0 | 64 | 0 | 0 | 64 | 0 | P-DY08 | STARLET DL-6000+ | NaOH | 삼일 | 가성소다 | 2 | Sera Con M-FAS | Dystar | 환원세정제 | 2 | 1:10 | 0.0675 | 40 | 2 | 80 | 20 | 0 | 80 | 0 | 0 | 80 | 0 | 0 | 80 | 0 | 0 | 80 | 0 | 0 | 80 | 0 | 0 | 80 | 0 | 60 |  | 2 | 25 |  | 1 |  |  |  | 100 | 10 |  |  |  |  | P-DY05 | 실험실 패더 | 1 | 1 | P-DY06 | 실험실 텐터 | 180 | 1 | 2 | 2 | [165 empty] | 310.8456782 | 1.18 | [12 empty] | 18.22 | -0.12 | -1.23 | 16.788 | 20.31 | 0 | -1.12 | 20.97 | 0 | -1.66 | 4-5 | 0.8566667
| 265 | 2021-04-14 | 부산대학교 | 1 | P-DY09 | 고압 래피드 염색기 | RAW-001 | Recycled Polyester | 300 | 96 | Semi Dull | Draw Textured Yarn | 82.5 | 150*2 INT | Filaments | Recycled Polyester | 300 | 96 | Semi Dull | Draw Textured Yarn | 82.5 | 150*2 INT | Filaments | WOVEN | TWILL |  |  |  | P-DY09 | 고압 래피드 염색기 |  | Sera Wash C-NEP | DYSTAR | 정련호발제 | 3 | NaOH | 삼일 | 가성소다 | 5 | CH3COOH | 삼일 | 빙초산 | 0.5 | 45 | 5.5 | 95 | 60 | 0 | 95 | 0 | 0 | 95 | 0 | 0 | 95 | 0 | 0 | 95 | 0 | 0 | 95 | 0 | 0 | 95 | 0 | 80 | 10 | 2 | P-DY12 | 산업용 텐터기 | 1 | 3 | 3 |  |  | 170 | 170 | 20 | 1200 |  |  | 170 | 170 | 20 | 1200 |  |  | 170 | 170 | 20 | 1200 |  |  | 170 | 170 | 20 | 1200 |  |  | 170 | 170 | 20 | 1200 |  |  | 170 | 170 | 20 | 1200 |  |  | 170 | 170 | 20 | 1200 | 6.75 | Dianix Yellow Brown AM-R | DYSTAR | 분산 | 고일광 | 0.5 | [15 empty] | 1:10 | 0.0675 | Sunsolt RM-340S | 니카코리아 | 분산·균염제 | 0.3 | 빙초산 | 삼일 | 산 | 0.5 | [8 empty] | P-DY08 | STARLET DL-6000+ | 40 | 1.5 | 64 | 0 | 0.75 | 100 | 0 | 1.5 | 136 | 60 | 2 | 64 | 0 | 0 | 64 | 0 | 0 | 64 | 0 | 0 | 64 | 0 | P-DY08 | STARLET DL-6000+ | NaOH | 삼일 | 가성소다 | 2 | Sera Con M-FAS | Dystar | 환원세정제 | 2 | 1:10 | 0.0675 | 40 | 2 | 80 | 20 | 0 | 80 | 0 | 0 | 80 | 0 | 0 | 80 | 0 | 0 | 80 | 0 | 0 | 80 | 0 | 0 | 80 | 0 | 60 |  | 2 | 25 |  | 1 |  |  |  | 100 | 10 |  |  |  |  | P-DY05 | 실험실 패더 | 1 | 1 | P-DY06 | 실험실 텐터 | 180 | 1 | 2 | 2 | [165 empty] | 310.8456782 | 1.18 | [12 empty] | 71.61 | 21.72 | 47.56 | 2.9678 | 71.7 | 19.81 | 46.75 | 77.08 | 16.37 | 32.64 | 1 | 15.5
| 266 | 2021-04-14 | 부산대학교 | 1 | P-DY09 | 고압 래피드 염색기 | RAW-001 | Recycled Polyester | 300 | 96 | Semi Dull | Draw Textured Yarn | 82.5 | 150*2 INT | Filaments | Recycled Polyester | 300 | 96 | Semi Dull | Draw Textured Yarn | 82.5 | 150*2 INT | Filaments | WOVEN | TWILL |  |  |  | P-DY09 | 고압 래피드 염색기 |  | Sera Wash C-NEP | DYSTAR | 정련호발제 | 3 | NaOH | 삼일 | 가성소다 | 5 | CH3COOH | 삼일 | 빙초산 | 0.5 | 45 | 5.5 | 95 | 60 | 0 | 95 | 0 | 0 | 95 | 0 | 0 | 95 | 0 | 0 | 95 | 0 | 0 | 95 | 0 | 0 | 95 | 0 | 80 | 10 | 2 | P-DY12 | 산업용 텐터기 | 1 | 3 | 3 |  |  | 170 | 170 | 20 | 1200 |  |  | 170 | 170 | 20 | 1200 |  |  | 170 | 170 | 20 | 1200 |  |  | 170 | 170 | 20 | 1200 |  |  | 170 | 170 | 20 | 1200 |  |  | 170 | 170 | 20 | 1200 |  |  | 170 | 170 | 20 | 1200 | 6.75 | Dianix Yellow Brown AM-R | DYSTAR | 분산 | 고일광 | 1 | [15 empty] | 1:10 | 0.0675 | Sunsolt RM-340S | 니카코리아 | 분산·균염제 | 0.3 | 빙초산 | 삼일 | 산 | 0.5 | [8 empty] | P-DY08 | STARLET DL-6000+ | 40 | 1.5 | 64 | 0 | 0.75 | 100 | 0 | 1.5 | 136 | 60 | 2 | 64 | 0 | 0 | 64 | 0 | 0 | 64 | 0 | 0 | 64 | 0 | P-DY08 | STARLET DL-6000+ | NaOH | 삼일 | 가성소다 | 2 | Sera Con M-FAS | Dystar | 환원세정제 | 2 | 1:10 | 0.0675 | 40 | 2 | 80 | 20 | 0 | 80 | 0 | 0 | 80 | 0 | 0 | 80 | 0 | 0 | 80 | 0 | 0 | 80 | 0 | 0 | 80 | 0 | 60 |  | 2 | 25 |  | 1 |  |  |  | 100 | 10 |  |  |  |  | P-DY05 | 실험실 패더 | 1 | 1 | P-DY06 | 실험실 텐터 | 180 | 1 | 2 | 2 | [165 empty] | 310.8456782 | 1.18 | [12 empty] | 65.27 | 27.72 | 53.36 | 5.6592 | 65.2 | 26.57 | 52.78 | 71.33 | 22.16 | 40.65 | 1 | 14.28667
| 267 | 2021-04-14 | 부산대학교 | 1 | P-DY09 | 고압 래피드 염색기 | RAW-001 | Recycled Polyester | 300 | 96 | Semi Dull | Draw Textured Yarn | 82.5 | 150*2 INT | Filaments | Recycled Polyester | 300 | 96 | Semi Dull | Draw Textured Yarn | 82.5 | 150*2 INT | Filaments | WOVEN | TWILL |  |  |  | P-DY09 | 고압 래피드 염색기 |  | Sera Wash C-NEP | DYSTAR | 정련호발제 | 3 | NaOH | 삼일 | 가성소다 | 5 | CH3COOH | 삼일 | 빙초산 | 0.5 | 45 | 5.5 | 95 | 60 | 0 | 95 | 0 | 0 | 95 | 0 | 0 | 95 | 0 | 0 | 95 | 0 | 0 | 95 | 0 | 0 | 95 | 0 | 80 | 10 | 2 | P-DY12 | 산업용 텐터기 | 1 | 3 | 3 |  |  | 170 | 170 | 20 | 1200 |  |  | 170 | 170 | 20 | 1200 |  |  | 170 | 170 | 20 | 1200 |  |  | 170 | 170 | 20 | 1200 |  |  | 170 | 170 | 20 | 1200 |  |  | 170 | 170 | 20 | 1200 |  |  | 170 | 170 | 20 | 1200 | 6.75 | Dianix Yellow Brown AM-R | DYSTAR | 분산 | 고일광 | 1.5 | [15 empty] | 1:10 | 0.0675 | Sunsolt RM-340S | 니카코리아 | 분산·균염제 | 0.3 | 빙초산 | 삼일 | 산 | 0.5 | [8 empty] | P-DY08 | STARLET DL-6000+ | 40 | 1.5 | 64 | 0 | 0.75 | 100 | 0 | 1.5 | 136 | 60 | 2 | 64 | 0 | 0 | 64 | 0 | 0 | 64 | 0 | 0 | 64 | 0 | P-DY08 | STARLET DL-6000+ | NaOH | 삼일 | 가성소다 | 2 | Sera Con M-FAS | Dystar | 환원세정제 | 2 | 1:10 | 0.0675 | 40 | 2 | 80 | 20 | 0 | 80 | 0 | 0 | 80 | 0 | 0 | 80 | 0 | 0 | 80 | 0 | 0 | 80 | 0 | 0 | 80 | 0 | 60 |  | 2 | 25 |  | 1 |  |  |  | 100 | 10 |  |  |  |  | P-DY05 | 실험실 패더 | 1 | 1 | P-DY06 | 실험실 텐터 | 180 | 1 | 2 | 2 | [165 empty] | 310.8456782 | 1.18 | [12 empty] | 61.8 | 31.11 | 55.7 | 8.0056 | 62.02 | 29.47 | 54.28 | 65.93 | 27.17 | 46.74 | 1-2 | 8.813333
| 268 | 2021-04-14 | 부산대학교 | 1 | P-DY09 | 고압 래피드 염색기 | RAW-001 | Recycled Polyester | 300 | 96 | Semi Dull | Draw Textured Yarn | 82.5 | 150*2 INT | Filaments | Recycled Polyester | 300 | 96 | Semi Dull | Draw Textured Yarn | 82.5 | 150*2 INT | Filaments | WOVEN | TWILL |  |  |  | P-DY09 | 고압 래피드 염색기 |  | Sera Wash C-NEP | DYSTAR | 정련호발제 | 3 | NaOH | 삼일 | 가성소다 | 5 | CH3COOH | 삼일 | 빙초산 | 0.5 | 45 | 5.5 | 95 | 60 | 0 | 95 | 0 | 0 | 95 | 0 | 0 | 95 | 0 | 0 | 95 | 0 | 0 | 95 | 0 | 0 | 95 | 0 | 80 | 10 | 2 | P-DY12 | 산업용 텐터기 | 1 | 3 | 3 |  |  | 170 | 170 | 20 | 1200 |  |  | 170 | 170 | 20 | 1200 |  |  | 170 | 170 | 20 | 1200 |  |  | 170 | 170 | 20 | 1200 |  |  | 170 | 170 | 20 | 1200 |  |  | 170 | 170 | 20 | 1200 |  |  | 170 | 170 | 20 | 1200 | 6.75 | Dianix Yellow Brown AM-R | DYSTAR | 분산 | 고일광 | 2 | [15 empty] | 1:10 | 0.0675 | Sunsolt RM-340S | 니카코리아 | 분산·균염제 | 0.3 | 빙초산 | 삼일 | 산 | 0.5 | [8 empty] | P-DY08 | STARLET DL-6000+ | 40 | 1.5 | 64 | 0 | 0.75 | 100 | 0 | 1.5 | 136 | 60 | 2 | 64 | 0 | 0 | 64 | 0 | 0 | 64 | 0 | 0 | 64 | 0 | P-DY08 | STARLET DL-6000+ | NaOH | 삼일 | 가성소다 | 2 | Sera Con M-FAS | Dystar | 환원세정제 | 2 | 1:10 | 0.0675 | 40 | 2 | 80 | 20 | 0 | 80 | 0 | 0 | 80 | 0 | 0 | 80 | 0 | 0 | 80 | 0 | 0 | 80 | 0 | 0 | 80 | 0 | 60 |  | 2 | 25 |  | 1 |  |  |  | 100 | 10 |  |  |  |  | P-DY05 | 실험실 패더 | 1 | 1 | P-DY06 | 실험실 텐터 | 180 | 1 | 2 | 2 | [165 empty] | 310.8456782 | 1.18 | [12 empty] | 58.66 | 32.99 | 56.36 | 10.416 | 58.56 | 32.25 | 55.42 | 63.63 | 28.12 | 47.99 | 1-2 | 9.9
| 269 | 2021-04-14 | 부산대학교 | 1 | P-DY09 | 고압 래피드 염색기 | RAW-001 | Recycled Polyester | 300 | 96 | Semi Dull | Draw Textured Yarn | 82.5 | 150*2 INT | Filaments | Recycled Polyester | 300 | 96 | Semi Dull | Draw Textured Yarn | 82.5 | 150*2 INT | Filaments | WOVEN | TWILL |  |  |  | P-DY09 | 고압 래피드 염색기 |  | Sera Wash C-NEP | DYSTAR | 정련호발제 | 3 | NaOH | 삼일 | 가성소다 | 5 | CH3COOH | 삼일 | 빙초산 | 0.5 | 45 | 5.5 | 95 | 60 | 0 | 95 | 0 | 0 | 95 | 0 | 0 | 95 | 0 | 0 | 95 | 0 | 0 | 95 | 0 | 0 | 95 | 0 | 80 | 10 | 2 | P-DY12 | 산업용 텐터기 | 1 | 3 | 3 |  |  | 170 | 170 | 20 | 1200 |  |  | 170 | 170 | 20 | 1200 |  |  | 170 | 170 | 20 | 1200 |  |  | 170 | 170 | 20 | 1200 |  |  | 170 | 170 | 20 | 1200 |  |  | 170 | 170 | 20 | 1200 |  |  | 170 | 170 | 20 | 1200 | 6.75 | Dianix Yellow Brown AM-R | DYSTAR | 분산 | 고일광 | 2.5 | [15 empty] | 1:10 | 0.0675 | Sunsolt RM-340S | 니카코리아 | 분산·균염제 | 0.3 | 빙초산 | 삼일 | 산 | 0.5 | [8 empty] | P-DY08 | STARLET DL-6000+ | 40 | 1.5 | 64 | 0 | 0.75 | 100 | 0 | 1.5 | 136 | 60 | 2 | 64 | 0 | 0 | 64 | 0 | 0 | 64 | 0 | 0 | 64 | 0 | P-DY08 | STARLET DL-6000+ | NaOH | 삼일 | 가성소다 | 2 | Sera Con M-FAS | Dystar | 환원세정제 | 2 | 1:10 | 0.0675 | 40 | 2 | 80 | 20 | 0 | 80 | 0 | 0 | 80 | 0 | 0 | 80 | 0 | 0 | 80 | 0 | 0 | 80 | 0 | 0 | 80 | 0 | 60 |  | 2 | 25 |  | 1 |  |  |  | 100 | 10 |  |  |  |  | P-DY05 | 실험실 패더 | 1 | 1 | P-DY06 | 실험실 텐터 | 180 | 1 | 2 | 2 | [165 empty] | 310.8456782 | 1.18 | [12 empty] | 56.53 | 34.28 | 56.06 | 11.98 | 56.92 | 33.08 | 54.99 | 61 | 29.62 | 48.87 | 1-2 | 8.14
| 270 | 2021-04-14 | 부산대학교 | 1 | P-DY09 | 고압 래피드 염색기 | RAW-001 | Recycled Polyester | 300 | 96 | Semi Dull | Draw Textured Yarn | 82.5 | 150*2 INT | Filaments | Recycled Polyester | 300 | 96 | Semi Dull | Draw Textured Yarn | 82.5 | 150*2 INT | Filaments | WOVEN | TWILL |  |  |  | P-DY09 | 고압 래피드 염색기 |  | Sera Wash C-NEP | DYSTAR | 정련호발제 | 3 | NaOH | 삼일 | 가성소다 | 5 | CH3COOH | 삼일 | 빙초산 | 0.5 | 45 | 5.5 | 95 | 60 | 0 | 95 | 0 | 0 | 95 | 0 | 0 | 95 | 0 | 0 | 95 | 0 | 0 | 95 | 0 | 0 | 95 | 0 | 80 | 10 | 2 | P-DY12 | 산업용 텐터기 | 1 | 3 | 3 |  |  | 170 | 170 | 20 | 1200 |  |  | 170 | 170 | 20 | 1200 |  |  | 170 | 170 | 20 | 1200 |  |  | 170 | 170 | 20 | 1200 |  |  | 170 | 170 | 20 | 1200 |  |  | 170 | 170 | 20 | 1200 |  |  | 170 | 170 | 20 | 1200 | 6.75 | Dianix Yellow Brown AM-R | DYSTAR | 분산 | 고일광 | 3 | [15 empty] | 1:10 | 0.0675 | Sunsolt RM-340S | 니카코리아 | 분산·균염제 | 0.3 | 빙초산 | 삼일 | 산 | 0.5 | [8 empty] | P-DY08 | STARLET DL-6000+ | 40 | 1.5 | 64 | 0 | 0.75 | 100 | 0 | 1.5 | 136 | 60 | 2 | 64 | 0 | 0 | 64 | 0 | 0 | 64 | 0 | 0 | 64 | 0 | P-DY08 | STARLET DL-6000+ | NaOH | 삼일 | 가성소다 | 2 | Sera Con M-FAS | Dystar | 환원세정제 | 2 | 1:10 | 0.0675 | 40 | 2 | 80 | 20 | 0 | 80 | 0 | 0 | 80 | 0 | 0 | 80 | 0 | 0 | 80 | 0 | 0 | 80 | 0 | 0 | 80 | 0 | 60 |  | 2 | 25 |  | 1 |  |  |  | 100 | 10 |  |  |  |  | P-DY05 | 실험실 패더 | 1 | 1 | P-DY06 | 실험실 텐터 | 180 | 1 | 2 | 2 | [165 empty] | 310.8456782 | 1.18 | [12 empty] | 55.2 | 35.75 | 56.04 | 13.131 | 55.87 | 34.29 | 54.98 | 59.04 | 31.52 | 50.16 | 2 | 6.406667
| 271 | 2021-04-13 | 부산대학교 | 1 | P-DY09 | 고압 래피드 염색기 | RAW-001 | Recycled Polyester | 300 | 96 | Semi Dull | Draw Textured Yarn | 82.5 | 150*2 INT | Filaments | Recycled Polyester | 300 | 96 | Semi Dull | Draw Textured Yarn | 82.5 | 150*2 INT | Filaments | WOVEN | TWILL |  |  |  | P-DY09 | 고압 래피드 염색기 |  | Sera Wash C-NEP | DYSTAR | 정련호발제 | 3 | NaOH | 삼일 | 가성소다 | 5 | CH3COOH | 삼일 | 빙초산 | 0.5 | 45 | 5.5 | 95 | 60 | 0 | 95 | 0 | 0 | 95 | 0 | 0 | 95 | 0 | 0 | 95 | 0 | 0 | 95 | 0 | 0 | 95 | 0 | 80 | 10 | 2 | P-DY12 | 산업용 텐터기 | 1 | 3 | 3 |  |  | 170 | 170 | 20 | 1200 |  |  | 170 | 170 | 20 | 1200 |  |  | 170 | 170 | 20 | 1200 |  |  | 170 | 170 | 20 | 1200 |  |  | 170 | 170 | 20 | 1200 |  |  | 170 | 170 | 20 | 1200 |  |  | 170 | 170 | 20 | 1200 | 6.75 | Dianix Yellow Brown AM-R | DYSTAR | 분산 | 고일광 | 0.5 | [15 empty] | 1:10 | 0.0675 | Sunsolt RM-340S | 니카코리아 | 분산·균염제 | 0.3 | 빙초산 | 삼일 | 산 | 0.5 | UVK-200 | 경인양행 | 일광견뢰도증진제 | 4 | UVK-400 H/C | 경인양행 | 일광견뢰도증진제 | 4 | P-DY08 | STARLET DL-6000+ | 40 | 1.5 | 64 | 0 | 0.75 | 100 | 0 | 1.5 | 136 | 60 | 2 | 64 | 0 | 0 | 64 | 0 | 0 | 64 | 0 | 0 | 64 | 0 | P-DY08 | STARLET DL-6000+ | NaOH | 삼일 | 가성소다 | 2 | Sera Con M-FAS | Dystar | 환원세정제 | 2 | 1:10 | 0.0675 | 40 | 2 | 80 | 20 | 0 | 80 | 0 | 0 | 80 | 0 | 0 | 80 | 0 | 0 | 80 | 0 | 0 | 80 | 0 | 0 | 80 | 0 | 60 |  | 2 | 25 |  | 1 |  |  |  | 100 | 10 |  |  |  |  | P-DY05 | 실험실 패더 | 1 | 1 | P-DY06 | 실험실 텐터 | 180 | 1 | 2 | 2 | [165 empty] | 310.8456782 | 1.18 | [12 empty] | 71.82 | 21.89 | 47.92 | 5.5673 | 71.05 | 20.23 | 46.8 | 73.51 | 20.83 | 42.9 | 3 | 4.7
| 272 | 2021-04-13 | 부산대학교 | 1 | P-DY09 | 고압 래피드 염색기 | RAW-001 | Recycled Polyester | 300 | 96 | Semi Dull | Draw Textured Yarn | 82.5 | 150*2 INT | Filaments | Recycled Polyester | 300 | 96 | Semi Dull | Draw Textured Yarn | 82.5 | 150*2 INT | Filaments | WOVEN | TWILL |  |  |  | P-DY09 | 고압 래피드 염색기 |  | Sera Wash C-NEP | DYSTAR | 정련호발제 | 3 | NaOH | 삼일 | 가성소다 | 5 | CH3COOH | 삼일 | 빙초산 | 0.5 | 45 | 5.5 | 95 | 60 | 0 | 95 | 0 | 0 | 95 | 0 | 0 | 95 | 0 | 0 | 95 | 0 | 0 | 95 | 0 | 0 | 95 | 0 | 80 | 10 | 2 | P-DY12 | 산업용 텐터기 | 1 | 3 | 3 |  |  | 170 | 170 | 20 | 1200 |  |  | 170 | 170 | 20 | 1200 |  |  | 170 | 170 | 20 | 1200 |  |  | 170 | 170 | 20 | 1200 |  |  | 170 | 170 | 20 | 1200 |  |  | 170 | 170 | 20 | 1200 |  |  | 170 | 170 | 20 | 1200 | 6.75 | Dianix Yellow Brown AM-R | DYSTAR | 분산 | 고일광 | 1 | [15 empty] | 1:10 | 0.0675 | Sunsolt RM-340S | 니카코리아 | 분산·균염제 | 0.3 | 빙초산 | 삼일 | 산 | 0.5 | UVK-200 | 경인양행 | 일광견뢰도증진제 | 4 | UVK-400 H/C | 경인양행 | 일광견뢰도증진제 | 4 | P-DY08 | STARLET DL-6000+ | 40 | 1.5 | 64 | 0 | 0.75 | 100 | 0 | 1.5 | 136 | 60 | 2 | 64 | 0 | 0 | 64 | 0 | 0 | 64 | 0 | 0 | 64 | 0 | P-DY08 | STARLET DL-6000+ | NaOH | 삼일 | 가성소다 | 2 | Sera Con M-FAS | Dystar | 환원세정제 | 2 | 1:10 | 0.0675 | 40 | 2 | 80 | 20 | 0 | 80 | 0 | 0 | 80 | 0 | 0 | 80 | 0 | 0 | 80 | 0 | 0 | 80 | 0 | 0 | 80 | 0 | 60 |  | 2 | 25 |  | 1 |  |  |  | 100 | 10 |  |  |  |  | P-DY05 | 실험실 패더 | 1 | 1 | P-DY06 | 실험실 텐터 | 180 | 1 | 2 | 2 | [165 empty] | 310.8456782 | 1.18 | [12 empty] | 66.03 | 27.23 | 53.08 | 7.7475 | 65.76 | 26.21 | 52.61 | 68.53 | 26.05 | 47.66 | 3 | 5.7
| 273 | 2021-04-13 | 부산대학교 | 1 | P-DY09 | 고압 래피드 염색기 | RAW-001 | Recycled Polyester | 300 | 96 | Semi Dull | Draw Textured Yarn | 82.5 | 150*2 INT | Filaments | Recycled Polyester | 300 | 96 | Semi Dull | Draw Textured Yarn | 82.5 | 150*2 INT | Filaments | WOVEN | TWILL |  |  |  | P-DY09 | 고압 래피드 염색기 |  | Sera Wash C-NEP | DYSTAR | 정련호발제 | 3 | NaOH | 삼일 | 가성소다 | 5 | CH3COOH | 삼일 | 빙초산 | 0.5 | 45 | 5.5 | 95 | 60 | 0 | 95 | 0 | 0 | 95 | 0 | 0 | 95 | 0 | 0 | 95 | 0 | 0 | 95 | 0 | 0 | 95 | 0 | 80 | 10 | 2 | P-DY12 | 산업용 텐터기 | 1 | 3 | 3 |  |  | 170 | 170 | 20 | 1200 |  |  | 170 | 170 | 20 | 1200 |  |  | 170 | 170 | 20 | 1200 |  |  | 170 | 170 | 20 | 1200 |  |  | 170 | 170 | 20 | 1200 |  |  | 170 | 170 | 20 | 1200 |  |  | 170 | 170 | 20 | 1200 | 6.75 | Dianix Yellow Brown AM-R | DYSTAR | 분산 | 고일광 | 1.5 | [15 empty] | 1:10 | 0.0675 | Sunsolt RM-340S | 니카코리아 | 분산·균염제 | 0.3 | 빙초산 | 삼일 | 산 | 0.5 | UVK-200 | 경인양행 | 일광견뢰도증진제 | 4 | UVK-400 H/C | 경인양행 | 일광견뢰도증진제 | 4 | P-DY08 | STARLET DL-6000+ | 40 | 1.5 | 64 | 0 | 0.75 | 100 | 0 | 1.5 | 136 | 60 | 2 | 64 | 0 | 0 | 64 | 0 | 0 | 64 | 0 | 0 | 64 | 0 | P-DY08 | STARLET DL-6000+ | NaOH | 삼일 | 가성소다 | 2 | Sera Con M-FAS | Dystar | 환원세정제 | 2 | 1:10 | 0.0675 | 40 | 2 | 80 | 20 | 0 | 80 | 0 | 0 | 80 | 0 | 0 | 80 | 0 | 0 | 80 | 0 | 0 | 80 | 0 | 0 | 80 | 0 | 60 |  | 2 | 25 |  | 1 |  |  |  | 100 | 10 |  |  |  |  | P-DY05 | 실험실 패더 | 1 | 1 | P-DY06 | 실험실 텐터 | 180 | 1 | 2 | 2 | [165 empty] | 310.8456782 | 1.18 | [12 empty] | 62.28 | 30.64 | 55.78 | 10.258 | 62.43 | 29.42 | 55.01 | 64.81 | 28.77 | 50.6 | 3 | 5.053333
| 274 | 2021-04-13 | 부산대학교 | 1 | P-DY09 | 고압 래피드 염색기 | RAW-001 | Recycled Polyester | 300 | 96 | Semi Dull | Draw Textured Yarn | 82.5 | 150*2 INT | Filaments | Recycled Polyester | 300 | 96 | Semi Dull | Draw Textured Yarn | 82.5 | 150*2 INT | Filaments | WOVEN | TWILL |  |  |  | P-DY09 | 고압 래피드 염색기 |  | Sera Wash C-NEP | DYSTAR | 정련호발제 | 3 | NaOH | 삼일 | 가성소다 | 5 | CH3COOH | 삼일 | 빙초산 | 0.5 | 45 | 5.5 | 95 | 60 | 0 | 95 | 0 | 0 | 95 | 0 | 0 | 95 | 0 | 0 | 95 | 0 | 0 | 95 | 0 | 0 | 95 | 0 | 80 | 10 | 2 | P-DY12 | 산업용 텐터기 | 1 | 3 | 3 |  |  | 170 | 170 | 20 | 1200 |  |  | 170 | 170 | 20 | 1200 |  |  | 170 | 170 | 20 | 1200 |  |  | 170 | 170 | 20 | 1200 |  |  | 170 | 170 | 20 | 1200 |  |  | 170 | 170 | 20 | 1200 |  |  | 170 | 170 | 20 | 1200 | 6.75 | Dianix Yellow Brown AM-R | DYSTAR | 분산 | 고일광 | 2 | [15 empty] | 1:10 | 0.0675 | Sunsolt RM-340S | 니카코리아 | 분산·균염제 | 0.3 | 빙초산 | 삼일 | 산 | 0.5 | UVK-200 | 경인양행 | 일광견뢰도증진제 | 4 | UVK-400 H/C | 경인양행 | 일광견뢰도증진제 | 4 | P-DY08 | STARLET DL-6000+ | 40 | 1.5 | 64 | 0 | 0.75 | 100 | 0 | 1.5 | 136 | 60 | 2 | 64 | 0 | 0 | 64 | 0 | 0 | 64 | 0 | 0 | 64 | 0 | P-DY08 | STARLET DL-6000+ | NaOH | 삼일 | 가성소다 | 2 | Sera Con M-FAS | Dystar | 환원세정제 | 2 | 1:10 | 0.0675 | 40 | 2 | 80 | 20 | 0 | 80 | 0 | 0 | 80 | 0 | 0 | 80 | 0 | 0 | 80 | 0 | 0 | 80 | 0 | 0 | 80 | 0 | 60 |  | 2 | 25 |  | 1 |  |  |  | 100 | 10 |  |  |  |  | P-DY05 | 실험실 패더 | 1 | 1 | P-DY06 | 실험실 텐터 | 180 | 1 | 2 | 2 | [165 empty] | 310.8456782 | 1.18 | [12 empty] | 59.09 | 32.41 | 56.11 | 12.163 | 58.89 | 31.86 | 55.29 | 62.1 | 30.02 | 50.37 | 3 | 6.153333
| 275 | 2021-04-13 | 부산대학교 | 1 | P-DY09 | 고압 래피드 염색기 | RAW-001 | Recycled Polyester | 300 | 96 | Semi Dull | Draw Textured Yarn | 82.5 | 150*2 INT | Filaments | Recycled Polyester | 300 | 96 | Semi Dull | Draw Textured Yarn | 82.5 | 150*2 INT | Filaments | WOVEN | TWILL |  |  |  | P-DY09 | 고압 래피드 염색기 |  | Sera Wash C-NEP | DYSTAR | 정련호발제 | 3 | NaOH | 삼일 | 가성소다 | 5 | CH3COOH | 삼일 | 빙초산 | 0.5 | 45 | 5.5 | 95 | 60 | 0 | 95 | 0 | 0 | 95 | 0 | 0 | 95 | 0 | 0 | 95 | 0 | 0 | 95 | 0 | 0 | 95 | 0 | 80 | 10 | 2 | P-DY12 | 산업용 텐터기 | 1 | 3 | 3 |  |  | 170 | 170 | 20 | 1200 |  |  | 170 | 170 | 20 | 1200 |  |  | 170 | 170 | 20 | 1200 |  |  | 170 | 170 | 20 | 1200 |  |  | 170 | 170 | 20 | 1200 |  |  | 170 | 170 | 20 | 1200 |  |  | 170 | 170 | 20 | 1200 | 6.75 | Dianix Yellow Brown AM-R | DYSTAR | 분산 | 고일광 | 2.5 | [15 empty] | 1:10 | 0.0675 | Sunsolt RM-340S | 니카코리아 | 분산·균염제 | 0.3 | 빙초산 | 삼일 | 산 | 0.5 | UVK-200 | 경인양행 | 일광견뢰도증진제 | 4 | UVK-400 H/C | 경인양행 | 일광견뢰도증진제 | 4 | P-DY08 | STARLET DL-6000+ | 40 | 1.5 | 64 | 0 | 0.75 | 100 | 0 | 1.5 | 136 | 60 | 2 | 64 | 0 | 0 | 64 | 0 | 0 | 64 | 0 | 0 | 64 | 0 | P-DY08 | STARLET DL-6000+ | NaOH | 삼일 | 가성소다 | 2 | Sera Con M-FAS | Dystar | 환원세정제 | 2 | 1:10 | 0.0675 | 40 | 2 | 80 | 20 | 0 | 80 | 0 | 0 | 80 | 0 | 0 | 80 | 0 | 0 | 80 | 0 | 0 | 80 | 0 | 0 | 80 | 0 | 60 |  | 2 | 25 |  | 1 |  |  |  | 100 | 10 |  |  |  |  | P-DY05 | 실험실 패더 | 1 | 1 | P-DY06 | 실험실 텐터 | 180 | 1 | 2 | 2 | [165 empty] | 310.8456782 | 1.18 | [12 empty] | 56.93 | 33.84 | 56.24 | 13.596 | 57.06 | 33.27 | 55.68 | 60.18 | 31.38 | 51.28 | 3 | 5.75
| 276 | 2021-04-13 | 부산대학교 | 1 | P-DY09 | 고압 래피드 염색기 | RAW-001 | Recycled Polyester | 300 | 96 | Semi Dull | Draw Textured Yarn | 82.5 | 150*2 INT | Filaments | Recycled Polyester | 300 | 96 | Semi Dull | Draw Textured Yarn | 82.5 | 150*2 INT | Filaments | WOVEN | TWILL |  |  |  | P-DY09 | 고압 래피드 염색기 |  | Sera Wash C-NEP | DYSTAR | 정련호발제 | 3 | NaOH | 삼일 | 가성소다 | 5 | CH3COOH | 삼일 | 빙초산 | 0.5 | 45 | 5.5 | 95 | 60 | 0 | 95 | 0 | 0 | 95 | 0 | 0 | 95 | 0 | 0 | 95 | 0 | 0 | 95 | 0 | 0 | 95 | 0 | 80 | 10 | 2 | P-DY12 | 산업용 텐터기 | 1 | 3 | 3 |  |  | 170 | 170 | 20 | 1200 |  |  | 170 | 170 | 20 | 1200 |  |  | 170 | 170 | 20 | 1200 |  |  | 170 | 170 | 20 | 1200 |  |  | 170 | 170 | 20 | 1200 |  |  | 170 | 170 | 20 | 1200 |  |  | 170 | 170 | 20 | 1200 | 6.75 | Dianix Yellow Brown AM-R | DYSTAR | 분산 | 고일광 | 3 | [15 empty] | 1:10 | 0.0675 | Sunsolt RM-340S | 니카코리아 | 분산·균염제 | 0.3 | 빙초산 | 삼일 | 산 | 0.5 | UVK-200 | 경인양행 | 일광견뢰도증진제 | 4 | UVK-400 H/C | 경인양행 | 일광견뢰도증진제 | 4 | P-DY08 | STARLET DL-6000+ | 40 | 1.5 | 64 | 0 | 0.75 | 100 | 0 | 1.5 | 136 | 60 | 2 | 64 | 0 | 0 | 64 | 0 | 0 | 64 | 0 | 0 | 64 | 0 | P-DY08 | STARLET DL-6000+ | NaOH | 삼일 | 가성소다 | 2 | Sera Con M-FAS | Dystar | 환원세정제 | 2 | 1:10 | 0.0675 | 40 | 2 | 80 | 20 | 0 | 80 | 0 | 0 | 80 | 0 | 0 | 80 | 0 | 0 | 80 | 0 | 0 | 80 | 0 | 0 | 80 | 0 | 60 |  | 2 | 25 |  | 1 |  |  |  | 100 | 10 |  |  |  |  | P-DY05 | 실험실 패더 | 1 | 1 | P-DY06 | 실험실 텐터 | 180 | 1 | 2 | 2 | [165 empty] | 310.8456782 | 1.18 | [12 empty] | 54.68 | 35.83 | 55.9 | 15.043 | 54.92 | 35.19 | 55.33 | 57.69 | 33.21 | 52.13 | 3 | 4.693333
| 277 | 2021-04-13 | 부산대학교 | 1 | P-DY09 | 고압 래피드 염색기 | RAW-001 | Recycled Polyester | 300 | 96 | Semi Dull | Draw Textured Yarn | 82.5 | 150*2 INT | Filaments | Recycled Polyester | 300 | 96 | Semi Dull | Draw Textured Yarn | 82.5 | 150*2 INT | Filaments | WOVEN | TWILL |  |  |  | P-DY09 | 고압 래피드 염색기 |  | Sera Wash C-NEP | DYSTAR | 정련호발제 | 3 | NaOH | 삼일 | 가성소다 | 5 | CH3COOH | 삼일 | 빙초산 | 0.5 | 45 | 5.5 | 95 | 60 | 0 | 95 | 0 | 0 | 95 | 0 | 0 | 95 | 0 | 0 | 95 | 0 | 0 | 95 | 0 | 0 | 95 | 0 | 80 | 10 | 2 | P-DY12 | 산업용 텐터기 | 1 | 3 | 3 |  |  | 170 | 170 | 20 | 1200 |  |  | 170 | 170 | 20 | 1200 |  |  | 170 | 170 | 20 | 1200 |  |  | 170 | 170 | 20 | 1200 |  |  | 170 | 170 | 20 | 1200 |  |  | 170 | 170 | 20 | 1200 |  |  | 170 | 170 | 20 | 1200 | 6.75 | Dianix Yellow Brown AM-R | DYSTAR | 분산 | 고일광 | 0.5 | [15 empty] | 1:10 | 0.0675 | Sunsolt RM-340S | 니카코리아 | 분산·균염제 | 0.3 | 빙초산 | 삼일 | 산 | 0.5 | Fadex® TS liq | Archroma | 일광견뢰도증진제 | 4 | Sera Fast P-UVC | Dystar | 일광견뢰도증진제 | 4 | P-DY08 | STARLET DL-6000+ | 40 | 1.5 | 64 | 0 | 0.75 | 100 | 0 | 1.5 | 136 | 60 | 2 | 64 | 0 | 0 | 64 | 0 | 0 | 64 | 0 | 0 | 64 | 0 | P-DY08 | STARLET DL-6000+ | NaOH | 삼일 | 가성소다 | 2 | Sera Con M-FAS | Dystar | 환원세정제 | 2 | 1:10 | 0.0675 | 40 | 2 | 80 | 20 | 0 | 80 | 0 | 0 | 80 | 0 | 0 | 80 | 0 | 0 | 80 | 0 | 0 | 80 | 0 | 0 | 80 | 0 | 60 |  | 2 | 25 |  | 1 |  |  |  | 100 | 10 |  |  |  |  | P-DY05 | 실험실 패더 | 1 | 1 | P-DY06 | 실험실 텐터 | 180 | 1 | 2 | 2 | [165 empty] | 310.8456782 | 1.18 | [12 empty] | 71.2 | 22.47 | 48.49 | 6.653 | 71.13 | 20.52 | 47.3 | 73.01 | 21.54 | 43.85 | 3 | 4.096667
| 278 | 2021-04-13 | 부산대학교 | 1 | P-DY09 | 고압 래피드 염색기 | RAW-001 | Recycled Polyester | 300 | 96 | Semi Dull | Draw Textured Yarn | 82.5 | 150*2 INT | Filaments | Recycled Polyester | 300 | 96 | Semi Dull | Draw Textured Yarn | 82.5 | 150*2 INT | Filaments | WOVEN | TWILL |  |  |  | P-DY09 | 고압 래피드 염색기 |  | Sera Wash C-NEP | DYSTAR | 정련호발제 | 3 | NaOH | 삼일 | 가성소다 | 5 | CH3COOH | 삼일 | 빙초산 | 0.5 | 45 | 5.5 | 95 | 60 | 0 | 95 | 0 | 0 | 95 | 0 | 0 | 95 | 0 | 0 | 95 | 0 | 0 | 95 | 0 | 0 | 95 | 0 | 80 | 10 | 2 | P-DY12 | 산업용 텐터기 | 1 | 3 | 3 |  |  | 170 | 170 | 20 | 1200 |  |  | 170 | 170 | 20 | 1200 |  |  | 170 | 170 | 20 | 1200 |  |  | 170 | 170 | 20 | 1200 |  |  | 170 | 170 | 20 | 1200 |  |  | 170 | 170 | 20 | 1200 |  |  | 170 | 170 | 20 | 1200 | 6.75 | Dianix Yellow Brown AM-R | DYSTAR | 분산 | 고일광 | 1 | [15 empty] | 1:10 | 0.0675 | Sunsolt RM-340S | 니카코리아 | 분산·균염제 | 0.3 | 빙초산 | 삼일 | 산 | 0.5 | Fadex® TS liq | Archroma | 일광견뢰도증진제 | 4 | Sera Fast P-UVC | Dystar | 일광견뢰도증진제 | 4 | P-DY08 | STARLET DL-6000+ | 40 | 1.5 | 64 | 0 | 0.75 | 100 | 0 | 1.5 | 136 | 60 | 2 | 64 | 0 | 0 | 64 | 0 | 0 | 64 | 0 | 0 | 64 | 0 | P-DY08 | STARLET DL-6000+ | NaOH | 삼일 | 가성소다 | 2 | Sera Con M-FAS | Dystar | 환원세정제 | 2 | 1:10 | 0.0675 | 40 | 2 | 80 | 20 | 0 | 80 | 0 | 0 | 80 | 0 | 0 | 80 | 0 | 0 | 80 | 0 | 0 | 80 | 0 | 0 | 80 | 0 | 60 |  | 2 | 25 |  | 1 |  |  |  | 100 | 10 |  |  |  |  | P-DY05 | 실험실 패더 | 1 | 1 | P-DY06 | 실험실 텐터 | 180 | 1 | 2 | 2 | [165 empty] | 310.8456782 | 1.18 | [12 empty] | 66.19 | 27.1 | 53.01 | 8.516 | 65.66 | 26.28 | 52.68 | 68.1 | 25.92 | 48.32 | 3 | 5.05
| 279 | 2021-04-13 | 부산대학교 | 1 | P-DY09 | 고압 래피드 염색기 | RAW-001 | Recycled Polyester | 300 | 96 | Semi Dull | Draw Textured Yarn | 82.5 | 150*2 INT | Filaments | Recycled Polyester | 300 | 96 | Semi Dull | Draw Textured Yarn | 82.5 | 150*2 INT | Filaments | WOVEN | TWILL |  |  |  | P-DY09 | 고압 래피드 염색기 |  | Sera Wash C-NEP | DYSTAR | 정련호발제 | 3 | NaOH | 삼일 | 가성소다 | 5 | CH3COOH | 삼일 | 빙초산 | 0.5 | 45 | 5.5 | 95 | 60 | 0 | 95 | 0 | 0 | 95 | 0 | 0 | 95 | 0 | 0 | 95 | 0 | 0 | 95 | 0 | 0 | 95 | 0 | 80 | 10 | 2 | P-DY12 | 산업용 텐터기 | 1 | 3 | 3 |  |  | 170 | 170 | 20 | 1200 |  |  | 170 | 170 | 20 | 1200 |  |  | 170 | 170 | 20 | 1200 |  |  | 170 | 170 | 20 | 1200 |  |  | 170 | 170 | 20 | 1200 |  |  | 170 | 170 | 20 | 1200 |  |  | 170 | 170 | 20 | 1200 | 6.75 | Dianix Yellow Brown AM-R | DYSTAR | 분산 | 고일광 | 1.5 | [15 empty] | 1:10 | 0.0675 | Sunsolt RM-340S | 니카코리아 | 분산·균염제 | 0.3 | 빙초산 | 삼일 | 산 | 0.5 | Fadex® TS liq | Archroma | 일광견뢰도증진제 | 4 | Sera Fast P-UVC | Dystar | 일광견뢰도증진제 | 4 | P-DY08 | STARLET DL-6000+ | 40 | 1.5 | 64 | 0 | 0.75 | 100 | 0 | 1.5 | 136 | 60 | 2 | 64 | 0 | 0 | 64 | 0 | 0 | 64 | 0 | 0 | 64 | 0 | P-DY08 | STARLET DL-6000+ | NaOH | 삼일 | 가성소다 | 2 | Sera Con M-FAS | Dystar | 환원세정제 | 2 | 1:10 | 0.0675 | 40 | 2 | 80 | 20 | 0 | 80 | 0 | 0 | 80 | 0 | 0 | 80 | 0 | 0 | 80 | 0 | 0 | 80 | 0 | 0 | 80 | 0 | 60 |  | 2 | 25 |  | 1 |  |  |  | 100 | 10 |  |  |  |  | P-DY05 | 실험실 패더 | 1 | 1 | P-DY06 | 실험실 텐터 | 180 | 1 | 2 | 2 | [165 empty] | 310.8456782 | 1.18 | [12 empty] | 61.9 | 30.93 | 55.53 | 10.628 | 62.17 | 29.66 | 54.44 | 63.97 | 29.75 | 51.43 | 3-4 | 3.59
| 280 | 2021-04-13 | 부산대학교 | 1 | P-DY09 | 고압 래피드 염색기 | RAW-001 | Recycled Polyester | 300 | 96 | Semi Dull | Draw Textured Yarn | 82.5 | 150*2 INT | Filaments | Recycled Polyester | 300 | 96 | Semi Dull | Draw Textured Yarn | 82.5 | 150*2 INT | Filaments | WOVEN | TWILL |  |  |  | P-DY09 | 고압 래피드 염색기 |  | Sera Wash C-NEP | DYSTAR | 정련호발제 | 3 | NaOH | 삼일 | 가성소다 | 5 | CH3COOH | 삼일 | 빙초산 | 0.5 | 45 | 5.5 | 95 | 60 | 0 | 95 | 0 | 0 | 95 | 0 | 0 | 95 | 0 | 0 | 95 | 0 | 0 | 95 | 0 | 0 | 95 | 0 | 80 | 10 | 2 | P-DY12 | 산업용 텐터기 | 1 | 3 | 3 |  |  | 170 | 170 | 20 | 1200 |  |  | 170 | 170 | 20 | 1200 |  |  | 170 | 170 | 20 | 1200 |  |  | 170 | 170 | 20 | 1200 |  |  | 170 | 170 | 20 | 1200 |  |  | 170 | 170 | 20 | 1200 |  |  | 170 | 170 | 20 | 1200 | 6.75 | Dianix Yellow Brown AM-R | DYSTAR | 분산 | 고일광 | 2 | [15 empty] | 1:10 | 0.0675 | Sunsolt RM-340S | 니카코리아 | 분산·균염제 | 0.3 | 빙초산 | 삼일 | 산 | 0.5 | Fadex® TS liq | Archroma | 일광견뢰도증진제 | 4 | Sera Fast P-UVC | Dystar | 일광견뢰도증진제 | 4 | P-DY08 | STARLET DL-6000+ | 40 | 1.5 | 64 | 0 | 0.75 | 100 | 0 | 1.5 | 136 | 60 | 2 | 64 | 0 | 0 | 64 | 0 | 0 | 64 | 0 | 0 | 64 | 0 | P-DY08 | STARLET DL-6000+ | NaOH | 삼일 | 가성소다 | 2 | Sera Con M-FAS | Dystar | 환원세정제 | 2 | 1:10 | 0.0675 | 40 | 2 | 80 | 20 | 0 | 80 | 0 | 0 | 80 | 0 | 0 | 80 | 0 | 0 | 80 | 0 | 0 | 80 | 0 | 0 | 80 | 0 | 60 |  | 2 | 25 |  | 1 |  |  |  | 100 | 10 |  |  |  |  | P-DY05 | 실험실 패더 | 1 | 1 | P-DY06 | 실험실 텐터 | 180 | 1 | 2 | 2 | [165 empty] | 310.8456782 | 1.18 | [12 empty] | 58.86 | 32.67 | 55.96 | 12.563 | 59.63 | 31.31 | 54.99 | 61.36 | 31.28 | 51.75 | 3-4 | 3.696667
| 281 | 2021-04-13 | 부산대학교 | 1 | P-DY09 | 고압 래피드 염색기 | RAW-001 | Recycled Polyester | 300 | 96 | Semi Dull | Draw Textured Yarn | 82.5 | 150*2 INT | Filaments | Recycled Polyester | 300 | 96 | Semi Dull | Draw Textured Yarn | 82.5 | 150*2 INT | Filaments | WOVEN | TWILL |  |  |  | P-DY09 | 고압 래피드 염색기 |  | Sera Wash C-NEP | DYSTAR | 정련호발제 | 3 | NaOH | 삼일 | 가성소다 | 5 | CH3COOH | 삼일 | 빙초산 | 0.5 | 45 | 5.5 | 95 | 60 | 0 | 95 | 0 | 0 | 95 | 0 | 0 | 95 | 0 | 0 | 95 | 0 | 0 | 95 | 0 | 0 | 95 | 0 | 80 | 10 | 2 | P-DY12 | 산업용 텐터기 | 1 | 3 | 3 |  |  | 170 | 170 | 20 | 1200 |  |  | 170 | 170 | 20 | 1200 |  |  | 170 | 170 | 20 | 1200 |  |  | 170 | 170 | 20 | 1200 |  |  | 170 | 170 | 20 | 1200 |  |  | 170 | 170 | 20 | 1200 |  |  | 170 | 170 | 20 | 1200 | 6.75 | Dianix Yellow Brown AM-R | DYSTAR | 분산 | 고일광 | 2.5 | [15 empty] | 1:10 | 0.0675 | Sunsolt RM-340S | 니카코리아 | 분산·균염제 | 0.3 | 빙초산 | 삼일 | 산 | 0.5 | Fadex® TS liq | Archroma | 일광견뢰도증진제 | 4 | Sera Fast P-UVC | Dystar | 일광견뢰도증진제 | 4 | P-DY08 | STARLET DL-6000+ | 40 | 1.5 | 64 | 0 | 0.75 | 100 | 0 | 1.5 | 136 | 60 | 2 | 64 | 0 | 0 | 64 | 0 | 0 | 64 | 0 | 0 | 64 | 0 | P-DY08 | STARLET DL-6000+ | NaOH | 삼일 | 가성소다 | 2 | Sera Con M-FAS | Dystar | 환원세정제 | 2 | 1:10 | 0.0675 | 40 | 2 | 80 | 20 | 0 | 80 | 0 | 0 | 80 | 0 | 0 | 80 | 0 | 0 | 80 | 0 | 0 | 80 | 0 | 0 | 80 | 0 | 60 |  | 2 | 25 |  | 1 |  |  |  | 100 | 10 |  |  |  |  | P-DY05 | 실험실 패더 | 1 | 1 | P-DY06 | 실험실 텐터 | 180 | 1 | 2 | 2 | [165 empty] | 310.8456782 | 1.18 | [12 empty] | 57.11 | 34.09 | 55.99 | 13.48 | 57.17 | 33.16 | 55.04 | 59.9 | 31.82 | 51.59 | 2-3 | 4.6
| 282 | 2021-04-13 | 부산대학교 | 1 | P-DY09 | 고압 래피드 염색기 | RAW-001 | Recycled Polyester | 300 | 96 | Semi Dull | Draw Textured Yarn | 82.5 | 150*2 INT | Filaments | Recycled Polyester | 300 | 96 | Semi Dull | Draw Textured Yarn | 82.5 | 150*2 INT | Filaments | WOVEN | TWILL |  |  |  | P-DY09 | 고압 래피드 염색기 |  | Sera Wash C-NEP | DYSTAR | 정련호발제 | 3 | NaOH | 삼일 | 가성소다 | 5 | CH3COOH | 삼일 | 빙초산 | 0.5 | 45 | 5.5 | 95 | 60 | 0 | 95 | 0 | 0 | 95 | 0 | 0 | 95 | 0 | 0 | 95 | 0 | 0 | 95 | 0 | 0 | 95 | 0 | 80 | 10 | 2 | P-DY12 | 산업용 텐터기 | 1 | 3 | 3 |  |  | 170 | 170 | 20 | 1200 |  |  | 170 | 170 | 20 | 1200 |  |  | 170 | 170 | 20 | 1200 |  |  | 170 | 170 | 20 | 1200 |  |  | 170 | 170 | 20 | 1200 |  |  | 170 | 170 | 20 | 1200 |  |  | 170 | 170 | 20 | 1200 | 6.75 | Dianix Yellow Brown AM-R | DYSTAR | 분산 | 고일광 | 3 | [15 empty] | 1:10 | 0.0675 | Sunsolt RM-340S | 니카코리아 | 분산·균염제 | 0.3 | 빙초산 | 삼일 | 산 | 0.5 | Fadex® TS liq | Archroma | 일광견뢰도증진제 | 4 | Sera Fast P-UVC | Dystar | 일광견뢰도증진제 | 4 | P-DY08 | STARLET DL-6000+ | 40 | 1.5 | 64 | 0 | 0.75 | 100 | 0 | 1.5 | 136 | 60 | 2 | 64 | 0 | 0 | 64 | 0 | 0 | 64 | 0 | 0 | 64 | 0 | P-DY08 | STARLET DL-6000+ | NaOH | 삼일 | 가성소다 | 2 | Sera Con M-FAS | Dystar | 환원세정제 | 2 | 1:10 | 0.0675 | 40 | 2 | 80 | 20 | 0 | 80 | 0 | 0 | 80 | 0 | 0 | 80 | 0 | 0 | 80 | 0 | 0 | 80 | 0 | 0 | 80 | 0 | 60 |  | 2 | 25 |  | 1 |  |  |  | 100 | 10 |  |  |  |  | P-DY05 | 실험실 패더 | 1 | 1 | P-DY06 | 실험실 텐터 | 180 | 1 | 2 | 2 | [165 empty] | 310.8456782 | 1.18 | [12 empty] | 55.34 | 35.54 | 55.68 | 14.389 | 56.08 | 34.51 | 55.05 | 57.02 | 33.74 | 52.28 | 3 | 3.03
| 283 | 2021-04-13 | 다이텍연구원 | 1 | P-DY09 | 고압 래피드 염색기 | RAW-001 | Recycled Polyester | 300 | 96 | Semi Dull | Draw Textured Yarn | 82.5 | 150*2 INT | Filaments | Recycled Polyester | 300 | 96 | Semi Dull | Draw Textured Yarn | 82.5 | 150*2 INT | Filaments | WOVEN | TWILL |  |  |  | P-DY09 | 고압 래피드 염색기 |  | Sera Wash C-NEP | DYSTAR | 정련호발제 | 3 | NaOH | 삼일 | 가성소다 | 5 | CH3COOH | 삼일 | 빙초산 | 0.5 | 45 | 5.5 | 95 | 60 | 0 | 95 | 0 | 0 | 95 | 0 | 0 | 95 | 0 | 0 | 95 | 0 | 0 | 95 | 0 | 0 | 95 | 0 | 80 | 10 | 2 | P-DY12 | 산업용 텐터기 | 1 | 3 | 3 |  |  | 170 | 170 | 20 | 1200 |  |  | 170 | 170 | 20 | 1200 |  |  | 170 | 170 | 20 | 1200 |  |  | 170 | 170 | 20 | 1200 |  |  | 170 | 170 | 20 | 1200 |  |  | 170 | 170 | 20 | 1200 |  |  | 170 | 170 | 20 | 1200 | 4 | Synolon Yellow AK | 경인양행 | 분산 | 고일광 | 0.033 | Synolon Blue AK | 경인양행 | 분산 | 고일광 | 0.017 | [10 empty] | 1:10 | 0.04 | Sunsolt RM-340S | 니카코리아 | 분산·균염제 | 0.3 | 빙초산 | 삼일 | 산 | 0.5 | [8 empty] | P-DY02 | IR 염색기 | 40 | 1.5 | 64 | 0 | 0.75 | 100 | 0 | 1.458333333 | 135 | 60 | 1.97222 | 64 | 0 | 0 | 64 | 0 | 0 | 64 | 0 | 0 | 64 | 0 | P-DY02 | IR 염색기 | NaOH | 삼일 | 가성소다 | 1.5 | Sera Con M-FAS | Dystar | 환원세정제 | 1.5 | 1:10 | 0.04 | 40 | 2 | 80 | 20 | 0 | 80 | 0 | 0 | 80 | 0 | 0 | 80 | 0 | 0 | 80 | 0 | 0 | 80 | 0 | 0 | 80 | 0 | 60 |  | 2 | 25 |  | 1 |  |  |  | 100 | 10 |  |  |  |  | P-DY05 | 실험실 패더 | 1 | 1 | P-DY06 | 실험실 텐터 | 180 | 1 | 2 | 2 | [165 empty] | 310.8456782 | 1.18 | [12 empty] | 82.15 | -7.68 | 9.2 | 0.2372 | 81.78 | -7.46 | 9.32 | 85.39 | -6.11 | 8.65 | 2 | 3.9
| 284 | 2021-04-13 | 다이텍연구원 | 1 | P-DY09 | 고압 래피드 염색기 | RAW-001 | Recycled Polyester | 300 | 96 | Semi Dull | Draw Textured Yarn | 82.5 | 150*2 INT | Filaments | Recycled Polyester | 300 | 96 | Semi Dull | Draw Textured Yarn | 82.5 | 150*2 INT | Filaments | WOVEN | TWILL |  |  |  | P-DY09 | 고압 래피드 염색기 |  | Sera Wash C-NEP | DYSTAR | 정련호발제 | 3 | NaOH | 삼일 | 가성소다 | 5 | CH3COOH | 삼일 | 빙초산 | 0.5 | 45 | 5.5 | 95 | 60 | 0 | 95 | 0 | 0 | 95 | 0 | 0 | 95 | 0 | 0 | 95 | 0 | 0 | 95 | 0 | 0 | 95 | 0 | 80 | 10 | 2 | P-DY12 | 산업용 텐터기 | 1 | 3 | 3 |  |  | 170 | 170 | 20 | 1200 |  |  | 170 | 170 | 20 | 1200 |  |  | 170 | 170 | 20 | 1200 |  |  | 170 | 170 | 20 | 1200 |  |  | 170 | 170 | 20 | 1200 |  |  | 170 | 170 | 20 | 1200 |  |  | 170 | 170 | 20 | 1200 | 4 | Synolon Yellow AK | 경인양행 | 분산 | 고일광 | 0.017 | Synolon Red AK | 경인양행 | 분산 | 고일광 | 0.033 | [10 empty] | 1:10 | 0.04 | Sunsolt RM-340S | 니카코리아 | 분산·균염제 | 0.3 | 빙초산 | 삼일 | 산 | 0.5 | [8 empty] | P-DY02 | IR 염색기 | 40 | 1.5 | 64 | 0 | 0.75 | 100 | 0 | 1.458333333 | 135 | 60 | 1.97222 | 64 | 0 | 0 | 64 | 0 | 0 | 64 | 0 | 0 | 64 | 0 | P-DY02 | IR 염색기 | NaOH | 삼일 | 가성소다 | 1.5 | Sera Con M-FAS | Dystar | 환원세정제 | 1.5 | 1:10 | 0.04 | 40 | 2 | 80 | 20 | 0 | 80 | 0 | 0 | 80 | 0 | 0 | 80 | 0 | 0 | 80 | 0 | 0 | 80 | 0 | 0 | 80 | 0 | 60 |  | 2 | 25 |  | 1 |  |  |  | 100 | 10 |  |  |  |  | P-DY05 | 실험실 패더 | 1 | 1 | P-DY06 | 실험실 텐터 | 180 | 1 | 2 | 2 | [165 empty] | 310.8456782 | 1.18 | [12 empty] | 80.68 | 23.29 | 7.55 | 0.1718 | 79.6 | 19.72 | 6.75 | 82.79 | 17.39 | 7.06 | 1-2 | 4.053333
| 285 | 2021-04-13 | 다이텍연구원 | 1 | P-DY09 | 고압 래피드 염색기 | RAW-001 | Recycled Polyester | 300 | 96 | Semi Dull | Draw Textured Yarn | 82.5 | 150*2 INT | Filaments | Recycled Polyester | 300 | 96 | Semi Dull | Draw Textured Yarn | 82.5 | 150*2 INT | Filaments | WOVEN | TWILL |  |  |  | P-DY09 | 고압 래피드 염색기 |  | Sera Wash C-NEP | DYSTAR | 정련호발제 | 3 | NaOH | 삼일 | 가성소다 | 5 | CH3COOH | 삼일 | 빙초산 | 0.5 | 45 | 5.5 | 95 | 60 | 0 | 95 | 0 | 0 | 95 | 0 | 0 | 95 | 0 | 0 | 95 | 0 | 0 | 95 | 0 | 0 | 95 | 0 | 80 | 10 | 2 | P-DY12 | 산업용 텐터기 | 1 | 3 | 3 |  |  | 170 | 170 | 20 | 1200 |  |  | 170 | 170 | 20 | 1200 |  |  | 170 | 170 | 20 | 1200 |  |  | 170 | 170 | 20 | 1200 |  |  | 170 | 170 | 20 | 1200 |  |  | 170 | 170 | 20 | 1200 |  |  | 170 | 170 | 20 | 1200 | 4 | Synolon Yellow AK | 경인양행 | 분산 | 고일광 | 0.017 | Synolon Blue AK | 경인양행 | 분산 | 고일광 | 0.033 | [10 empty] | 1:10 | 0.04 | Sunsolt RM-340S | 니카코리아 | 분산·균염제 | 0.3 | 빙초산 | 삼일 | 산 | 0.5 | [8 empty] | P-DY02 | IR 염색기 | 40 | 1.5 | 64 | 0 | 0.75 | 100 | 0 | 1.458333333 | 135 | 60 | 1.97222 | 64 | 0 | 0 | 64 | 0 | 0 | 64 | 0 | 0 | 64 | 0 | P-DY02 | IR 염색기 | NaOH | 삼일 | 가성소다 | 1.5 | Sera Con M-FAS | Dystar | 환원세정제 | 1.5 | 1:10 | 0.04 | 40 | 2 | 80 | 20 | 0 | 80 | 0 | 0 | 80 | 0 | 0 | 80 | 0 | 0 | 80 | 0 | 0 | 80 | 0 | 0 | 80 | 0 | 60 |  | 2 | 25 |  | 1 |  |  |  | 100 | 10 |  |  |  |  | P-DY05 | 실험실 패더 | 1 | 1 | P-DY06 | 실험실 텐터 | 180 | 1 | 2 | 2 | [165 empty] | 310.8456782 | 1.18 | [12 empty] | 79.5 | -8.9 | -0.7 | 0.2354 | 79.16 | -8.76 | -0.57 | 83.41 | -7.04 | 0.26 | 2 | 4.653333
| 286 | 2021-04-13 | 다이텍연구원 | 1 | P-DY09 | 고압 래피드 염색기 | RAW-001 | Recycled Polyester | 300 | 96 | Semi Dull | Draw Textured Yarn | 82.5 | 150*2 INT | Filaments | Recycled Polyester | 300 | 96 | Semi Dull | Draw Textured Yarn | 82.5 | 150*2 INT | Filaments | WOVEN | TWILL |  |  |  | P-DY09 | 고압 래피드 염색기 |  | Sera Wash C-NEP | DYSTAR | 정련호발제 | 3 | NaOH | 삼일 | 가성소다 | 5 | CH3COOH | 삼일 | 빙초산 | 0.5 | 45 | 5.5 | 95 | 60 | 0 | 95 | 0 | 0 | 95 | 0 | 0 | 95 | 0 | 0 | 95 | 0 | 0 | 95 | 0 | 0 | 95 | 0 | 80 | 10 | 2 | P-DY12 | 산업용 텐터기 | 1 | 3 | 3 |  |  | 170 | 170 | 20 | 1200 |  |  | 170 | 170 | 20 | 1200 |  |  | 170 | 170 | 20 | 1200 |  |  | 170 | 170 | 20 | 1200 |  |  | 170 | 170 | 20 | 1200 |  |  | 170 | 170 | 20 | 1200 |  |  | 170 | 170 | 20 | 1200 | 4 | Synolon Yellow AK | 경인양행 | 분산 | 고일광 | 0.017 | Synolon Red AK | 경인양행 | 분산 | 고일광 | 0.017 | Synolon Blue AK | 경인양행 | 분산 | 고일광 | 0.017 | [5 empty] | 1:10 | 0.04 | Sunsolt RM-340S | 니카코리아 | 분산·균염제 | 0.3 | 빙초산 | 삼일 | 산 | 0.5 | [8 empty] | P-DY02 | IR 염색기 | 40 | 1.5 | 64 | 0 | 0.75 | 100 | 0 | 1.458333333 | 135 | 60 | 1.97222 | 64 | 0 | 0 | 64 | 0 | 0 | 64 | 0 | 0 | 64 | 0 | P-DY02 | IR 염색기 | NaOH | 삼일 | 가성소다 | 1.5 | Sera Con M-FAS | Dystar | 환원세정제 | 1.5 | 1:10 | 0.04 | 40 | 2 | 80 | 20 | 0 | 80 | 0 | 0 | 80 | 0 | 0 | 80 | 0 | 0 | 80 | 0 | 0 | 80 | 0 | 0 | 80 | 0 | 60 |  | 2 | 25 |  | 1 |  |  |  | 100 | 10 |  |  |  |  | P-DY05 | 실험실 패더 | 1 | 1 | P-DY06 | 실험실 텐터 | 180 | 1 | 2 | 2 | [165 empty] | 310.8456782 | 1.18 | [12 empty] | 78.13 | 5.19 | 1 | 0.2068 | 78.15 | 4.69 | 1.48 | 82 | 4.1 | 1.96 | 1-2 | 3.923333
| 287 | 2021-04-13 | 다이텍연구원 | 1 | P-DY09 | 고압 래피드 염색기 | RAW-001 | Recycled Polyester | 300 | 96 | Semi Dull | Draw Textured Yarn | 82.5 | 150*2 INT | Filaments | Recycled Polyester | 300 | 96 | Semi Dull | Draw Textured Yarn | 82.5 | 150*2 INT | Filaments | WOVEN | TWILL |  |  |  | P-DY09 | 고압 래피드 염색기 |  | Sera Wash C-NEP | DYSTAR | 정련호발제 | 3 | NaOH | 삼일 | 가성소다 | 5 | CH3COOH | 삼일 | 빙초산 | 0.5 | 45 | 5.5 | 95 | 60 | 0 | 95 | 0 | 0 | 95 | 0 | 0 | 95 | 0 | 0 | 95 | 0 | 0 | 95 | 0 | 0 | 95 | 0 | 80 | 10 | 2 | P-DY12 | 산업용 텐터기 | 1 | 3 | 3 |  |  | 170 | 170 | 20 | 1200 |  |  | 170 | 170 | 20 | 1200 |  |  | 170 | 170 | 20 | 1200 |  |  | 170 | 170 | 20 | 1200 |  |  | 170 | 170 | 20 | 1200 |  |  | 170 | 170 | 20 | 1200 |  |  | 170 | 170 | 20 | 1200 | 4 | Synolon Red AK | 경인양행 | 분산 | 고일광 | 0.033 | Synolon Blue AK | 경인양행 | 분산 | 고일광 | 0.017 | [10 empty] | 1:10 | 0.04 | Sunsolt RM-340S | 니카코리아 | 분산·균염제 | 0.3 | 빙초산 | 삼일 | 산 | 0.5 | [8 empty] | P-DY02 | IR 염색기 | 40 | 1.5 | 64 | 0 | 0.75 | 100 | 0 | 1.458333333 | 135 | 60 | 1.97222 | 64 | 0 | 0 | 64 | 0 | 0 | 64 | 0 | 0 | 64 | 0 | P-DY02 | IR 염색기 | NaOH | 삼일 | 가성소다 | 1.5 | Sera Con M-FAS | Dystar | 환원세정제 | 1.5 | 1:10 | 0.04 | 40 | 2 | 80 | 20 | 0 | 80 | 0 | 0 | 80 | 0 | 0 | 80 | 0 | 0 | 80 | 0 | 0 | 80 | 0 | 0 | 80 | 0 | 60 |  | 2 | 25 |  | 1 |  |  |  | 100 | 10 |  |  |  |  | P-DY05 | 실험실 패더 | 1 | 1 | P-DY06 | 실험실 텐터 | 180 | 1 | 2 | 2 | [165 empty] | 310.8456782 | 1.18 | [12 empty] | 76.11 | 13.47 | -5.78 | 0.164 | 75.59 | 12.67 | -5.46 | 80.57 | 10.57 | -2.89 | 1-2 | 5.99
| 288 | 2021-04-13 | 다이텍연구원 | 1 | P-DY09 | 고압 래피드 염색기 | RAW-001 | Recycled Polyester | 300 | 96 | Semi Dull | Draw Textured Yarn | 82.5 | 150*2 INT | Filaments | Recycled Polyester | 300 | 96 | Semi Dull | Draw Textured Yarn | 82.5 | 150*2 INT | Filaments | WOVEN | TWILL |  |  |  | P-DY09 | 고압 래피드 염색기 |  | Sera Wash C-NEP | DYSTAR | 정련호발제 | 3 | NaOH | 삼일 | 가성소다 | 5 | CH3COOH | 삼일 | 빙초산 | 0.5 | 45 | 5.5 | 95 | 60 | 0 | 95 | 0 | 0 | 95 | 0 | 0 | 95 | 0 | 0 | 95 | 0 | 0 | 95 | 0 | 0 | 95 | 0 | 80 | 10 | 2 | P-DY12 | 산업용 텐터기 | 1 | 3 | 3 |  |  | 170 | 170 | 20 | 1200 |  |  | 170 | 170 | 20 | 1200 |  |  | 170 | 170 | 20 | 1200 |  |  | 170 | 170 | 20 | 1200 |  |  | 170 | 170 | 20 | 1200 |  |  | 170 | 170 | 20 | 1200 |  |  | 170 | 170 | 20 | 1200 | 4 | Synolon Red AK | 경인양행 | 분산 | 고일광 | 0.017 | Synolon Blue AK | 경인양행 | 분산 | 고일광 | 0.033 | [10 empty] | 1:10 | 0.04 | Sunsolt RM-340S | 니카코리아 | 분산·균염제 | 0.3 | 빙초산 | 삼일 | 산 | 0.5 | [8 empty] | P-DY02 | IR 염색기 | 40 | 1.5 | 64 | 0 | 0.75 | 100 | 0 | 1.458333333 | 135 | 60 | 1.97222 | 64 | 0 | 0 | 64 | 0 | 0 | 64 | 0 | 0 | 64 | 0 | P-DY02 | IR 염색기 | NaOH | 삼일 | 가성소다 | 1.5 | Sera Con M-FAS | Dystar | 환원세정제 | 1.5 | 1:10 | 0.04 | 40 | 2 | 80 | 20 | 0 | 80 | 0 | 0 | 80 | 0 | 0 | 80 | 0 | 0 | 80 | 0 | 0 | 80 | 0 | 0 | 80 | 0 | 60 |  | 2 | 25 |  | 1 |  |  |  | 100 | 10 |  |  |  |  | P-DY05 | 실험실 패더 | 1 | 1 | P-DY06 | 실험실 텐터 | 180 | 1 | 2 | 2 | [165 empty] | 310.8456782 | 1.18 | [12 empty] | 76.03 | 2.91 | -8.86 | 0.2067 | 75.91 | 2.61 | -8.33 | 80.68 | 2.18 | -6.02 | 1-2 | 5.32
| 289 | 2021-04-14 | 다이텍연구원 | 1 | P-DY09 | 고압 래피드 염색기 | RAW-001 | Recycled Polyester | 300 | 96 | Semi Dull | Draw Textured Yarn | 82.5 | 150*2 INT | Filaments | Recycled Polyester | 300 | 96 | Semi Dull | Draw Textured Yarn | 82.5 | 150*2 INT | Filaments | WOVEN | TWILL |  |  |  | P-DY09 | 고압 래피드 염색기 |  | Sera Wash C-NEP | DYSTAR | 정련호발제 | 3 | NaOH | 삼일 | 가성소다 | 5 | CH3COOH | 삼일 | 빙초산 | 0.5 | 45 | 5.5 | 95 | 60 | 0 | 95 | 0 | 0 | 95 | 0 | 0 | 95 | 0 | 0 | 95 | 0 | 0 | 95 | 0 | 0 | 95 | 0 | 80 | 10 | 2 | P-DY12 | 산업용 텐터기 | 1 | 3 | 3 |  |  | 170 | 170 | 20 | 1200 |  |  | 170 | 170 | 20 | 1200 |  |  | 170 | 170 | 20 | 1200 |  |  | 170 | 170 | 20 | 1200 |  |  | 170 | 170 | 20 | 1200 |  |  | 170 | 170 | 20 | 1200 |  |  | 170 | 170 | 20 | 1200 | 4 | Synolon Yellow AK | 경인양행 | 분산 | 고일광 | 0.033 | Synolon Red AK | 경인양행 | 분산 | 고일광 | 0.017 | [10 empty] | 1:10 | 0.04 | Sunsolt RM-340S | 니카코리아 | 분산·균염제 | 0.3 | 빙초산 | 삼일 | 산 | 0.5 | [8 empty] | P-DY02 | IR 염색기 | 40 | 1.5 | 64 | 0 | 0.75 | 100 | 0 | 1.458333333 | 135 | 60 | 1.97222 | 64 | 0 | 0 | 64 | 0 | 0 | 64 | 0 | 0 | 64 | 0 | P-DY02 | IR 염색기 | NaOH | 삼일 | 가성소다 | 1.5 | Sera Con M-FAS | Dystar | 환원세정제 | 1.5 | 1:10 | 0.04 | 40 | 2 | 80 | 20 | 0 | 80 | 0 | 0 | 80 | 0 | 0 | 80 | 0 | 0 | 80 | 0 | 0 | 80 | 0 | 0 | 80 | 0 | 60 |  | 2 | 25 |  | 1 |  |  |  | 100 | 10 |  |  |  |  | P-DY05 | 실험실 패더 | 1 | 1 | P-DY06 | 실험실 텐터 | 180 | 1 | 2 | 2 | [165 empty] | 310.8456782 | 1.18 | [12 empty] | 83.22 | 15.24 | 14.9 | 0.2284 | 82.4 | 11.51 | 13.64 | 86.2 | 11.7 | 12.68 | 1-2 | 3.94
| 290 | 2021-04-14 | 다이텍연구원 | 1 | P-DY09 | 고압 래피드 염색기 | RAW-001 | Recycled Polyester | 300 | 96 | Semi Dull | Draw Textured Yarn | 82.5 | 150*2 INT | Filaments | Recycled Polyester | 300 | 96 | Semi Dull | Draw Textured Yarn | 82.5 | 150*2 INT | Filaments | WOVEN | TWILL |  |  |  | P-DY09 | 고압 래피드 염색기 |  | Sera Wash C-NEP | DYSTAR | 정련호발제 | 3 | NaOH | 삼일 | 가성소다 | 5 | CH3COOH | 삼일 | 빙초산 | 0.5 | 45 | 5.5 | 95 | 60 | 0 | 95 | 0 | 0 | 95 | 0 | 0 | 95 | 0 | 0 | 95 | 0 | 0 | 95 | 0 | 0 | 95 | 0 | 80 | 10 | 2 | P-DY12 | 산업용 텐터기 | 1 | 3 | 3 |  |  | 170 | 170 | 20 | 1200 |  |  | 170 | 170 | 20 | 1200 |  |  | 170 | 170 | 20 | 1200 |  |  | 170 | 170 | 20 | 1200 |  |  | 170 | 170 | 20 | 1200 |  |  | 170 | 170 | 20 | 1200 |  |  | 170 | 170 | 20 | 1200 | 4 | Synolon Red AK | 경인양행 | 분산 | 고일광 | 0.033 | Synolon Blue AK | 경인양행 | 분산 | 고일광 | 0.067 | [10 empty] | 1:10 | 0.04 | Sunsolt RM-340S | 니카코리아 | 분산·균염제 | 0.3 | 빙초산 | 삼일 | 산 | 0.5 | [8 empty] | P-DY02 | IR 염색기 | 40 | 1.5 | 64 | 0 | 0.75 | 100 | 0 | 1.458333333 | 135 | 60 | 1.97222 | 64 | 0 | 0 | 64 | 0 | 0 | 64 | 0 | 0 | 64 | 0 | P-DY02 | IR 염색기 | NaOH | 삼일 | 가성소다 | 1.5 | Sera Con M-FAS | Dystar | 환원세정제 | 1.5 | 1:10 | 0.04 | 40 | 2 | 80 | 20 | 0 | 80 | 0 | 0 | 80 | 0 | 0 | 80 | 0 | 0 | 80 | 0 | 0 | 80 | 0 | 0 | 80 | 0 | 60 |  | 2 | 25 |  | 1 |  |  |  | 100 | 10 |  |  |  |  | P-DY05 | 실험실 패더 | 1 | 1 | P-DY06 | 실험실 텐터 | 180 | 1 | 2 | 2 | [165 empty] | 310.8456782 | 1.18 | [12 empty] | 69.49 | 3.91 | -12.68 | 0.3002 | 69.5 | 3.68 | -12.27 | 74.94 | 3.65 | -8.89 | 1-2 | 6.413333
| 291 | 2021-04-14 | 다이텍연구원 | 1 | P-DY09 | 고압 래피드 염색기 | RAW-001 | Recycled Polyester | 300 | 96 | Semi Dull | Draw Textured Yarn | 82.5 | 150*2 INT | Filaments | Recycled Polyester | 300 | 96 | Semi Dull | Draw Textured Yarn | 82.5 | 150*2 INT | Filaments | WOVEN | TWILL |  |  |  | P-DY09 | 고압 래피드 염색기 |  | Sera Wash C-NEP | DYSTAR | 정련호발제 | 3 | NaOH | 삼일 | 가성소다 | 5 | CH3COOH | 삼일 | 빙초산 | 0.5 | 45 | 5.5 | 95 | 60 | 0 | 95 | 0 | 0 | 95 | 0 | 0 | 95 | 0 | 0 | 95 | 0 | 0 | 95 | 0 | 0 | 95 | 0 | 80 | 10 | 2 | P-DY12 | 산업용 텐터기 | 1 | 3 | 3 |  |  | 170 | 170 | 20 | 1200 |  |  | 170 | 170 | 20 | 1200 |  |  | 170 | 170 | 20 | 1200 |  |  | 170 | 170 | 20 | 1200 |  |  | 170 | 170 | 20 | 1200 |  |  | 170 | 170 | 20 | 1200 |  |  | 170 | 170 | 20 | 1200 | 4 | Synolon Red AK | 경인양행 | 분산 | 고일광 | 0.067 | Synolon Blue AK | 경인양행 | 분산 | 고일광 | 0.033 | [10 empty] | 1:10 | 0.04 | Sunsolt RM-340S | 니카코리아 | 분산·균염제 | 0.3 | 빙초산 | 삼일 | 산 | 0.5 | [8 empty] | P-DY02 | IR 염색기 | 40 | 1.5 | 64 | 0 | 0.75 | 100 | 0 | 1.458333333 | 135 | 60 | 1.97222 | 64 | 0 | 0 | 64 | 0 | 0 | 64 | 0 | 0 | 64 | 0 | P-DY02 | IR 염색기 | NaOH | 삼일 | 가성소다 | 1.5 | Sera Con M-FAS | Dystar | 환원세정제 | 1.5 | 1:10 | 0.04 | 40 | 2 | 80 | 20 | 0 | 80 | 0 | 0 | 80 | 0 | 0 | 80 | 0 | 0 | 80 | 0 | 0 | 80 | 0 | 0 | 80 | 0 | 60 |  | 2 | 25 |  | 1 |  |  |  | 100 | 10 |  |  |  |  | P-DY05 | 실험실 패더 | 1 | 1 | P-DY06 | 실험실 텐터 | 180 | 1 | 2 | 2 | [165 empty] | 310.8456782 | 1.18 | [12 empty] | 69.68 | 16.59 | -7.69 | 0.2449 | 69.78 | 16.21 | -7.07 | 75.35 | 13.11 | -5.1 | 1-2 | 6.68
| 292 | 2021-04-14 | 다이텍연구원 | 1 | P-DY09 | 고압 래피드 염색기 | RAW-001 | Recycled Polyester | 300 | 96 | Semi Dull | Draw Textured Yarn | 82.5 | 150*2 INT | Filaments | Recycled Polyester | 300 | 96 | Semi Dull | Draw Textured Yarn | 82.5 | 150*2 INT | Filaments | WOVEN | TWILL |  |  |  | P-DY09 | 고압 래피드 염색기 |  | Sera Wash C-NEP | DYSTAR | 정련호발제 | 3 | NaOH | 삼일 | 가성소다 | 5 | CH3COOH | 삼일 | 빙초산 | 0.5 | 45 | 5.5 | 95 | 60 | 0 | 95 | 0 | 0 | 95 | 0 | 0 | 95 | 0 | 0 | 95 | 0 | 0 | 95 | 0 | 0 | 95 | 0 | 80 | 10 | 2 | P-DY12 | 산업용 텐터기 | 1 | 3 | 3 |  |  | 170 | 170 | 20 | 1200 |  |  | 170 | 170 | 20 | 1200 |  |  | 170 | 170 | 20 | 1200 |  |  | 170 | 170 | 20 | 1200 |  |  | 170 | 170 | 20 | 1200 |  |  | 170 | 170 | 20 | 1200 |  |  | 170 | 170 | 20 | 1200 | 4 | Synolon Yellow AK | 경인양행 | 분산 | 고일광 | 0.033 | Synolon Blue AK | 경인양행 | 분산 | 고일광 | 0.067 | [10 empty] | 1:10 | 0.04 | Sunsolt RM-340S | 니카코리아 | 분산·균염제 | 0.3 | 빙초산 | 삼일 | 산 | 0.5 | [8 empty] | P-DY02 | IR 염색기 | 40 | 1.5 | 64 | 0 | 0.75 | 100 | 0 | 1.458333333 | 135 | 60 | 1.97222 | 64 | 0 | 0 | 64 | 0 | 0 | 64 | 0 | 0 | 64 | 0 | P-DY02 | IR 염색기 | NaOH | 삼일 | 가성소다 | 1.5 | Sera Con M-FAS | Dystar | 환원세정제 | 1.5 | 1:10 | 0.04 | 40 | 2 | 80 | 20 | 0 | 80 | 0 | 0 | 80 | 0 | 0 | 80 | 0 | 0 | 80 | 0 | 0 | 80 | 0 | 0 | 80 | 0 | 60 |  | 2 | 25 |  | 1 |  |  |  | 100 | 10 |  |  |  |  | P-DY05 | 실험실 패더 | 1 | 1 | P-DY06 | 실험실 텐터 | 180 | 1 | 2 | 2 | [165 empty] | 310.8456782 | 1.18 | [12 empty] | 73.43 | -11.04 | -2.07 | 0.3663 | 73.05 | -10.98 | -2.04 | 77.94 | -8.02 | -1.08 | 1-2 | 5.81
| 293 | 2021-04-14 | 다이텍연구원 | 1 | P-DY09 | 고압 래피드 염색기 | RAW-001 | Recycled Polyester | 300 | 96 | Semi Dull | Draw Textured Yarn | 82.5 | 150*2 INT | Filaments | Recycled Polyester | 300 | 96 | Semi Dull | Draw Textured Yarn | 82.5 | 150*2 INT | Filaments | WOVEN | TWILL |  |  |  | P-DY09 | 고압 래피드 염색기 |  | Sera Wash C-NEP | DYSTAR | 정련호발제 | 3 | NaOH | 삼일 | 가성소다 | 5 | CH3COOH | 삼일 | 빙초산 | 0.5 | 45 | 5.5 | 95 | 60 | 0 | 95 | 0 | 0 | 95 | 0 | 0 | 95 | 0 | 0 | 95 | 0 | 0 | 95 | 0 | 0 | 95 | 0 | 80 | 10 | 2 | P-DY12 | 산업용 텐터기 | 1 | 3 | 3 |  |  | 170 | 170 | 20 | 1200 |  |  | 170 | 170 | 20 | 1200 |  |  | 170 | 170 | 20 | 1200 |  |  | 170 | 170 | 20 | 1200 |  |  | 170 | 170 | 20 | 1200 |  |  | 170 | 170 | 20 | 1200 |  |  | 170 | 170 | 20 | 1200 | 4 | Synolon Yellow AK | 경인양행 | 분산 | 고일광 | 0.033 | Synolon Red AK | 경인양행 | 분산 | 고일광 | 0.033 | Synolon Blue AK | 경인양행 | 분산 | 고일광 | 0.033 | [5 empty] | 1:10 | 0.04 | Sunsolt RM-340S | 니카코리아 | 분산·균염제 | 0.3 | 빙초산 | 삼일 | 산 | 0.5 | [8 empty] | P-DY02 | IR 염색기 | 40 | 1.5 | 64 | 0 | 0.75 | 100 | 0 | 1.458333333 | 135 | 60 | 1.97222 | 64 | 0 | 0 | 64 | 0 | 0 | 64 | 0 | 0 | 64 | 0 | P-DY02 | IR 염색기 | NaOH | 삼일 | 가성소다 | 1.5 | Sera Con M-FAS | Dystar | 환원세정제 | 1.5 | 1:10 | 0.04 | 40 | 2 | 80 | 20 | 0 | 80 | 0 | 0 | 80 | 0 | 0 | 80 | 0 | 0 | 80 | 0 | 0 | 80 | 0 | 0 | 80 | 0 | 60 |  | 2 | 25 |  | 1 |  |  |  | 100 | 10 |  |  |  |  | P-DY05 | 실험실 패더 | 1 | 1 | P-DY06 | 실험실 텐터 | 180 | 1 | 2 | 2 | [165 empty] | 310.8456782 | 1.18 | [12 empty] | 72.2 | 6.22 | 0.54 | 0.3181 | 72.42 | 6.06 | 0.97 | 77.8 | 4.97 | 1.34 | 1-2 | 5.503333
| 294 | 2021-04-14 | 다이텍연구원 | 1 | P-DY09 | 고압 래피드 염색기 | RAW-001 | Recycled Polyester | 300 | 96 | Semi Dull | Draw Textured Yarn | 82.5 | 150*2 INT | Filaments | Recycled Polyester | 300 | 96 | Semi Dull | Draw Textured Yarn | 82.5 | 150*2 INT | Filaments | WOVEN | TWILL |  |  |  | P-DY09 | 고압 래피드 염색기 |  | Sera Wash C-NEP | DYSTAR | 정련호발제 | 3 | NaOH | 삼일 | 가성소다 | 5 | CH3COOH | 삼일 | 빙초산 | 0.5 | 45 | 5.5 | 95 | 60 | 0 | 95 | 0 | 0 | 95 | 0 | 0 | 95 | 0 | 0 | 95 | 0 | 0 | 95 | 0 | 0 | 95 | 0 | 80 | 10 | 2 | P-DY12 | 산업용 텐터기 | 1 | 3 | 3 |  |  | 170 | 170 | 20 | 1200 |  |  | 170 | 170 | 20 | 1200 |  |  | 170 | 170 | 20 | 1200 |  |  | 170 | 170 | 20 | 1200 |  |  | 170 | 170 | 20 | 1200 |  |  | 170 | 170 | 20 | 1200 |  |  | 170 | 170 | 20 | 1200 | 4 | Synolon Yellow AK | 경인양행 | 분산 | 고일광 | 0.033 | Synolon Red AK | 경인양행 | 분산 | 고일광 | 0.067 | [10 empty] | 1:10 | 0.04 | Sunsolt RM-340S | 니카코리아 | 분산·균염제 | 0.3 | 빙초산 | 삼일 | 산 | 0.5 | [8 empty] | P-DY02 | IR 염색기 | 40 | 1.5 | 64 | 0 | 0.75 | 100 | 0 | 1.458333333 | 135 | 60 | 1.97222 | 64 | 0 | 0 | 64 | 0 | 0 | 64 | 0 | 0 | 64 | 0 | P-DY02 | IR 염색기 | NaOH | 삼일 | 가성소다 | 1.5 | Sera Con M-FAS | Dystar | 환원세정제 | 1.5 | 1:10 | 0.04 | 40 | 2 | 80 | 20 | 0 | 80 | 0 | 0 | 80 | 0 | 0 | 80 | 0 | 0 | 80 | 0 | 0 | 80 | 0 | 0 | 80 | 0 | 60 |  | 2 | 25 |  | 1 |  |  |  | 100 | 10 |  |  |  |  | P-DY05 | 실험실 패더 | 1 | 1 | P-DY06 | 실험실 텐터 | 180 | 1 | 2 | 2 | [165 empty] | 310.8456782 | 1.18 | [12 empty] | 75.9 | 30.31 | 11.33 | 0.2714 | 75.37 | 27.22 | 10.49 | 80.64 | 22.68 | 9.05 | 1-2 | 7.116667
| 295 | 2021-04-14 | 다이텍연구원 | 1 | P-DY09 | 고압 래피드 염색기 | RAW-001 | Recycled Polyester | 300 | 96 | Semi Dull | Draw Textured Yarn | 82.5 | 150*2 INT | Filaments | Recycled Polyester | 300 | 96 | Semi Dull | Draw Textured Yarn | 82.5 | 150*2 INT | Filaments | WOVEN | TWILL |  |  |  | P-DY09 | 고압 래피드 염색기 |  | Sera Wash C-NEP | DYSTAR | 정련호발제 | 3 | NaOH | 삼일 | 가성소다 | 5 | CH3COOH | 삼일 | 빙초산 | 0.5 | 45 | 5.5 | 95 | 60 | 0 | 95 | 0 | 0 | 95 | 0 | 0 | 95 | 0 | 0 | 95 | 0 | 0 | 95 | 0 | 0 | 95 | 0 | 80 | 10 | 2 | P-DY12 | 산업용 텐터기 | 1 | 3 | 3 |  |  | 170 | 170 | 20 | 1200 |  |  | 170 | 170 | 20 | 1200 |  |  | 170 | 170 | 20 | 1200 |  |  | 170 | 170 | 20 | 1200 |  |  | 170 | 170 | 20 | 1200 |  |  | 170 | 170 | 20 | 1200 |  |  | 170 | 170 | 20 | 1200 | 4 | Synolon Yellow AK | 경인양행 | 분산 | 고일광 | 0.067 | Synolon Blue AK | 경인양행 | 분산 | 고일광 | 0.033 | [10 empty] | 1:10 | 0.04 | Sunsolt RM-340S | 니카코리아 | 분산·균염제 | 0.3 | 빙초산 | 삼일 | 산 | 0.5 | [8 empty] | P-DY02 | IR 염색기 | 40 | 1.5 | 64 | 0 | 0.75 | 100 | 0 | 1.458333333 | 135 | 60 | 1.97222 | 64 | 0 | 0 | 64 | 0 | 0 | 64 | 0 | 0 | 64 | 0 | P-DY02 | IR 염색기 | NaOH | 삼일 | 가성소다 | 1.5 | Sera Con M-FAS | Dystar | 환원세정제 | 1.5 | 1:10 | 0.04 | 40 | 2 | 80 | 20 | 0 | 80 | 0 | 0 | 80 | 0 | 0 | 80 | 0 | 0 | 80 | 0 | 0 | 80 | 0 | 0 | 80 | 0 | 60 |  | 2 | 25 |  | 1 |  |  |  | 100 | 10 |  |  |  |  | P-DY05 | 실험실 패더 | 1 | 1 | P-DY06 | 실험실 텐터 | 180 | 1 | 2 | 2 | [165 empty] | 310.8456782 | 1.18 | [12 empty] | 77.15 | -9.93 | 11.74 | 0.3841 | 77.01 | -10.01 | 11.88 | 81.61 | -7.28 | 9.79 | 1-2 | 5.743333
| 296 | 2021-04-14 | 다이텍연구원 | 1 | P-DY09 | 고압 래피드 염색기 | RAW-001 | Recycled Polyester | 300 | 96 | Semi Dull | Draw Textured Yarn | 82.5 | 150*2 INT | Filaments | Recycled Polyester | 300 | 96 | Semi Dull | Draw Textured Yarn | 82.5 | 150*2 INT | Filaments | WOVEN | TWILL |  |  |  | P-DY09 | 고압 래피드 염색기 |  | Sera Wash C-NEP | DYSTAR | 정련호발제 | 3 | NaOH | 삼일 | 가성소다 | 5 | CH3COOH | 삼일 | 빙초산 | 0.5 | 45 | 5.5 | 95 | 60 | 0 | 95 | 0 | 0 | 95 | 0 | 0 | 95 | 0 | 0 | 95 | 0 | 0 | 95 | 0 | 0 | 95 | 0 | 80 | 10 | 2 | P-DY12 | 산업용 텐터기 | 1 | 3 | 3 |  |  | 170 | 170 | 20 | 1200 |  |  | 170 | 170 | 20 | 1200 |  |  | 170 | 170 | 20 | 1200 |  |  | 170 | 170 | 20 | 1200 |  |  | 170 | 170 | 20 | 1200 |  |  | 170 | 170 | 20 | 1200 |  |  | 170 | 170 | 20 | 1200 | 4 | Synolon Yellow AK | 경인양행 | 분산 | 고일광 | 0.067 | Synolon Red AK | 경인양행 | 분산 | 고일광 | 0.033 | [10 empty] | 1:10 | 0.04 | Sunsolt RM-340S | 니카코리아 | 분산·균염제 | 0.3 | 빙초산 | 삼일 | 산 | 0.5 | [8 empty] | P-DY02 | IR 염색기 | 40 | 1.5 | 64 | 0 | 0.75 | 100 | 0 | 1.458333333 | 135 | 60 | 1.97222 | 64 | 0 | 0 | 64 | 0 | 0 | 64 | 0 | 0 | 64 | 0 | P-DY02 | IR 염색기 | NaOH | 삼일 | 가성소다 | 1.5 | Sera Con M-FAS | Dystar | 환원세정제 | 1.5 | 1:10 | 0.04 | 40 | 2 | 80 | 20 | 0 | 80 | 0 | 0 | 80 | 0 | 0 | 80 | 0 | 0 | 80 | 0 | 0 | 80 | 0 | 0 | 80 | 0 | 60 |  | 2 | 25 |  | 1 |  |  |  | 100 | 10 |  |  |  |  | P-DY05 | 실험실 패더 | 1 | 1 | P-DY06 | 실험실 텐터 | 180 | 1 | 2 | 2 | [165 empty] | 310.8456782 | 1.18 | [12 empty] | 79.54 | 21.01 | 19.3 | 0.3371 | 78.64 | 17.98 | 18.37 | 83.54 | 15.94 | 15.58 | 1-2 | 6.003333
| 297 | 2021-04-14 | 다이텍연구원 | 1 | P-DY09 | 고압 래피드 염색기 | RAW-001 | Recycled Polyester | 300 | 96 | Semi Dull | Draw Textured Yarn | 82.5 | 150*2 INT | Filaments | Recycled Polyester | 300 | 96 | Semi Dull | Draw Textured Yarn | 82.5 | 150*2 INT | Filaments | WOVEN | TWILL |  |  |  | P-DY09 | 고압 래피드 염색기 |  | Sera Wash C-NEP | DYSTAR | 정련호발제 | 3 | NaOH | 삼일 | 가성소다 | 5 | CH3COOH | 삼일 | 빙초산 | 0.5 | 45 | 5.5 | 95 | 60 | 0 | 95 | 0 | 0 | 95 | 0 | 0 | 95 | 0 | 0 | 95 | 0 | 0 | 95 | 0 | 0 | 95 | 0 | 80 | 10 | 2 | P-DY12 | 산업용 텐터기 | 1 | 3 | 3 |  |  | 170 | 170 | 20 | 1200 |  |  | 170 | 170 | 20 | 1200 |  |  | 170 | 170 | 20 | 1200 |  |  | 170 | 170 | 20 | 1200 |  |  | 170 | 170 | 20 | 1200 |  |  | 170 | 170 | 20 | 1200 |  |  | 170 | 170 | 20 | 1200 | 4 | Synolon Red AK | 경인양행 | 분산 | 고일광 | 0.167 | Synolon Blue AK | 경인양행 | 분산 | 고일광 | 0.333 | [10 empty] | 1:10 | 0.04 | Sunsolt RM-340S | 니카코리아 | 분산·균염제 | 0.3 | 빙초산 | 삼일 | 산 | 0.5 | [8 empty] | P-DY02 | IR 염색기 | 40 | 1.5 | 64 | 0 | 0.75 | 100 | 0 | 1.458333333 | 135 | 60 | 1.97222 | 64 | 0 | 0 | 64 | 0 | 0 | 64 | 0 | 0 | 64 | 0 | P-DY02 | IR 염색기 | NaOH | 삼일 | 가성소다 | 1.5 | Sera Con M-FAS | Dystar | 환원세정제 | 1.5 | 1:10 | 0.04 | 40 | 2 | 80 | 20 | 0 | 80 | 0 | 0 | 80 | 0 | 0 | 80 | 0 | 0 | 80 | 0 | 0 | 80 | 0 | 0 | 80 | 0 | 60 |  | 2 | 25 |  | 1 |  |  |  | 100 | 10 |  |  |  |  | P-DY05 | 실험실 패더 | 1 | 1 | P-DY06 | 실험실 텐터 | 180 | 1 | 2 | 2 | [165 empty] | 310.8456782 | 1.18 | [12 empty] | 49.8 | 6.92 | -19.51 | 0.986 | 50.19 | 6.62 | -19.16 | 57.6 | 7.07 | -14.64 | 1-2 | 8.696667
| 298 | 2021-04-14 | 다이텍연구원 | 1 | P-DY09 | 고압 래피드 염색기 | RAW-001 | Recycled Polyester | 300 | 96 | Semi Dull | Draw Textured Yarn | 82.5 | 150*2 INT | Filaments | Recycled Polyester | 300 | 96 | Semi Dull | Draw Textured Yarn | 82.5 | 150*2 INT | Filaments | WOVEN | TWILL |  |  |  | P-DY09 | 고압 래피드 염색기 |  | Sera Wash C-NEP | DYSTAR | 정련호발제 | 3 | NaOH | 삼일 | 가성소다 | 5 | CH3COOH | 삼일 | 빙초산 | 0.5 | 45 | 5.5 | 95 | 60 | 0 | 95 | 0 | 0 | 95 | 0 | 0 | 95 | 0 | 0 | 95 | 0 | 0 | 95 | 0 | 0 | 95 | 0 | 80 | 10 | 2 | P-DY12 | 산업용 텐터기 | 1 | 3 | 3 |  |  | 170 | 170 | 20 | 1200 |  |  | 170 | 170 | 20 | 1200 |  |  | 170 | 170 | 20 | 1200 |  |  | 170 | 170 | 20 | 1200 |  |  | 170 | 170 | 20 | 1200 |  |  | 170 | 170 | 20 | 1200 |  |  | 170 | 170 | 20 | 1200 | 4 | Synolon Red AK | 경인양행 | 분산 | 고일광 | 0.333 | Synolon Blue AK | 경인양행 | 분산 | 고일광 | 0.167 | [10 empty] | 1:10 | 0.04 | Sunsolt RM-340S | 니카코리아 | 분산·균염제 | 0.3 | 빙초산 | 삼일 | 산 | 0.5 | [8 empty] | P-DY02 | IR 염색기 | 40 | 1.5 | 64 | 0 | 0.75 | 100 | 0 | 1.458333333 | 135 | 60 | 1.97222 | 64 | 0 | 0 | 64 | 0 | 0 | 64 | 0 | 0 | 64 | 0 | P-DY02 | IR 염색기 | NaOH | 삼일 | 가성소다 | 1.5 | Sera Con M-FAS | Dystar | 환원세정제 | 1.5 | 1:10 | 0.04 | 40 | 2 | 80 | 20 | 0 | 80 | 0 | 0 | 80 | 0 | 0 | 80 | 0 | 0 | 80 | 0 | 0 | 80 | 0 | 0 | 80 | 0 | 60 |  | 2 | 25 |  | 1 |  |  |  | 100 | 10 |  |  |  |  | P-DY05 | 실험실 패더 | 1 | 1 | P-DY06 | 실험실 텐터 | 180 | 1 | 2 | 2 | [165 empty] | 310.8456782 | 1.18 | [12 empty] | 50.79 | 21.66 | -11.97 | 0.7422 | 51.8 | 21.47 | -11.48 | 58 | 17.89 | -8.61 | 1-2 | 7.716667
| 299 | 2021-04-14 | 다이텍연구원 | 1 | P-DY09 | 고압 래피드 염색기 | RAW-001 | Recycled Polyester | 300 | 96 | Semi Dull | Draw Textured Yarn | 82.5 | 150*2 INT | Filaments | Recycled Polyester | 300 | 96 | Semi Dull | Draw Textured Yarn | 82.5 | 150*2 INT | Filaments | WOVEN | TWILL |  |  |  | P-DY09 | 고압 래피드 염색기 |  | Sera Wash C-NEP | DYSTAR | 정련호발제 | 3 | NaOH | 삼일 | 가성소다 | 5 | CH3COOH | 삼일 | 빙초산 | 0.5 | 45 | 5.5 | 95 | 60 | 0 | 95 | 0 | 0 | 95 | 0 | 0 | 95 | 0 | 0 | 95 | 0 | 0 | 95 | 0 | 0 | 95 | 0 | 80 | 10 | 2 | P-DY12 | 산업용 텐터기 | 1 | 3 | 3 |  |  | 170 | 170 | 20 | 1200 |  |  | 170 | 170 | 20 | 1200 |  |  | 170 | 170 | 20 | 1200 |  |  | 170 | 170 | 20 | 1200 |  |  | 170 | 170 | 20 | 1200 |  |  | 170 | 170 | 20 | 1200 |  |  | 170 | 170 | 20 | 1200 | 4 | Synolon Yellow AK | 경인양행 | 분산 | 고일광 | 0.167 | Synolon Blue AK | 경인양행 | 분산 | 고일광 | 0.333 | [10 empty] | 1:10 | 0.04 | Sunsolt RM-340S | 니카코리아 | 분산·균염제 | 0.3 | 빙초산 | 삼일 | 산 | 0.5 | [8 empty] | P-DY02 | IR 염색기 | 40 | 1.5 | 64 | 0 | 0.75 | 100 | 0 | 1.458333333 | 135 | 60 | 1.97222 | 64 | 0 | 0 | 64 | 0 | 0 | 64 | 0 | 0 | 64 | 0 | P-DY02 | IR 염색기 | NaOH | 삼일 | 가성소다 | 1.5 | Sera Con M-FAS | Dystar | 환원세정제 | 1.5 | 1:10 | 0.04 | 40 | 2 | 80 | 20 | 0 | 80 | 0 | 0 | 80 | 0 | 0 | 80 | 0 | 0 | 80 | 0 | 0 | 80 | 0 | 0 | 80 | 0 | 60 |  | 2 | 25 |  | 1 |  |  |  | 100 | 10 |  |  |  |  | P-DY05 | 실험실 패더 | 1 | 1 | P-DY06 | 실험실 텐터 | 180 | 1 | 2 | 2 | [165 empty] | 310.8456782 | 1.18 | [12 empty] | 55.26 | -15.44 | -3.14 | 1.302 | 55.19 | -15.21 | -3.3 | 59.87 | -9.34 | -2.92 | 1-2 | 7.533333
| 300 | 2021-04-14 | 다이텍연구원 | 1 | P-DY09 | 고압 래피드 염색기 | RAW-001 | Recycled Polyester | 300 | 96 | Semi Dull | Draw Textured Yarn | 82.5 | 150*2 INT | Filaments | Recycled Polyester | 300 | 96 | Semi Dull | Draw Textured Yarn | 82.5 | 150*2 INT | Filaments | WOVEN | TWILL |  |  |  | P-DY09 | 고압 래피드 염색기 |  | Sera Wash C-NEP | DYSTAR | 정련호발제 | 3 | NaOH | 삼일 | 가성소다 | 5 | CH3COOH | 삼일 | 빙초산 | 0.5 | 45 | 5.5 | 95 | 60 | 0 | 95 | 0 | 0 | 95 | 0 | 0 | 95 | 0 | 0 | 95 | 0 | 0 | 95 | 0 | 0 | 95 | 0 | 80 | 10 | 2 | P-DY12 | 산업용 텐터기 | 1 | 3 | 3 |  |  | 170 | 170 | 20 | 1200 |  |  | 170 | 170 | 20 | 1200 |  |  | 170 | 170 | 20 | 1200 |  |  | 170 | 170 | 20 | 1200 |  |  | 170 | 170 | 20 | 1200 |  |  | 170 | 170 | 20 | 1200 |  |  | 170 | 170 | 20 | 1200 | 4 | Synolon Yellow AK | 경인양행 | 분산 | 고일광 | 0.167 | Synolon Red AK | 경인양행 | 분산 | 고일광 | 0.167 | Synolon Blue AK | 경인양행 | 분산 | 고일광 | 0.167 | [5 empty] | 1:10 | 0.04 | Sunsolt RM-340S | 니카코리아 | 분산·균염제 | 0.3 | 빙초산 | 삼일 | 산 | 0.5 | [8 empty] | P-DY02 | IR 염색기 | 40 | 1.5 | 64 | 0 | 0.75 | 100 | 0 | 1.458333333 | 135 | 60 | 1.97222 | 64 | 0 | 0 | 64 | 0 | 0 | 64 | 0 | 0 | 64 | 0 | P-DY02 | IR 염색기 | NaOH | 삼일 | 가성소다 | 1.5 | Sera Con M-FAS | Dystar | 환원세정제 | 1.5 | 1:10 | 0.04 | 40 | 2 | 80 | 20 | 0 | 80 | 0 | 0 | 80 | 0 | 0 | 80 | 0 | 0 | 80 | 0 | 0 | 80 | 0 | 0 | 80 | 0 | 60 |  | 2 | 25 |  | 1 |  |  |  | 100 | 10 |  |  |  |  | P-DY05 | 실험실 패더 | 1 | 1 | P-DY06 | 실험실 텐터 | 180 | 1 | 2 | 2 | [165 empty] | 310.8456782 | 1.18 | [12 empty] | 53.48 | 8.63 | 0.13 | 1.0696 | 53.33 | 8.36 | 0.3 | 61.54 | 7.91 | 0.22 | 1-2 | 8.223333
| 301 | 2021-04-14 | 다이텍연구원 | 1 | P-DY09 | 고압 래피드 염색기 | RAW-001 | Recycled Polyester | 300 | 96 | Semi Dull | Draw Textured Yarn | 82.5 | 150*2 INT | Filaments | Recycled Polyester | 300 | 96 | Semi Dull | Draw Textured Yarn | 82.5 | 150*2 INT | Filaments | WOVEN | TWILL |  |  |  | P-DY09 | 고압 래피드 염색기 |  | Sera Wash C-NEP | DYSTAR | 정련호발제 | 3 | NaOH | 삼일 | 가성소다 | 5 | CH3COOH | 삼일 | 빙초산 | 0.5 | 45 | 5.5 | 95 | 60 | 0 | 95 | 0 | 0 | 95 | 0 | 0 | 95 | 0 | 0 | 95 | 0 | 0 | 95 | 0 | 0 | 95 | 0 | 80 | 10 | 2 | P-DY12 | 산업용 텐터기 | 1 | 3 | 3 |  |  | 170 | 170 | 20 | 1200 |  |  | 170 | 170 | 20 | 1200 |  |  | 170 | 170 | 20 | 1200 |  |  | 170 | 170 | 20 | 1200 |  |  | 170 | 170 | 20 | 1200 |  |  | 170 | 170 | 20 | 1200 |  |  | 170 | 170 | 20 | 1200 | 4 | Synolon Yellow AK | 경인양행 | 분산 | 고일광 | 0.167 | Synolon Red AK | 경인양행 | 분산 | 고일광 | 0.333 | [10 empty] | 1:10 | 0.04 | Sunsolt RM-340S | 니카코리아 | 분산·균염제 | 0.3 | 빙초산 | 삼일 | 산 | 0.5 | [8 empty] | P-DY02 | IR 염색기 | 40 | 1.5 | 64 | 0 | 0.75 | 100 | 0 | 1.458333333 | 135 | 60 | 1.97222 | 64 | 0 | 0 | 64 | 0 | 0 | 64 | 0 | 0 | 64 | 0 | P-DY02 | IR 염색기 | NaOH | 삼일 | 가성소다 | 1.5 | Sera Con M-FAS | Dystar | 환원세정제 | 1.5 | 1:10 | 0.04 | 40 | 2 | 80 | 20 | 0 | 80 | 0 | 0 | 80 | 0 | 0 | 80 | 0 | 0 | 80 | 0 | 0 | 80 | 0 | 0 | 80 | 0 | 60 |  | 2 | 25 |  | 1 |  |  |  | 100 | 10 |  |  |  |  | P-DY05 | 실험실 패더 | 1 | 1 | P-DY06 | 실험실 텐터 | 180 | 1 | 2 | 2 | [165 empty] | 310.8456782 | 1.18 | [12 empty] | 63.07 | 47.37 | 19.87 | 0.8038 | 62.74 | 44.45 | 18.56 | 68.19 | 39.89 | 16.68 | 2 | 7.35
| 302 | 2021-04-14 | 다이텍연구원 | 1 | P-DY09 | 고압 래피드 염색기 | RAW-001 | Recycled Polyester | 300 | 96 | Semi Dull | Draw Textured Yarn | 82.5 | 150*2 INT | Filaments | Recycled Polyester | 300 | 96 | Semi Dull | Draw Textured Yarn | 82.5 | 150*2 INT | Filaments | WOVEN | TWILL |  |  |  | P-DY09 | 고압 래피드 염색기 |  | Sera Wash C-NEP | DYSTAR | 정련호발제 | 3 | NaOH | 삼일 | 가성소다 | 5 | CH3COOH | 삼일 | 빙초산 | 0.5 | 45 | 5.5 | 95 | 60 | 0 | 95 | 0 | 0 | 95 | 0 | 0 | 95 | 0 | 0 | 95 | 0 | 0 | 95 | 0 | 0 | 95 | 0 | 80 | 10 | 2 | P-DY12 | 산업용 텐터기 | 1 | 3 | 3 |  |  | 170 | 170 | 20 | 1200 |  |  | 170 | 170 | 20 | 1200 |  |  | 170 | 170 | 20 | 1200 |  |  | 170 | 170 | 20 | 1200 |  |  | 170 | 170 | 20 | 1200 |  |  | 170 | 170 | 20 | 1200 |  |  | 170 | 170 | 20 | 1200 | 4 | Synolon Yellow AK | 경인양행 | 분산 | 고일광 | 0.333 | Synolon Red AK | 경인양행 | 분산 | 고일광 | 0.167 | [10 empty] | 1:10 | 0.04 | Sunsolt RM-340S | 니카코리아 | 분산·균염제 | 0.3 | 빙초산 | 삼일 | 산 | 0.5 | [8 empty] | P-DY02 | IR 염색기 | 40 | 1.5 | 64 | 0 | 0.75 | 100 | 0 | 1.458333333 | 135 | 60 | 1.97222 | 64 | 0 | 0 | 64 | 0 | 0 | 64 | 0 | 0 | 64 | 0 | P-DY02 | IR 염색기 | NaOH | 삼일 | 가성소다 | 1.5 | Sera Con M-FAS | Dystar | 환원세정제 | 1.5 | 1:10 | 0.04 | 40 | 2 | 80 | 20 | 0 | 80 | 0 | 0 | 80 | 0 | 0 | 80 | 0 | 0 | 80 | 0 | 0 | 80 | 0 | 0 | 80 | 0 | 60 |  | 2 | 25 |  | 1 |  |  |  | 100 | 10 |  |  |  |  | P-DY05 | 실험실 패더 | 1 | 1 | P-DY06 | 실험실 텐터 | 180 | 1 | 2 | 2 | [165 empty] | 310.8456782 | 1.18 | [12 empty] | 67.87 | 37.07 | 31.23 | 1.0595 | 67.77 | 34.24 | 29.31 | 72.7 | 31.91 | 27.72 | 2-3 | 5.68
| 303 | 2021-04-14 | 다이텍연구원 | 1 | P-DY09 | 고압 래피드 염색기 | RAW-001 | Recycled Polyester | 300 | 96 | Semi Dull | Draw Textured Yarn | 82.5 | 150*2 INT | Filaments | Recycled Polyester | 300 | 96 | Semi Dull | Draw Textured Yarn | 82.5 | 150*2 INT | Filaments | WOVEN | TWILL |  |  |  | P-DY09 | 고압 래피드 염색기 |  | Sera Wash C-NEP | DYSTAR | 정련호발제 | 3 | NaOH | 삼일 | 가성소다 | 5 | CH3COOH | 삼일 | 빙초산 | 0.5 | 45 | 5.5 | 95 | 60 | 0 | 95 | 0 | 0 | 95 | 0 | 0 | 95 | 0 | 0 | 95 | 0 | 0 | 95 | 0 | 0 | 95 | 0 | 80 | 10 | 2 | P-DY12 | 산업용 텐터기 | 1 | 3 | 3 |  |  | 170 | 170 | 20 | 1200 |  |  | 170 | 170 | 20 | 1200 |  |  | 170 | 170 | 20 | 1200 |  |  | 170 | 170 | 20 | 1200 |  |  | 170 | 170 | 20 | 1200 |  |  | 170 | 170 | 20 | 1200 |  |  | 170 | 170 | 20 | 1200 | 4 | Synolon Yellow AK | 경인양행 | 분산 | 고일광 | 0.333 | Synolon Blue AK | 경인양행 | 분산 | 고일광 | 0.167 | [10 empty] | 1:10 | 0.04 | Sunsolt RM-340S | 니카코리아 | 분산·균염제 | 0.3 | 빙초산 | 삼일 | 산 | 0.5 | [8 empty] | P-DY02 | IR 염색기 | 40 | 1.5 | 64 | 0 | 0.75 | 100 | 0 | 1.458333333 | 135 | 60 | 1.97222 | 64 | 0 | 0 | 64 | 0 | 0 | 64 | 0 | 0 | 64 | 0 | P-DY02 | IR 염색기 | NaOH | 삼일 | 가성소다 | 1.5 | Sera Con M-FAS | Dystar | 환원세정제 | 1.5 | 1:10 | 0.04 | 40 | 2 | 80 | 20 | 0 | 80 | 0 | 0 | 80 | 0 | 0 | 80 | 0 | 0 | 80 | 0 | 0 | 80 | 0 | 0 | 80 | 0 | 60 |  | 2 | 25 |  | 1 |  |  |  | 100 | 10 |  |  |  |  | P-DY05 | 실험실 패더 | 1 | 1 | P-DY06 | 실험실 텐터 | 180 | 1 | 2 | 2 | [165 empty] | 310.8456782 | 1.18 | [12 empty] | 61.7 | -14.33 | 16.09 | 1.2743 | 61.75 | -14.26 | 16.04 | 66.62 | -9.04 | 13.75 | 2 | 7.51
| 304 | 2021-04-16 | 다이텍연구원 | 1 | P-DY09 | 고압 래피드 염색기 | RAW-001 | Recycled Polyester | 300 | 96 | Semi Dull | Draw Textured Yarn | 82.5 | 150*2 INT | Filaments | Recycled Polyester | 300 | 96 | Semi Dull | Draw Textured Yarn | 82.5 | 150*2 INT | Filaments | WOVEN | TWILL |  |  |  | P-DY09 | 고압 래피드 염색기 |  | Sera Wash C-NEP | DYSTAR | 정련호발제 | 3 | NaOH | 삼일 | 가성소다 | 5 | CH3COOH | 삼일 | 빙초산 | 0.5 | 45 | 5.5 | 95 | 60 | 0 | 95 | 0 | 0 | 95 | 0 | 0 | 95 | 0 | 0 | 95 | 0 | 0 | 95 | 0 | 0 | 95 | 0 | 80 | 10 | 2 | P-DY12 | 산업용 텐터기 | 1 | 3 | 3 |  |  | 170 | 170 | 20 | 1200 |  |  | 170 | 170 | 20 | 1200 |  |  | 170 | 170 | 20 | 1200 |  |  | 170 | 170 | 20 | 1200 |  |  | 170 | 170 | 20 | 1200 |  |  | 170 | 170 | 20 | 1200 |  |  | 170 | 170 | 20 | 1200 | 4 | Synolon Yellow AK | 경인양행 | 분산 | 고일광 | 0.5 | [15 empty] | 1:10 | 0.04 | Sunsolt RM-340S | 니카코리아 | 분산·균염제 | 0.3 | 빙초산 | 삼일 | 산 | 0.5 | [8 empty] | P-DY02 | IR 염색기 | 40 | 1.5 | 64 | 0 | 0.75 | 100 | 0 | 1.458333333 | 135 | 60 | 1.97222 | 64 | 0 | 0 | 64 | 0 | 0 | 64 | 0 | 0 | 64 | 0 | P-DY02 | IR 염색기 | NaOH | 삼일 | 가성소다 | 1.5 | Sera Con M-FAS | Dystar | 환원세정제 | 1.5 | 1:10 | 0.04 | 40 | 2 | 80 | 20 | 0 | 80 | 0 | 0 | 80 | 0 | 0 | 80 | 0 | 0 | 80 | 0 | 0 | 80 | 0 | 0 | 80 | 0 | 60 |  | 2 | 25 |  | 1 |  |  |  | 100 | 10 |  |  |  |  | P-DY05 | 실험실 패더 | 1 | 1 | P-DY06 | 실험실 텐터 | 180 | 1 | 2 | 2 | [165 empty] | 310.8456782 | 1.18 | [12 empty] | 82 | 7.41 | 58.25 | 1.3769 | 80.86 | 5.69 | 56.44 | 84.82 | 7.33 | 52.72 | 2-3 | 5.72
| 305 | 2021-04-16 | 다이텍연구원 | 1 | P-DY09 | 고압 래피드 염색기 | RAW-001 | Recycled Polyester | 300 | 96 | Semi Dull | Draw Textured Yarn | 82.5 | 150*2 INT | Filaments | Recycled Polyester | 300 | 96 | Semi Dull | Draw Textured Yarn | 82.5 | 150*2 INT | Filaments | WOVEN | TWILL |  |  |  | P-DY09 | 고압 래피드 염색기 |  | Sera Wash C-NEP | DYSTAR | 정련호발제 | 3 | NaOH | 삼일 | 가성소다 | 5 | CH3COOH | 삼일 | 빙초산 | 0.5 | 45 | 5.5 | 95 | 60 | 0 | 95 | 0 | 0 | 95 | 0 | 0 | 95 | 0 | 0 | 95 | 0 | 0 | 95 | 0 | 0 | 95 | 0 | 80 | 10 | 2 | P-DY12 | 산업용 텐터기 | 1 | 3 | 3 |  |  | 170 | 170 | 20 | 1200 |  |  | 170 | 170 | 20 | 1200 |  |  | 170 | 170 | 20 | 1200 |  |  | 170 | 170 | 20 | 1200 |  |  | 170 | 170 | 20 | 1200 |  |  | 170 | 170 | 20 | 1200 |  |  | 170 | 170 | 20 | 1200 | 4 | Synolon Red AK | 경인양행 | 분산 | 고일광 | 0.333 | Synolon Blue AK | 경인양행 | 분산 | 고일광 | 0.667 | [10 empty] | 1:10 | 0.04 | Sunsolt RM-340S | 니카코리아 | 분산·균염제 | 0.3 | 빙초산 | 삼일 | 산 | 0.5 | [8 empty] | P-DY02 | IR 염색기 | 40 | 1.5 | 64 | 0 | 0.75 | 100 | 0 | 1.458333333 | 135 | 60 | 1.97222 | 64 | 0 | 0 | 64 | 0 | 0 | 64 | 0 | 0 | 64 | 0 | P-DY02 | IR 염색기 | NaOH | 삼일 | 가성소다 | 1.5 | Sera Con M-FAS | Dystar | 환원세정제 | 1.5 | 1:10 | 0.04 | 40 | 2 | 80 | 20 | 0 | 80 | 0 | 0 | 80 | 0 | 0 | 80 | 0 | 0 | 80 | 0 | 0 | 80 | 0 | 0 | 80 | 0 | 60 |  | 2 | 25 |  | 1 |  |  |  | 100 | 10 |  |  |  |  | P-DY05 | 실험실 패더 | 1 | 1 | P-DY06 | 실험실 텐터 | 180 | 1 | 2 | 2 | [165 empty] | 310.8456782 | 1.18 | [12 empty] | 41.3 | 7.06 | -21.3 | 1.6736 | 41.53 | 6.89 | -21.18 | 48.94 | 7.47 | -16.14 | 2 | 8.99
| 306 | 2021-04-16 | 다이텍연구원 | 1 | P-DY09 | 고압 래피드 염색기 | RAW-001 | Recycled Polyester | 300 | 96 | Semi Dull | Draw Textured Yarn | 82.5 | 150*2 INT | Filaments | Recycled Polyester | 300 | 96 | Semi Dull | Draw Textured Yarn | 82.5 | 150*2 INT | Filaments | WOVEN | TWILL |  |  |  | P-DY09 | 고압 래피드 염색기 |  | Sera Wash C-NEP | DYSTAR | 정련호발제 | 3 | NaOH | 삼일 | 가성소다 | 5 | CH3COOH | 삼일 | 빙초산 | 0.5 | 45 | 5.5 | 95 | 60 | 0 | 95 | 0 | 0 | 95 | 0 | 0 | 95 | 0 | 0 | 95 | 0 | 0 | 95 | 0 | 0 | 95 | 0 | 80 | 10 | 2 | P-DY12 | 산업용 텐터기 | 1 | 3 | 3 |  |  | 170 | 170 | 20 | 1200 |  |  | 170 | 170 | 20 | 1200 |  |  | 170 | 170 | 20 | 1200 |  |  | 170 | 170 | 20 | 1200 |  |  | 170 | 170 | 20 | 1200 |  |  | 170 | 170 | 20 | 1200 |  |  | 170 | 170 | 20 | 1200 | 4 | Synolon Red AK | 경인양행 | 분산 | 고일광 | 0.667 | Synolon Blue AK | 경인양행 | 분산 | 고일광 | 0.333 | [10 empty] | 1:10 | 0.04 | Sunsolt RM-340S | 니카코리아 | 분산·균염제 | 0.3 | 빙초산 | 삼일 | 산 | 0.5 | [8 empty] | P-DY02 | IR 염색기 | 40 | 1.5 | 64 | 0 | 0.75 | 100 | 0 | 1.458333333 | 135 | 60 | 1.97222 | 64 | 0 | 0 | 64 | 0 | 0 | 64 | 0 | 0 | 64 | 0 | P-DY02 | IR 염색기 | NaOH | 삼일 | 가성소다 | 1.5 | Sera Con M-FAS | Dystar | 환원세정제 | 1.5 | 1:10 | 0.04 | 40 | 2 | 80 | 20 | 0 | 80 | 0 | 0 | 80 | 0 | 0 | 80 | 0 | 0 | 80 | 0 | 0 | 80 | 0 | 0 | 80 | 0 | 60 |  | 2 | 25 |  | 1 |  |  |  | 100 | 10 |  |  |  |  | P-DY05 | 실험실 패더 | 1 | 1 | P-DY06 | 실험실 텐터 | 180 | 1 | 2 | 2 | [165 empty] | 310.8456782 | 1.18 | [12 empty] | 41.43 | 22.35 | -13.13 | 1.2864 | 41.99 | 22.16 | -13.09 | 50.25 | 19.38 | -9.22 | 1-2 | 9.53
| 307 | 2021-04-16 | 다이텍연구원 | 1 | P-DY09 | 고압 래피드 염색기 | RAW-001 | Recycled Polyester | 300 | 96 | Semi Dull | Draw Textured Yarn | 82.5 | 150*2 INT | Filaments | Recycled Polyester | 300 | 96 | Semi Dull | Draw Textured Yarn | 82.5 | 150*2 INT | Filaments | WOVEN | TWILL |  |  |  | P-DY09 | 고압 래피드 염색기 |  | Sera Wash C-NEP | DYSTAR | 정련호발제 | 3 | NaOH | 삼일 | 가성소다 | 5 | CH3COOH | 삼일 | 빙초산 | 0.5 | 45 | 5.5 | 95 | 60 | 0 | 95 | 0 | 0 | 95 | 0 | 0 | 95 | 0 | 0 | 95 | 0 | 0 | 95 | 0 | 0 | 95 | 0 | 80 | 10 | 2 | P-DY12 | 산업용 텐터기 | 1 | 3 | 3 |  |  | 170 | 170 | 20 | 1200 |  |  | 170 | 170 | 20 | 1200 |  |  | 170 | 170 | 20 | 1200 |  |  | 170 | 170 | 20 | 1200 |  |  | 170 | 170 | 20 | 1200 |  |  | 170 | 170 | 20 | 1200 |  |  | 170 | 170 | 20 | 1200 | 4 | Synolon Yellow AK | 경인양행 | 분산 | 고일광 | 0.333 | Synolon Blue AK | 경인양행 | 분산 | 고일광 | 0.667 | [10 empty] | 1:10 | 0.04 | Sunsolt RM-340S | 니카코리아 | 분산·균염제 | 0.3 | 빙초산 | 삼일 | 산 | 0.5 | [8 empty] | P-DY02 | IR 염색기 | 40 | 1.5 | 64 | 0 | 0.75 | 100 | 0 | 1.458333333 | 135 | 60 | 1.97222 | 64 | 0 | 0 | 64 | 0 | 0 | 64 | 0 | 0 | 64 | 0 | P-DY02 | IR 염색기 | NaOH | 삼일 | 가성소다 | 1.5 | Sera Con M-FAS | Dystar | 환원세정제 | 1.5 | 1:10 | 0.04 | 40 | 2 | 80 | 20 | 0 | 80 | 0 | 0 | 80 | 0 | 0 | 80 | 0 | 0 | 80 | 0 | 0 | 80 | 0 | 0 | 80 | 0 | 60 |  | 2 | 25 |  | 1 |  |  |  | 100 | 10 |  |  |  |  | P-DY05 | 실험실 패더 | 1 | 1 | P-DY06 | 실험실 텐터 | 180 | 1 | 2 | 2 | [165 empty] | 310.8456782 | 1.18 | [12 empty] | 46.94 | -16.84 | -3.78 | 2.2076 | 47.64 | -16.62 | -3.72 | 51.66 | -8.93 | -3.65 | 2 | 8.7
| 308 | 2021-04-16 | 다이텍연구원 | 1 | P-DY09 | 고압 래피드 염색기 | RAW-001 | Recycled Polyester | 300 | 96 | Semi Dull | Draw Textured Yarn | 82.5 | 150*2 INT | Filaments | Recycled Polyester | 300 | 96 | Semi Dull | Draw Textured Yarn | 82.5 | 150*2 INT | Filaments | WOVEN | TWILL |  |  |  | P-DY09 | 고압 래피드 염색기 |  | Sera Wash C-NEP | DYSTAR | 정련호발제 | 3 | NaOH | 삼일 | 가성소다 | 5 | CH3COOH | 삼일 | 빙초산 | 0.5 | 45 | 5.5 | 95 | 60 | 0 | 95 | 0 | 0 | 95 | 0 | 0 | 95 | 0 | 0 | 95 | 0 | 0 | 95 | 0 | 0 | 95 | 0 | 80 | 10 | 2 | P-DY12 | 산업용 텐터기 | 1 | 3 | 3 |  |  | 170 | 170 | 20 | 1200 |  |  | 170 | 170 | 20 | 1200 |  |  | 170 | 170 | 20 | 1200 |  |  | 170 | 170 | 20 | 1200 |  |  | 170 | 170 | 20 | 1200 |  |  | 170 | 170 | 20 | 1200 |  |  | 170 | 170 | 20 | 1200 | 4 | Synolon Yellow AK | 경인양행 | 분산 | 고일광 | 0.333 | Synolon Red AK | 경인양행 | 분산 | 고일광 | 0.333 | Synolon Blue AK | 경인양행 | 분산 | 고일광 | 0.333 | [5 empty] | 1:10 | 0.04 | Sunsolt RM-340S | 니카코리아 | 분산·균염제 | 0.3 | 빙초산 | 삼일 | 산 | 0.5 | [8 empty] | P-DY02 | IR 염색기 | 40 | 1.5 | 64 | 0 | 0.75 | 100 | 0 | 1.458333333 | 135 | 60 | 1.97222 | 64 | 0 | 0 | 64 | 0 | 0 | 64 | 0 | 0 | 64 | 0 | P-DY02 | IR 염색기 | NaOH | 삼일 | 가성소다 | 1.5 | Sera Con M-FAS | Dystar | 환원세정제 | 1.5 | 1:10 | 0.04 | 40 | 2 | 80 | 20 | 0 | 80 | 0 | 0 | 80 | 0 | 0 | 80 | 0 | 0 | 80 | 0 | 0 | 80 | 0 | 0 | 80 | 0 | 60 |  | 2 | 25 |  | 1 |  |  |  | 100 | 10 |  |  |  |  | P-DY05 | 실험실 패더 | 1 | 1 | P-DY06 | 실험실 텐터 | 180 | 1 | 2 | 2 | [165 empty] | 310.8456782 | 1.18 | [12 empty] | 44.8 | 8.56 | -0.12 | 1.8169 | 45.93 | 8.65 | 0.01 | 52.34 | 8.59 | 0.99 | 2 | 6.49
| 309 | 2021-04-16 | 다이텍연구원 | 1 | P-DY09 | 고압 래피드 염색기 | RAW-001 | Recycled Polyester | 300 | 96 | Semi Dull | Draw Textured Yarn | 82.5 | 150*2 INT | Filaments | Recycled Polyester | 300 | 96 | Semi Dull | Draw Textured Yarn | 82.5 | 150*2 INT | Filaments | WOVEN | TWILL |  |  |  | P-DY09 | 고압 래피드 염색기 |  | Sera Wash C-NEP | DYSTAR | 정련호발제 | 3 | NaOH | 삼일 | 가성소다 | 5 | CH3COOH | 삼일 | 빙초산 | 0.5 | 45 | 5.5 | 95 | 60 | 0 | 95 | 0 | 0 | 95 | 0 | 0 | 95 | 0 | 0 | 95 | 0 | 0 | 95 | 0 | 0 | 95 | 0 | 80 | 10 | 2 | P-DY12 | 산업용 텐터기 | 1 | 3 | 3 |  |  | 170 | 170 | 20 | 1200 |  |  | 170 | 170 | 20 | 1200 |  |  | 170 | 170 | 20 | 1200 |  |  | 170 | 170 | 20 | 1200 |  |  | 170 | 170 | 20 | 1200 |  |  | 170 | 170 | 20 | 1200 |  |  | 170 | 170 | 20 | 1200 | 4 | Synolon Yellow AK | 경인양행 | 분산 | 고일광 | 0.333 | Synolon Red AK | 경인양행 | 분산 | 고일광 | 0.667 | [10 empty] | 1:10 | 0.04 | Sunsolt RM-340S | 니카코리아 | 분산·균염제 | 0.3 | 빙초산 | 삼일 | 산 | 0.5 | [8 empty] | P-DY02 | IR 염색기 | 40 | 1.5 | 64 | 0 | 0.75 | 100 | 0 | 1.458333333 | 135 | 60 | 1.97222 | 64 | 0 | 0 | 64 | 0 | 0 | 64 | 0 | 0 | 64 | 0 | P-DY02 | IR 염색기 | NaOH | 삼일 | 가성소다 | 1.5 | Sera Con M-FAS | Dystar | 환원세정제 | 1.5 | 1:10 | 0.04 | 40 | 2 | 80 | 20 | 0 | 80 | 0 | 0 | 80 | 0 | 0 | 80 | 0 | 0 | 80 | 0 | 0 | 80 | 0 | 0 | 80 | 0 | 60 |  | 2 | 25 |  | 1 |  |  |  | 100 | 10 |  |  |  |  | P-DY05 | 실험실 패더 | 1 | 1 | P-DY06 | 실험실 텐터 | 180 | 1 | 2 | 2 | [165 empty] | 310.8456782 | 1.18 | [12 empty] | 57.41 | 52.99 | 25.26 | 1.3634 | 57.72 | 52.18 | 24.91 | 62.85 | 45.45 | 21.06 | 1-2 | 9.3
| 310 | 2021-04-16 | 다이텍연구원 | 1 | P-DY09 | 고압 래피드 염색기 | RAW-001 | Recycled Polyester | 300 | 96 | Semi Dull | Draw Textured Yarn | 82.5 | 150*2 INT | Filaments | Recycled Polyester | 300 | 96 | Semi Dull | Draw Textured Yarn | 82.5 | 150*2 INT | Filaments | WOVEN | TWILL |  |  |  | P-DY09 | 고압 래피드 염색기 |  | Sera Wash C-NEP | DYSTAR | 정련호발제 | 3 | NaOH | 삼일 | 가성소다 | 5 | CH3COOH | 삼일 | 빙초산 | 0.5 | 45 | 5.5 | 95 | 60 | 0 | 95 | 0 | 0 | 95 | 0 | 0 | 95 | 0 | 0 | 95 | 0 | 0 | 95 | 0 | 0 | 95 | 0 | 80 | 10 | 2 | P-DY12 | 산업용 텐터기 | 1 | 3 | 3 |  |  | 170 | 170 | 20 | 1200 |  |  | 170 | 170 | 20 | 1200 |  |  | 170 | 170 | 20 | 1200 |  |  | 170 | 170 | 20 | 1200 |  |  | 170 | 170 | 20 | 1200 |  |  | 170 | 170 | 20 | 1200 |  |  | 170 | 170 | 20 | 1200 | 4 | Synolon Yellow AK | 경인양행 | 분산 | 고일광 | 0.667 | Synolon Blue AK | 경인양행 | 분산 | 고일광 | 0.333 | [10 empty] | 1:10 | 0.04 | Sunsolt RM-340S | 니카코리아 | 분산·균염제 | 0.3 | 빙초산 | 삼일 | 산 | 0.5 | [8 empty] | P-DY02 | IR 염색기 | 40 | 1.5 | 64 | 0 | 0.75 | 100 | 0 | 1.458333333 | 135 | 60 | 1.97222 | 64 | 0 | 0 | 64 | 0 | 0 | 64 | 0 | 0 | 64 | 0 | P-DY02 | IR 염색기 | NaOH | 삼일 | 가성소다 | 1.5 | Sera Con M-FAS | Dystar | 환원세정제 | 1.5 | 1:10 | 0.04 | 40 | 2 | 80 | 20 | 0 | 80 | 0 | 0 | 80 | 0 | 0 | 80 | 0 | 0 | 80 | 0 | 0 | 80 | 0 | 0 | 80 | 0 | 60 |  | 2 | 25 |  | 1 |  |  |  | 100 | 10 |  |  |  |  | P-DY05 | 실험실 패더 | 1 | 1 | P-DY06 | 실험실 텐터 | 180 | 1 | 2 | 2 | [165 empty] | 310.8456782 | 1.18 | [12 empty] | 53.05 | -15.98 | 17.77 | 2.3484 | 53.34 | -15.66 | 17.66 | 57.57 | -9.85 | 16.24 | 2 | 7.33
| 311 | 2021-04-16 | 다이텍연구원 | 1 | P-DY09 | 고압 래피드 염색기 | RAW-001 | Recycled Polyester | 300 | 96 | Semi Dull | Draw Textured Yarn | 82.5 | 150*2 INT | Filaments | Recycled Polyester | 300 | 96 | Semi Dull | Draw Textured Yarn | 82.5 | 150*2 INT | Filaments | WOVEN | TWILL |  |  |  | P-DY09 | 고압 래피드 염색기 |  | Sera Wash C-NEP | DYSTAR | 정련호발제 | 3 | NaOH | 삼일 | 가성소다 | 5 | CH3COOH | 삼일 | 빙초산 | 0.5 | 45 | 5.5 | 95 | 60 | 0 | 95 | 0 | 0 | 95 | 0 | 0 | 95 | 0 | 0 | 95 | 0 | 0 | 95 | 0 | 0 | 95 | 0 | 80 | 10 | 2 | P-DY12 | 산업용 텐터기 | 1 | 3 | 3 |  |  | 170 | 170 | 20 | 1200 |  |  | 170 | 170 | 20 | 1200 |  |  | 170 | 170 | 20 | 1200 |  |  | 170 | 170 | 20 | 1200 |  |  | 170 | 170 | 20 | 1200 |  |  | 170 | 170 | 20 | 1200 |  |  | 170 | 170 | 20 | 1200 | 4 | Synolon Yellow AK | 경인양행 | 분산 | 고일광 | 0.667 | Synolon Red AK | 경인양행 | 분산 | 고일광 | 0.333 | [10 empty] | 1:10 | 0.04 | Sunsolt RM-340S | 니카코리아 | 분산·균염제 | 0.3 | 빙초산 | 삼일 | 산 | 0.5 | [8 empty] | P-DY02 | IR 염색기 | 40 | 1.5 | 64 | 0 | 0.75 | 100 | 0 | 1.458333333 | 135 | 60 | 1.97222 | 64 | 0 | 0 | 64 | 0 | 0 | 64 | 0 | 0 | 64 | 0 | P-DY02 | IR 염색기 | NaOH | 삼일 | 가성소다 | 1.5 | Sera Con M-FAS | Dystar | 환원세정제 | 1.5 | 1:10 | 0.04 | 40 | 2 | 80 | 20 | 0 | 80 | 0 | 0 | 80 | 0 | 0 | 80 | 0 | 0 | 80 | 0 | 0 | 80 | 0 | 0 | 80 | 0 | 60 |  | 2 | 25 |  | 1 |  |  |  | 100 | 10 |  |  |  |  | P-DY05 | 실험실 패더 | 1 | 1 | P-DY06 | 실험실 텐터 | 180 | 1 | 2 | 2 | [165 empty] | 310.8456782 | 1.18 | [12 empty] | 61.79 | 44.56 | 38.35 | 1.9735 | 62.28 | 42.38 | 37.05 | 66.42 | 39.08 | 35.36 | 2-3 | 5.56
| 312 | 2021-04-16 | 다이텍연구원 | 1 | P-DY09 | 고압 래피드 염색기 | RAW-001 | Recycled Polyester | 300 | 96 | Semi Dull | Draw Textured Yarn | 82.5 | 150*2 INT | Filaments | Recycled Polyester | 300 | 96 | Semi Dull | Draw Textured Yarn | 82.5 | 150*2 INT | Filaments | WOVEN | TWILL |  |  |  | P-DY09 | 고압 래피드 염색기 |  | Sera Wash C-NEP | DYSTAR | 정련호발제 | 3 | NaOH | 삼일 | 가성소다 | 5 | CH3COOH | 삼일 | 빙초산 | 0.5 | 45 | 5.5 | 95 | 60 | 0 | 95 | 0 | 0 | 95 | 0 | 0 | 95 | 0 | 0 | 95 | 0 | 0 | 95 | 0 | 0 | 95 | 0 | 80 | 10 | 2 | P-DY12 | 산업용 텐터기 | 1 | 3 | 3 |  |  | 170 | 170 | 20 | 1200 |  |  | 170 | 170 | 20 | 1200 |  |  | 170 | 170 | 20 | 1200 |  |  | 170 | 170 | 20 | 1200 |  |  | 170 | 170 | 20 | 1200 |  |  | 170 | 170 | 20 | 1200 |  |  | 170 | 170 | 20 | 1200 | 4 | Synolon Red AK | 경인양행 | 분산 | 고일광 | 0.5 | Synolon Blue AK | 경인양행 | 분산 | 고일광 | 1 | [10 empty] | 1:10 | 0.04 | Sunsolt RM-340S | 니카코리아 | 분산·균염제 | 0.3 | 빙초산 | 삼일 | 산 | 0.5 | [8 empty] | P-DY02 | IR 염색기 | 40 | 1.5 | 64 | 0 | 0.75 | 100 | 0 | 1.458333333 | 135 | 60 | 1.97222 | 64 | 0 | 0 | 64 | 0 | 0 | 64 | 0 | 0 | 64 | 0 | P-DY02 | IR 염색기 | NaOH | 삼일 | 가성소다 | 1.5 | Sera Con M-FAS | Dystar | 환원세정제 | 1.5 | 1:10 | 0.04 | 40 | 2 | 80 | 20 | 0 | 80 | 0 | 0 | 80 | 0 | 0 | 80 | 0 | 0 | 80 | 0 | 0 | 80 | 0 | 0 | 80 | 0 | 60 |  | 2 | 25 |  | 1 |  |  |  | 100 | 10 |  |  |  |  | P-DY05 | 실험실 패더 | 1 | 1 | P-DY06 | 실험실 텐터 | 180 | 1 | 2 | 2 | [165 empty] | 310.8456782 | 1.18 | [12 empty] | 35.11 | 7.85 | -21.99 | 2.3758 | 35.6 | 7.6 | -21.33 | 42.78 | 8.14 | -16.64 | 1-2 | 8.6
| 313 | 2021-04-16 | 다이텍연구원 | 1 | P-DY09 | 고압 래피드 염색기 | RAW-001 | Recycled Polyester | 300 | 96 | Semi Dull | Draw Textured Yarn | 82.5 | 150*2 INT | Filaments | Recycled Polyester | 300 | 96 | Semi Dull | Draw Textured Yarn | 82.5 | 150*2 INT | Filaments | WOVEN | TWILL |  |  |  | P-DY09 | 고압 래피드 염색기 |  | Sera Wash C-NEP | DYSTAR | 정련호발제 | 3 | NaOH | 삼일 | 가성소다 | 5 | CH3COOH | 삼일 | 빙초산 | 0.5 | 45 | 5.5 | 95 | 60 | 0 | 95 | 0 | 0 | 95 | 0 | 0 | 95 | 0 | 0 | 95 | 0 | 0 | 95 | 0 | 0 | 95 | 0 | 80 | 10 | 2 | P-DY12 | 산업용 텐터기 | 1 | 3 | 3 |  |  | 170 | 170 | 20 | 1200 |  |  | 170 | 170 | 20 | 1200 |  |  | 170 | 170 | 20 | 1200 |  |  | 170 | 170 | 20 | 1200 |  |  | 170 | 170 | 20 | 1200 |  |  | 170 | 170 | 20 | 1200 |  |  | 170 | 170 | 20 | 1200 | 4 | Synolon Red AK | 경인양행 | 분산 | 고일광 | 1 | Synolon Blue AK | 경인양행 | 분산 | 고일광 | 0.5 | [10 empty] | 1:10 | 0.04 | Sunsolt RM-340S | 니카코리아 | 분산·균염제 | 0.3 | 빙초산 | 삼일 | 산 | 0.5 | [8 empty] | P-DY02 | IR 염색기 | 40 | 1.5 | 64 | 0 | 0.75 | 100 | 0 | 1.458333333 | 135 | 60 | 1.97222 | 64 | 0 | 0 | 64 | 0 | 0 | 64 | 0 | 0 | 64 | 0 | P-DY02 | IR 염색기 | NaOH | 삼일 | 가성소다 | 1.5 | Sera Con M-FAS | Dystar | 환원세정제 | 1.5 | 1:10 | 0.04 | 40 | 2 | 80 | 20 | 0 | 80 | 0 | 0 | 80 | 0 | 0 | 80 | 0 | 0 | 80 | 0 | 0 | 80 | 0 | 0 | 80 | 0 | 60 |  | 2 | 25 |  | 1 |  |  |  | 100 | 10 |  |  |  |  | P-DY05 | 실험실 패더 | 1 | 1 | P-DY06 | 실험실 텐터 | 180 | 1 | 2 | 2 | [165 empty] | 310.8456782 | 1.18 | [12 empty] | 35.64 | 21.75 | -13.8 | 1.8101 | 36.81 | 22.09 | -13.75 | 43.67 | 19.17 | -9.36 | 1-2 | 8.66
| 314 | 2021-04-16 | 다이텍연구원 | 1 | P-DY09 | 고압 래피드 염색기 | RAW-001 | Recycled Polyester | 300 | 96 | Semi Dull | Draw Textured Yarn | 82.5 | 150*2 INT | Filaments | Recycled Polyester | 300 | 96 | Semi Dull | Draw Textured Yarn | 82.5 | 150*2 INT | Filaments | WOVEN | TWILL |  |  |  | P-DY09 | 고압 래피드 염색기 |  | Sera Wash C-NEP | DYSTAR | 정련호발제 | 3 | NaOH | 삼일 | 가성소다 | 5 | CH3COOH | 삼일 | 빙초산 | 0.5 | 45 | 5.5 | 95 | 60 | 0 | 95 | 0 | 0 | 95 | 0 | 0 | 95 | 0 | 0 | 95 | 0 | 0 | 95 | 0 | 0 | 95 | 0 | 80 | 10 | 2 | P-DY12 | 산업용 텐터기 | 1 | 3 | 3 |  |  | 170 | 170 | 20 | 1200 |  |  | 170 | 170 | 20 | 1200 |  |  | 170 | 170 | 20 | 1200 |  |  | 170 | 170 | 20 | 1200 |  |  | 170 | 170 | 20 | 1200 |  |  | 170 | 170 | 20 | 1200 |  |  | 170 | 170 | 20 | 1200 | 4 | Synolon Yellow AK | 경인양행 | 분산 | 고일광 | 0.5 | Synolon Blue AK | 경인양행 | 분산 | 고일광 | 1 | [10 empty] | 1:10 | 0.04 | Sunsolt RM-340S | 니카코리아 | 분산·균염제 | 0.3 | 빙초산 | 삼일 | 산 | 0.5 | [8 empty] | P-DY02 | IR 염색기 | 40 | 1.5 | 64 | 0 | 0.75 | 100 | 0 | 1.458333333 | 135 | 60 | 1.97222 | 64 | 0 | 0 | 64 | 0 | 0 | 64 | 0 | 0 | 64 | 0 | P-DY02 | IR 염색기 | NaOH | 삼일 | 가성소다 | 1.5 | Sera Con M-FAS | Dystar | 환원세정제 | 1.5 | 1:10 | 0.04 | 40 | 2 | 80 | 20 | 0 | 80 | 0 | 0 | 80 | 0 | 0 | 80 | 0 | 0 | 80 | 0 | 0 | 80 | 0 | 0 | 80 | 0 | 60 |  | 2 | 25 |  | 1 |  |  |  | 100 | 10 |  |  |  |  | P-DY05 | 실험실 패더 | 1 | 1 | P-DY06 | 실험실 텐터 | 180 | 1 | 2 | 2 | [165 empty] | 310.8456782 | 1.18 | [12 empty] | 41.47 | -17.15 | -3.74 | 3.1056 | 41.53 | -16.97 | -3.66 | 46.87 | -9.3 | -3.44 | 1-2 | 9.35
| 315 | 2021-04-16 | 다이텍연구원 | 1 | P-DY09 | 고압 래피드 염색기 | RAW-001 | Recycled Polyester | 300 | 96 | Semi Dull | Draw Textured Yarn | 82.5 | 150*2 INT | Filaments | Recycled Polyester | 300 | 96 | Semi Dull | Draw Textured Yarn | 82.5 | 150*2 INT | Filaments | WOVEN | TWILL |  |  |  | P-DY09 | 고압 래피드 염색기 |  | Sera Wash C-NEP | DYSTAR | 정련호발제 | 3 | NaOH | 삼일 | 가성소다 | 5 | CH3COOH | 삼일 | 빙초산 | 0.5 | 45 | 5.5 | 95 | 60 | 0 | 95 | 0 | 0 | 95 | 0 | 0 | 95 | 0 | 0 | 95 | 0 | 0 | 95 | 0 | 0 | 95 | 0 | 80 | 10 | 2 | P-DY12 | 산업용 텐터기 | 1 | 3 | 3 |  |  | 170 | 170 | 20 | 1200 |  |  | 170 | 170 | 20 | 1200 |  |  | 170 | 170 | 20 | 1200 |  |  | 170 | 170 | 20 | 1200 |  |  | 170 | 170 | 20 | 1200 |  |  | 170 | 170 | 20 | 1200 |  |  | 170 | 170 | 20 | 1200 | 4 | Synolon Yellow AK | 경인양행 | 분산 | 고일광 | 0.5 | Synolon Red AK | 경인양행 | 분산 | 고일광 | 0.5 | Synolon Blue AK | 경인양행 | 분산 | 고일광 | 0.5 | [5 empty] | 1:10 | 0.04 | Sunsolt RM-340S | 니카코리아 | 분산·균염제 | 0.3 | 빙초산 | 삼일 | 산 | 0.5 | [8 empty] | P-DY02 | IR 염색기 | 40 | 1.5 | 64 | 0 | 0.75 | 100 | 0 | 1.458333333 | 135 | 60 | 1.97222 | 64 | 0 | 0 | 64 | 0 | 0 | 64 | 0 | 0 | 64 | 0 | P-DY02 | IR 염색기 | NaOH | 삼일 | 가성소다 | 1.5 | Sera Con M-FAS | Dystar | 환원세정제 | 1.5 | 1:10 | 0.04 | 40 | 2 | 80 | 20 | 0 | 80 | 0 | 0 | 80 | 0 | 0 | 80 | 0 | 0 | 80 | 0 | 0 | 80 | 0 | 0 | 80 | 0 | 60 |  | 2 | 25 |  | 1 |  |  |  | 100 | 10 |  |  |  |  | P-DY05 | 실험실 패더 | 1 | 1 | P-DY06 | 실험실 텐터 | 180 | 1 | 2 | 2 | [165 empty] | 310.8456782 | 1.18 | [12 empty] | 39.15 | 8.58 | -0.15 | 2.5682 | 38.71 | 8.18 | -0.19 | 47.17 | 8.88 | 1.42 | 1-2 | 8.64
| 316 | 2021-04-16 | 다이텍연구원 | 1 | P-DY09 | 고압 래피드 염색기 | RAW-001 | Recycled Polyester | 300 | 96 | Semi Dull | Draw Textured Yarn | 82.5 | 150*2 INT | Filaments | Recycled Polyester | 300 | 96 | Semi Dull | Draw Textured Yarn | 82.5 | 150*2 INT | Filaments | WOVEN | TWILL |  |  |  | P-DY09 | 고압 래피드 염색기 |  | Sera Wash C-NEP | DYSTAR | 정련호발제 | 3 | NaOH | 삼일 | 가성소다 | 5 | CH3COOH | 삼일 | 빙초산 | 0.5 | 45 | 5.5 | 95 | 60 | 0 | 95 | 0 | 0 | 95 | 0 | 0 | 95 | 0 | 0 | 95 | 0 | 0 | 95 | 0 | 0 | 95 | 0 | 80 | 10 | 2 | P-DY12 | 산업용 텐터기 | 1 | 3 | 3 |  |  | 170 | 170 | 20 | 1200 |  |  | 170 | 170 | 20 | 1200 |  |  | 170 | 170 | 20 | 1200 |  |  | 170 | 170 | 20 | 1200 |  |  | 170 | 170 | 20 | 1200 |  |  | 170 | 170 | 20 | 1200 |  |  | 170 | 170 | 20 | 1200 | 4 | Synolon Yellow AK | 경인양행 | 분산 | 고일광 | 0.5 | Synolon Red AK | 경인양행 | 분산 | 고일광 | 1 | [10 empty] | 1:10 | 0.04 | Sunsolt RM-340S | 니카코리아 | 분산·균염제 | 0.3 | 빙초산 | 삼일 | 산 | 0.5 | [8 empty] | P-DY02 | IR 염색기 | 40 | 1.5 | 64 | 0 | 0.75 | 100 | 0 | 1.458333333 | 135 | 60 | 1.97222 | 64 | 0 | 0 | 64 | 0 | 0 | 64 | 0 | 0 | 64 | 0 | P-DY02 | IR 염색기 | NaOH | 삼일 | 가성소다 | 1.5 | Sera Con M-FAS | Dystar | 환원세정제 | 1.5 | 1:10 | 0.04 | 40 | 2 | 80 | 20 | 0 | 80 | 0 | 0 | 80 | 0 | 0 | 80 | 0 | 0 | 80 | 0 | 0 | 80 | 0 | 0 | 80 | 0 | 60 |  | 2 | 25 |  | 1 |  |  |  | 100 | 10 |  |  |  |  | P-DY05 | 실험실 패더 | 1 | 1 | P-DY06 | 실험실 텐터 | 180 | 1 | 2 | 2 | [165 empty] | 310.8456782 | 1.18 | [12 empty] | 53.6 | 56.07 | 28.74 | 1.9465 | 53.12 | 55.25 | 28.67 | 58.5 | 48.66 | 24.46 | 1-2 | 9.5
| 317 | 2021-04-16 | 다이텍연구원 | 1 | P-DY09 | 고압 래피드 염색기 | RAW-001 | Recycled Polyester | 300 | 96 | Semi Dull | Draw Textured Yarn | 82.5 | 150*2 INT | Filaments | Recycled Polyester | 300 | 96 | Semi Dull | Draw Textured Yarn | 82.5 | 150*2 INT | Filaments | WOVEN | TWILL |  |  |  | P-DY09 | 고압 래피드 염색기 |  | Sera Wash C-NEP | DYSTAR | 정련호발제 | 3 | NaOH | 삼일 | 가성소다 | 5 | CH3COOH | 삼일 | 빙초산 | 0.5 | 45 | 5.5 | 95 | 60 | 0 | 95 | 0 | 0 | 95 | 0 | 0 | 95 | 0 | 0 | 95 | 0 | 0 | 95 | 0 | 0 | 95 | 0 | 80 | 10 | 2 | P-DY12 | 산업용 텐터기 | 1 | 3 | 3 |  |  | 170 | 170 | 20 | 1200 |  |  | 170 | 170 | 20 | 1200 |  |  | 170 | 170 | 20 | 1200 |  |  | 170 | 170 | 20 | 1200 |  |  | 170 | 170 | 20 | 1200 |  |  | 170 | 170 | 20 | 1200 |  |  | 170 | 170 | 20 | 1200 | 4 | Synolon Yellow AK | 경인양행 | 분산 | 고일광 | 1 | Synolon Blue AK | 경인양행 | 분산 | 고일광 | 0.5 | [10 empty] | 1:10 | 0.04 | Sunsolt RM-340S | 니카코리아 | 분산·균염제 | 0.3 | 빙초산 | 삼일 | 산 | 0.5 | [8 empty] | P-DY02 | IR 염색기 | 40 | 1.5 | 64 | 0 | 0.75 | 100 | 0 | 1.458333333 | 135 | 60 | 1.97222 | 64 | 0 | 0 | 64 | 0 | 0 | 64 | 0 | 0 | 64 | 0 | P-DY02 | IR 염색기 | NaOH | 삼일 | 가성소다 | 1.5 | Sera Con M-FAS | Dystar | 환원세정제 | 1.5 | 1:10 | 0.04 | 40 | 2 | 80 | 20 | 0 | 80 | 0 | 0 | 80 | 0 | 0 | 80 | 0 | 0 | 80 | 0 | 0 | 80 | 0 | 0 | 80 | 0 | 60 |  | 2 | 25 |  | 1 |  |  |  | 100 | 10 |  |  |  |  | P-DY05 | 실험실 패더 | 1 | 1 | P-DY06 | 실험실 텐터 | 180 | 1 | 2 | 2 | [165 empty] | 310.8456782 | 1.18 | [12 empty] | 47.82 | -16.58 | 17.93 | 3.2904 | 48.62 | -16.59 | 18.13 | 52.3 | -8.84 | 15.54 | 1-2 | 8.98
| 318 | 2021-04-16 | 다이텍연구원 | 1 | P-DY09 | 고압 래피드 염색기 | RAW-001 | Recycled Polyester | 300 | 96 | Semi Dull | Draw Textured Yarn | 82.5 | 150*2 INT | Filaments | Recycled Polyester | 300 | 96 | Semi Dull | Draw Textured Yarn | 82.5 | 150*2 INT | Filaments | WOVEN | TWILL |  |  |  | P-DY09 | 고압 래피드 염색기 |  | Sera Wash C-NEP | DYSTAR | 정련호발제 | 3 | NaOH | 삼일 | 가성소다 | 5 | CH3COOH | 삼일 | 빙초산 | 0.5 | 45 | 5.5 | 95 | 60 | 0 | 95 | 0 | 0 | 95 | 0 | 0 | 95 | 0 | 0 | 95 | 0 | 0 | 95 | 0 | 0 | 95 | 0 | 80 | 10 | 2 | P-DY12 | 산업용 텐터기 | 1 | 3 | 3 |  |  | 170 | 170 | 20 | 1200 |  |  | 170 | 170 | 20 | 1200 |  |  | 170 | 170 | 20 | 1200 |  |  | 170 | 170 | 20 | 1200 |  |  | 170 | 170 | 20 | 1200 |  |  | 170 | 170 | 20 | 1200 |  |  | 170 | 170 | 20 | 1200 | 4 | Synolon Yellow AK | 경인양행 | 분산 | 고일광 | 1 | Synolon Red AK | 경인양행 | 분산 | 고일광 | 0.5 | [10 empty] | 1:10 | 0.04 | Sunsolt RM-340S | 니카코리아 | 분산·균염제 | 0.3 | 빙초산 | 삼일 | 산 | 0.5 | [8 empty] | P-DY02 | IR 염색기 | 40 | 1.5 | 64 | 0 | 0.75 | 100 | 0 | 1.458333333 | 135 | 60 | 1.97222 | 64 | 0 | 0 | 64 | 0 | 0 | 64 | 0 | 0 | 64 | 0 | P-DY02 | IR 염색기 | NaOH | 삼일 | 가성소다 | 1.5 | Sera Con M-FAS | Dystar | 환원세정제 | 1.5 | 1:10 | 0.04 | 40 | 2 | 80 | 20 | 0 | 80 | 0 | 0 | 80 | 0 | 0 | 80 | 0 | 0 | 80 | 0 | 0 | 80 | 0 | 0 | 80 | 0 | 60 |  | 2 | 25 |  | 1 |  |  |  | 100 | 10 |  |  |  |  | P-DY05 | 실험실 패더 | 1 | 1 | P-DY06 | 실험실 텐터 | 180 | 1 | 2 | 2 | [165 empty] | 310.8456782 | 1.18 | [12 empty] | 58.04 | 47.25 | 40.74 | 2.7506 | 58.63 | 47.12 | 40.88 | 62.43 | 43.22 | 39.14 | 2-3 | 5.73
| 319 | 2021-04-16 | 다이텍연구원 | 1 | P-DY09 | 고압 래피드 염색기 | RAW-001 | Recycled Polyester | 300 | 96 | Semi Dull | Draw Textured Yarn | 82.5 | 150*2 INT | Filaments | Recycled Polyester | 300 | 96 | Semi Dull | Draw Textured Yarn | 82.5 | 150*2 INT | Filaments | WOVEN | TWILL |  |  |  | P-DY09 | 고압 래피드 염색기 |  | Sera Wash C-NEP | DYSTAR | 정련호발제 | 3 | NaOH | 삼일 | 가성소다 | 5 | CH3COOH | 삼일 | 빙초산 | 0.5 | 45 | 5.5 | 95 | 60 | 0 | 95 | 0 | 0 | 95 | 0 | 0 | 95 | 0 | 0 | 95 | 0 | 0 | 95 | 0 | 0 | 95 | 0 | 80 | 10 | 2 | P-DY12 | 산업용 텐터기 | 1 | 3 | 3 |  |  | 170 | 170 | 20 | 1200 |  |  | 170 | 170 | 20 | 1200 |  |  | 170 | 170 | 20 | 1200 |  |  | 170 | 170 | 20 | 1200 |  |  | 170 | 170 | 20 | 1200 |  |  | 170 | 170 | 20 | 1200 |  |  | 170 | 170 | 20 | 1200 | 4 | Synolon Red AK | 경인양행 | 분산 | 고일광 | 0.667 | Synolon Blue AK | 경인양행 | 분산 | 고일광 | 1.333 | [10 empty] | 1:10 | 0.04 | Sunsolt RM-340S | 니카코리아 | 분산·균염제 | 0.3 | 빙초산 | 삼일 | 산 | 0.5 | [8 empty] | P-DY02 | IR 염색기 | 40 | 1.5 | 64 | 0 | 0.75 | 100 | 0 | 1.458333333 | 135 | 60 | 1.97222 | 64 | 0 | 0 | 64 | 0 | 0 | 64 | 0 | 0 | 64 | 0 | P-DY02 | IR 염색기 | NaOH | 삼일 | 가성소다 | 1.5 | Sera Con M-FAS | Dystar | 환원세정제 | 1.5 | 1:10 | 0.04 | 40 | 2 | 80 | 20 | 0 | 80 | 0 | 0 | 80 | 0 | 0 | 80 | 0 | 0 | 80 | 0 | 0 | 80 | 0 | 0 | 80 | 0 | 60 |  | 2 | 25 |  | 1 |  |  |  | 100 | 10 |  |  |  |  | P-DY05 | 실험실 패더 | 1 | 1 | P-DY06 | 실험실 텐터 | 180 | 1 | 2 | 2 | [165 empty] | 310.8456782 | 1.18 | [12 empty] | 31.21 | 8.49 | -22.24 | 2.9864 | 31.52 | 8.45 | -22.13 | 36.46 | 7.81 | -16.52 | 2 | 7.51
| 320 | 2021-04-16 | 다이텍연구원 | 1 | P-DY09 | 고압 래피드 염색기 | RAW-001 | Recycled Polyester | 300 | 96 | Semi Dull | Draw Textured Yarn | 82.5 | 150*2 INT | Filaments | Recycled Polyester | 300 | 96 | Semi Dull | Draw Textured Yarn | 82.5 | 150*2 INT | Filaments | WOVEN | TWILL |  |  |  | P-DY09 | 고압 래피드 염색기 |  | Sera Wash C-NEP | DYSTAR | 정련호발제 | 3 | NaOH | 삼일 | 가성소다 | 5 | CH3COOH | 삼일 | 빙초산 | 0.5 | 45 | 5.5 | 95 | 60 | 0 | 95 | 0 | 0 | 95 | 0 | 0 | 95 | 0 | 0 | 95 | 0 | 0 | 95 | 0 | 0 | 95 | 0 | 80 | 10 | 2 | P-DY12 | 산업용 텐터기 | 1 | 3 | 3 |  |  | 170 | 170 | 20 | 1200 |  |  | 170 | 170 | 20 | 1200 |  |  | 170 | 170 | 20 | 1200 |  |  | 170 | 170 | 20 | 1200 |  |  | 170 | 170 | 20 | 1200 |  |  | 170 | 170 | 20 | 1200 |  |  | 170 | 170 | 20 | 1200 | 4 | Synolon Red AK | 경인양행 | 분산 | 고일광 | 1.333 | Synolon Blue AK | 경인양행 | 분산 | 고일광 | 0.667 | [10 empty] | 1:10 | 0.04 | Sunsolt RM-340S | 니카코리아 | 분산·균염제 | 0.3 | 빙초산 | 삼일 | 산 | 0.5 | [8 empty] | P-DY02 | IR 염색기 | 40 | 1.5 | 64 | 0 | 0.75 | 100 | 0 | 1.458333333 | 135 | 60 | 1.97222 | 64 | 0 | 0 | 64 | 0 | 0 | 64 | 0 | 0 | 64 | 0 | P-DY02 | IR 염색기 | NaOH | 삼일 | 가성소다 | 1.5 | Sera Con M-FAS | Dystar | 환원세정제 | 1.5 | 1:10 | 0.04 | 40 | 2 | 80 | 20 | 0 | 80 | 0 | 0 | 80 | 0 | 0 | 80 | 0 | 0 | 80 | 0 | 0 | 80 | 0 | 0 | 80 | 0 | 60 |  | 2 | 25 |  | 1 |  |  |  | 100 | 10 |  |  |  |  | P-DY05 | 실험실 패더 | 1 | 1 | P-DY06 | 실험실 텐터 | 180 | 1 | 2 | 2 | [165 empty] | 310.8456782 | 1.18 | [12 empty] | 32.06 | 20.99 | -13.45 | 2.3253 | 33.23 | 21.47 | -13.67 | 39.34 | 18.49 | -9.32 | 2 | 8.07
| 321 | 2021-04-16 | 다이텍연구원 | 1 | P-DY09 | 고압 래피드 염색기 | RAW-001 | Recycled Polyester | 300 | 96 | Semi Dull | Draw Textured Yarn | 82.5 | 150*2 INT | Filaments | Recycled Polyester | 300 | 96 | Semi Dull | Draw Textured Yarn | 82.5 | 150*2 INT | Filaments | WOVEN | TWILL |  |  |  | P-DY09 | 고압 래피드 염색기 |  | Sera Wash C-NEP | DYSTAR | 정련호발제 | 3 | NaOH | 삼일 | 가성소다 | 5 | CH3COOH | 삼일 | 빙초산 | 0.5 | 45 | 5.5 | 95 | 60 | 0 | 95 | 0 | 0 | 95 | 0 | 0 | 95 | 0 | 0 | 95 | 0 | 0 | 95 | 0 | 0 | 95 | 0 | 80 | 10 | 2 | P-DY12 | 산업용 텐터기 | 1 | 3 | 3 |  |  | 170 | 170 | 20 | 1200 |  |  | 170 | 170 | 20 | 1200 |  |  | 170 | 170 | 20 | 1200 |  |  | 170 | 170 | 20 | 1200 |  |  | 170 | 170 | 20 | 1200 |  |  | 170 | 170 | 20 | 1200 |  |  | 170 | 170 | 20 | 1200 | 4 | Synolon Yellow AK | 경인양행 | 분산 | 고일광 | 0.667 | Synolon Blue AK | 경인양행 | 분산 | 고일광 | 1.333 | [10 empty] | 1:10 | 0.04 | Sunsolt RM-340S | 니카코리아 | 분산·균염제 | 0.3 | 빙초산 | 삼일 | 산 | 0.5 | [8 empty] | P-DY02 | IR 염색기 | 40 | 1.5 | 64 | 0 | 0.75 | 100 | 0 | 1.458333333 | 135 | 60 | 1.97222 | 64 | 0 | 0 | 64 | 0 | 0 | 64 | 0 | 0 | 64 | 0 | P-DY02 | IR 염색기 | NaOH | 삼일 | 가성소다 | 1.5 | Sera Con M-FAS | Dystar | 환원세정제 | 1.5 | 1:10 | 0.04 | 40 | 2 | 80 | 20 | 0 | 80 | 0 | 0 | 80 | 0 | 0 | 80 | 0 | 0 | 80 | 0 | 0 | 80 | 0 | 0 | 80 | 0 | 60 |  | 2 | 25 |  | 1 |  |  |  | 100 | 10 |  |  |  |  | P-DY05 | 실험실 패더 | 1 | 1 | P-DY06 | 실험실 텐터 | 180 | 1 | 2 | 2 | [165 empty] | 310.8456782 | 1.18 | [12 empty] | 37.96 | -17.33 | -3.87 | 3.9013 | 38.91 | -16.97 | -3.98 | 40.9 | -9.75 | -3.49 | 2 | 7.51
| 322 | 2021-04-16 | 다이텍연구원 | 1 | P-DY09 | 고압 래피드 염색기 | RAW-001 | Recycled Polyester | 300 | 96 | Semi Dull | Draw Textured Yarn | 82.5 | 150*2 INT | Filaments | Recycled Polyester | 300 | 96 | Semi Dull | Draw Textured Yarn | 82.5 | 150*2 INT | Filaments | WOVEN | TWILL |  |  |  | P-DY09 | 고압 래피드 염색기 |  | Sera Wash C-NEP | DYSTAR | 정련호발제 | 3 | NaOH | 삼일 | 가성소다 | 5 | CH3COOH | 삼일 | 빙초산 | 0.5 | 45 | 5.5 | 95 | 60 | 0 | 95 | 0 | 0 | 95 | 0 | 0 | 95 | 0 | 0 | 95 | 0 | 0 | 95 | 0 | 0 | 95 | 0 | 80 | 10 | 2 | P-DY12 | 산업용 텐터기 | 1 | 3 | 3 |  |  | 170 | 170 | 20 | 1200 |  |  | 170 | 170 | 20 | 1200 |  |  | 170 | 170 | 20 | 1200 |  |  | 170 | 170 | 20 | 1200 |  |  | 170 | 170 | 20 | 1200 |  |  | 170 | 170 | 20 | 1200 |  |  | 170 | 170 | 20 | 1200 | 4 | Synolon Yellow AK | 경인양행 | 분산 | 고일광 | 0.667 | Synolon Red AK | 경인양행 | 분산 | 고일광 | 0.667 | Synolon Blue AK | 경인양행 | 분산 | 고일광 | 0.667 | [5 empty] | 1:10 | 0.04 | Sunsolt RM-340S | 니카코리아 | 분산·균염제 | 0.3 | 빙초산 | 삼일 | 산 | 0.5 | [8 empty] | P-DY02 | IR 염색기 | 40 | 1.5 | 64 | 0 | 0.75 | 100 | 0 | 1.458333333 | 135 | 60 | 1.97222 | 64 | 0 | 0 | 64 | 0 | 0 | 64 | 0 | 0 | 64 | 0 | P-DY02 | IR 염색기 | NaOH | 삼일 | 가성소다 | 1.5 | Sera Con M-FAS | Dystar | 환원세정제 | 1.5 | 1:10 | 0.04 | 40 | 2 | 80 | 20 | 0 | 80 | 0 | 0 | 80 | 0 | 0 | 80 | 0 | 0 | 80 | 0 | 0 | 80 | 0 | 0 | 80 | 0 | 60 |  | 2 | 25 |  | 1 |  |  |  | 100 | 10 |  |  |  |  | P-DY05 | 실험실 패더 | 1 | 1 | P-DY06 | 실험실 텐터 | 180 | 1 | 2 | 2 | [165 empty] | 310.8456782 | 1.18 | [12 empty] | 35.66 | 9.28 | -0.76 | 3.1064 | 36.21 | 8.98 | -0.87 | 41.12 | 9.22 | 1.57 | 2-3 | 5.5
| 323 | 2021-04-16 | 다이텍연구원 | 1 | P-DY09 | 고압 래피드 염색기 | RAW-001 | Recycled Polyester | 300 | 96 | Semi Dull | Draw Textured Yarn | 82.5 | 150*2 INT | Filaments | Recycled Polyester | 300 | 96 | Semi Dull | Draw Textured Yarn | 82.5 | 150*2 INT | Filaments | WOVEN | TWILL |  |  |  | P-DY09 | 고압 래피드 염색기 |  | Sera Wash C-NEP | DYSTAR | 정련호발제 | 3 | NaOH | 삼일 | 가성소다 | 5 | CH3COOH | 삼일 | 빙초산 | 0.5 | 45 | 5.5 | 95 | 60 | 0 | 95 | 0 | 0 | 95 | 0 | 0 | 95 | 0 | 0 | 95 | 0 | 0 | 95 | 0 | 0 | 95 | 0 | 80 | 10 | 2 | P-DY12 | 산업용 텐터기 | 1 | 3 | 3 |  |  | 170 | 170 | 20 | 1200 |  |  | 170 | 170 | 20 | 1200 |  |  | 170 | 170 | 20 | 1200 |  |  | 170 | 170 | 20 | 1200 |  |  | 170 | 170 | 20 | 1200 |  |  | 170 | 170 | 20 | 1200 |  |  | 170 | 170 | 20 | 1200 | 4 | Synolon Yellow AK | 경인양행 | 분산 | 고일광 | 0.667 | Synolon Red AK | 경인양행 | 분산 | 고일광 | 1.333 | [10 empty] | 1:10 | 0.04 | Sunsolt RM-340S | 니카코리아 | 분산·균염제 | 0.3 | 빙초산 | 삼일 | 산 | 0.5 | [8 empty] | P-DY02 | IR 염색기 | 40 | 1.5 | 64 | 0 | 0.75 | 100 | 0 | 1.458333333 | 135 | 60 | 1.97222 | 64 | 0 | 0 | 64 | 0 | 0 | 64 | 0 | 0 | 64 | 0 | P-DY02 | IR 염색기 | NaOH | 삼일 | 가성소다 | 1.5 | Sera Con M-FAS | Dystar | 환원세정제 | 1.5 | 1:10 | 0.04 | 40 | 2 | 80 | 20 | 0 | 80 | 0 | 0 | 80 | 0 | 0 | 80 | 0 | 0 | 80 | 0 | 0 | 80 | 0 | 0 | 80 | 0 | 60 |  | 2 | 25 |  | 1 |  |  |  | 100 | 10 |  |  |  |  | P-DY05 | 실험실 패더 | 1 | 1 | P-DY06 | 실험실 텐터 | 180 | 1 | 2 | 2 | [165 empty] | 310.8456782 | 1.18 | [12 empty] | 50.92 | 57.86 | 30.66 | 2.499 | 50.89 | 57.17 | 30.46 | 54.77 | 51.29 | 26.64 | 2 | 8.02
| 324 | 2021-04-16 | 다이텍연구원 | 1 | P-DY09 | 고압 래피드 염색기 | RAW-001 | Recycled Polyester | 300 | 96 | Semi Dull | Draw Textured Yarn | 82.5 | 150*2 INT | Filaments | Recycled Polyester | 300 | 96 | Semi Dull | Draw Textured Yarn | 82.5 | 150*2 INT | Filaments | WOVEN | TWILL |  |  |  | P-DY09 | 고압 래피드 염색기 |  | Sera Wash C-NEP | DYSTAR | 정련호발제 | 3 | NaOH | 삼일 | 가성소다 | 5 | CH3COOH | 삼일 | 빙초산 | 0.5 | 45 | 5.5 | 95 | 60 | 0 | 95 | 0 | 0 | 95 | 0 | 0 | 95 | 0 | 0 | 95 | 0 | 0 | 95 | 0 | 0 | 95 | 0 | 80 | 10 | 2 | P-DY12 | 산업용 텐터기 | 1 | 3 | 3 |  |  | 170 | 170 | 20 | 1200 |  |  | 170 | 170 | 20 | 1200 |  |  | 170 | 170 | 20 | 1200 |  |  | 170 | 170 | 20 | 1200 |  |  | 170 | 170 | 20 | 1200 |  |  | 170 | 170 | 20 | 1200 |  |  | 170 | 170 | 20 | 1200 | 4 | Synolon Yellow AK | 경인양행 | 분산 | 고일광 | 1.333 | Synolon Blue AK | 경인양행 | 분산 | 고일광 | 0.667 | [10 empty] | 1:10 | 0.04 | Sunsolt RM-340S | 니카코리아 | 분산·균염제 | 0.3 | 빙초산 | 삼일 | 산 | 0.5 | [8 empty] | P-DY02 | IR 염색기 | 40 | 1.5 | 64 | 0 | 0.75 | 100 | 0 | 1.458333333 | 135 | 60 | 1.97222 | 64 | 0 | 0 | 64 | 0 | 0 | 64 | 0 | 0 | 64 | 0 | P-DY02 | IR 염색기 | NaOH | 삼일 | 가성소다 | 1.5 | Sera Con M-FAS | Dystar | 환원세정제 | 1.5 | 1:10 | 0.04 | 40 | 2 | 80 | 20 | 0 | 80 | 0 | 0 | 80 | 0 | 0 | 80 | 0 | 0 | 80 | 0 | 0 | 80 | 0 | 0 | 80 | 0 | 60 |  | 2 | 25 |  | 1 |  |  |  | 100 | 10 |  |  |  |  | P-DY05 | 실험실 패더 | 1 | 1 | P-DY06 | 실험실 텐터 | 180 | 1 | 2 | 2 | [165 empty] | 310.8456782 | 1.18 | [12 empty] | 44.11 | -16.89 | 18.1 | 4.2676 | 44.47 | -16.59 | 18.42 | 47.45 | -10.53 | 17.06 | 2 | 6.91
| 325 | 2021-04-16 | 다이텍연구원 | 1 | P-DY09 | 고압 래피드 염색기 | RAW-001 | Recycled Polyester | 300 | 96 | Semi Dull | Draw Textured Yarn | 82.5 | 150*2 INT | Filaments | Recycled Polyester | 300 | 96 | Semi Dull | Draw Textured Yarn | 82.5 | 150*2 INT | Filaments | WOVEN | TWILL |  |  |  | P-DY09 | 고압 래피드 염색기 |  | Sera Wash C-NEP | DYSTAR | 정련호발제 | 3 | NaOH | 삼일 | 가성소다 | 5 | CH3COOH | 삼일 | 빙초산 | 0.5 | 45 | 5.5 | 95 | 60 | 0 | 95 | 0 | 0 | 95 | 0 | 0 | 95 | 0 | 0 | 95 | 0 | 0 | 95 | 0 | 0 | 95 | 0 | 80 | 10 | 2 | P-DY12 | 산업용 텐터기 | 1 | 3 | 3 |  |  | 170 | 170 | 20 | 1200 |  |  | 170 | 170 | 20 | 1200 |  |  | 170 | 170 | 20 | 1200 |  |  | 170 | 170 | 20 | 1200 |  |  | 170 | 170 | 20 | 1200 |  |  | 170 | 170 | 20 | 1200 |  |  | 170 | 170 | 20 | 1200 | 4 | Synolon Yellow AK | 경인양행 | 분산 | 고일광 | 1.333 | Synolon Red AK | 경인양행 | 분산 | 고일광 | 0.667 | [10 empty] | 1:10 | 0.04 | Sunsolt RM-340S | 니카코리아 | 분산·균염제 | 0.3 | 빙초산 | 삼일 | 산 | 0.5 | [8 empty] | P-DY02 | IR 염색기 | 40 | 1.5 | 64 | 0 | 0.75 | 100 | 0 | 1.458333333 | 135 | 60 | 1.97222 | 64 | 0 | 0 | 64 | 0 | 0 | 64 | 0 | 0 | 64 | 0 | P-DY02 | IR 염색기 | NaOH | 삼일 | 가성소다 | 1.5 | Sera Con M-FAS | Dystar | 환원세정제 | 1.5 | 1:10 | 0.04 | 40 | 2 | 80 | 20 | 0 | 80 | 0 | 0 | 80 | 0 | 0 | 80 | 0 | 0 | 80 | 0 | 0 | 80 | 0 | 0 | 80 | 0 | 60 |  | 2 | 25 |  | 1 |  |  |  | 100 | 10 |  |  |  |  | P-DY05 | 실험실 패더 | 1 | 1 | P-DY06 | 실험실 텐터 | 180 | 1 | 2 | 2 | [165 empty] | 310.8456782 | 1.18 | [12 empty] | 55.8 | 51.92 | 43.41 | 3.5133 | 55.8 | 50.27 | 42.89 | 59.32 | 46.81 | 41.92 | 2-3 | 5.03
| 326 | 2021-04-14 | 부산대학교 | 1 | P-DY09 | 고압 래피드 염색기 | RAW-001 | Recycled Polyester | 300 | 96 | Semi Dull | Draw Textured Yarn | 82.5 | 150*2 INT | Filaments | Recycled Polyester | 300 | 96 | Semi Dull | Draw Textured Yarn | 82.5 | 150*2 INT | Filaments | WOVEN | TWILL |  |  |  | P-DY09 | 고압 래피드 염색기 |  | Sera Wash C-NEP | DYSTAR | 정련호발제 | 3 | NaOH | 삼일 | 가성소다 | 5 | CH3COOH | 삼일 | 빙초산 | 0.5 | 45 | 5.5 | 95 | 60 | 0 | 95 | 0 | 0 | 95 | 0 | 0 | 95 | 0 | 0 | 95 | 0 | 0 | 95 | 0 | 0 | 95 | 0 | 80 | 10 | 2 | P-DY12 | 산업용 텐터기 | 1 | 3 | 3 |  |  | 170 | 170 | 20 | 1200 |  |  | 170 | 170 | 20 | 1200 |  |  | 170 | 170 | 20 | 1200 |  |  | 170 | 170 | 20 | 1200 |  |  | 170 | 170 | 20 | 1200 |  |  | 170 | 170 | 20 | 1200 |  |  | 170 | 170 | 20 | 1200 | 6.75 | Dorosperse Brown K-3LR | ARCHROMA | 분산 | 고일광 | 0.5 | [15 empty] | 1:10 | 0.0675 | Sunsolt RM-340S | 니카코리아 | 분산·균염제 | 0.3 | 빙초산 | 삼일 | 산 | 0.5 | [8 empty] | P-DY08 | STARLET DL-6000+ | 40 | 1.5 | 64 | 0 | 0.75 | 100 | 0 | 1.5 | 136 | 60 | 2 | 64 | 0 | 0 | 64 | 0 | 0 | 64 | 0 | 0 | 64 | 0 | P-DY08 | STARLET DL-6000+ | NaOH | 삼일 | 가성소다 | 2 | Sera Con M-FAS | Dystar | 환원세정제 | 2 | 1:10 | 0.0675 | 40 | 2 | 80 | 20 | 0 | 80 | 0 | 0 | 80 | 0 | 0 | 80 | 0 | 0 | 80 | 0 | 0 | 80 | 0 | 0 | 80 | 0 | 60 |  | 2 | 25 |  | 1 |  |  |  | 100 | 10 |  |  |  |  | P-DY05 | 실험실 패더 | 1 | 1 | P-DY06 | 실험실 텐터 | 180 | 1 | 2 | 2 | [165 empty] | 310.8456782 | 1.18 | [12 empty] | 50.58 | 10.66 | 9.26 | 2.1606 | 50.92 | 10.62 | 9.76 | 59.26 | 9.54 | 11.32 | 1-2 | 8.56
| 327 | 2021-04-14 | 부산대학교 | 1 | P-DY09 | 고압 래피드 염색기 | RAW-001 | Recycled Polyester | 300 | 96 | Semi Dull | Draw Textured Yarn | 82.5 | 150*2 INT | Filaments | Recycled Polyester | 300 | 96 | Semi Dull | Draw Textured Yarn | 82.5 | 150*2 INT | Filaments | WOVEN | TWILL |  |  |  | P-DY09 | 고압 래피드 염색기 |  | Sera Wash C-NEP | DYSTAR | 정련호발제 | 3 | NaOH | 삼일 | 가성소다 | 5 | CH3COOH | 삼일 | 빙초산 | 0.5 | 45 | 5.5 | 95 | 60 | 0 | 95 | 0 | 0 | 95 | 0 | 0 | 95 | 0 | 0 | 95 | 0 | 0 | 95 | 0 | 0 | 95 | 0 | 80 | 10 | 2 | P-DY12 | 산업용 텐터기 | 1 | 3 | 3 |  |  | 170 | 170 | 20 | 1200 |  |  | 170 | 170 | 20 | 1200 |  |  | 170 | 170 | 20 | 1200 |  |  | 170 | 170 | 20 | 1200 |  |  | 170 | 170 | 20 | 1200 |  |  | 170 | 170 | 20 | 1200 |  |  | 170 | 170 | 20 | 1200 | 6.75 | Dorosperse Brown K-3LR | ARCHROMA | 분산 | 고일광 | 1 | [15 empty] | 1:10 | 0.0675 | Sunsolt RM-340S | 니카코리아 | 분산·균염제 | 0.3 | 빙초산 | 삼일 | 산 | 0.5 | [8 empty] | P-DY08 | STARLET DL-6000+ | 40 | 1.5 | 64 | 0 | 0.75 | 100 | 0 | 1.5 | 136 | 60 | 2 | 64 | 0 | 0 | 64 | 0 | 0 | 64 | 0 | 0 | 64 | 0 | P-DY08 | STARLET DL-6000+ | NaOH | 삼일 | 가성소다 | 2 | Sera Con M-FAS | Dystar | 환원세정제 | 2 | 1:10 | 0.0675 | 40 | 2 | 80 | 20 | 0 | 80 | 0 | 0 | 80 | 0 | 0 | 80 | 0 | 0 | 80 | 0 | 0 | 80 | 0 | 0 | 80 | 0 | 60 |  | 2 | 25 |  | 1 |  |  |  | 100 | 10 |  |  |  |  | P-DY05 | 실험실 패더 | 1 | 1 | P-DY06 | 실험실 텐터 | 180 | 1 | 2 | 2 | [165 empty] | 310.8456782 | 1.18 | [12 empty] | 49.01 | 11 | 9.43 | 2.4085 | 48.86 | 11.1 | 9.92 | 55.72 | 10.35 | 11.29 | 2 | 7.04
| 328 | 2021-04-14 | 부산대학교 | 1 | P-DY09 | 고압 래피드 염색기 | RAW-001 | Recycled Polyester | 300 | 96 | Semi Dull | Draw Textured Yarn | 82.5 | 150*2 INT | Filaments | Recycled Polyester | 300 | 96 | Semi Dull | Draw Textured Yarn | 82.5 | 150*2 INT | Filaments | WOVEN | TWILL |  |  |  | P-DY09 | 고압 래피드 염색기 |  | Sera Wash C-NEP | DYSTAR | 정련호발제 | 3 | NaOH | 삼일 | 가성소다 | 5 | CH3COOH | 삼일 | 빙초산 | 0.5 | 45 | 5.5 | 95 | 60 | 0 | 95 | 0 | 0 | 95 | 0 | 0 | 95 | 0 | 0 | 95 | 0 | 0 | 95 | 0 | 0 | 95 | 0 | 80 | 10 | 2 | P-DY12 | 산업용 텐터기 | 1 | 3 | 3 |  |  | 170 | 170 | 20 | 1200 |  |  | 170 | 170 | 20 | 1200 |  |  | 170 | 170 | 20 | 1200 |  |  | 170 | 170 | 20 | 1200 |  |  | 170 | 170 | 20 | 1200 |  |  | 170 | 170 | 20 | 1200 |  |  | 170 | 170 | 20 | 1200 | 6.75 | Dorosperse Brown K-3LR | ARCHROMA | 분산 | 고일광 | 1.5 | [15 empty] | 1:10 | 0.0675 | Sunsolt RM-340S | 니카코리아 | 분산·균염제 | 0.3 | 빙초산 | 삼일 | 산 | 0.5 | [8 empty] | P-DY08 | STARLET DL-6000+ | 40 | 1.5 | 64 | 0 | 0.75 | 100 | 0 | 1.5 | 136 | 60 | 2 | 64 | 0 | 0 | 64 | 0 | 0 | 64 | 0 | 0 | 64 | 0 | P-DY08 | STARLET DL-6000+ | NaOH | 삼일 | 가성소다 | 2 | Sera Con M-FAS | Dystar | 환원세정제 | 2 | 1:10 | 0.0675 | 40 | 2 | 80 | 20 | 0 | 80 | 0 | 0 | 80 | 0 | 0 | 80 | 0 | 0 | 80 | 0 | 0 | 80 | 0 | 0 | 80 | 0 | 60 |  | 2 | 25 |  | 1 |  |  |  | 100 | 10 |  |  |  |  | P-DY05 | 실험실 패더 | 1 | 1 | P-DY06 | 실험실 텐터 | 180 | 1 | 2 | 2 | [165 empty] | 310.8456782 | 1.18 | [12 empty] | 50.85 | 10.61 | 9.2 | 2.1056 | 50.96 | 10.6 | 9.61 | 56.49 | 10.13 | 10.78 | 2-3 | 5.68
| 329 | 2021-04-14 | 부산대학교 | 1 | P-DY09 | 고압 래피드 염색기 | RAW-001 | Recycled Polyester | 300 | 96 | Semi Dull | Draw Textured Yarn | 82.5 | 150*2 INT | Filaments | Recycled Polyester | 300 | 96 | Semi Dull | Draw Textured Yarn | 82.5 | 150*2 INT | Filaments | WOVEN | TWILL |  |  |  | P-DY09 | 고압 래피드 염색기 |  | Sera Wash C-NEP | DYSTAR | 정련호발제 | 3 | NaOH | 삼일 | 가성소다 | 5 | CH3COOH | 삼일 | 빙초산 | 0.5 | 45 | 5.5 | 95 | 60 | 0 | 95 | 0 | 0 | 95 | 0 | 0 | 95 | 0 | 0 | 95 | 0 | 0 | 95 | 0 | 0 | 95 | 0 | 80 | 10 | 2 | P-DY12 | 산업용 텐터기 | 1 | 3 | 3 |  |  | 170 | 170 | 20 | 1200 |  |  | 170 | 170 | 20 | 1200 |  |  | 170 | 170 | 20 | 1200 |  |  | 170 | 170 | 20 | 1200 |  |  | 170 | 170 | 20 | 1200 |  |  | 170 | 170 | 20 | 1200 |  |  | 170 | 170 | 20 | 1200 | 6.75 | Dorosperse Brown K-3LR | ARCHROMA | 분산 | 고일광 | 2 | [15 empty] | 1:10 | 0.0675 | Sunsolt RM-340S | 니카코리아 | 분산·균염제 | 0.3 | 빙초산 | 삼일 | 산 | 0.5 | [8 empty] | P-DY08 | STARLET DL-6000+ | 40 | 1.5 | 64 | 0 | 0.75 | 100 | 0 | 1.5 | 136 | 60 | 2 | 64 | 0 | 0 | 64 | 0 | 0 | 64 | 0 | 0 | 64 | 0 | P-DY08 | STARLET DL-6000+ | NaOH | 삼일 | 가성소다 | 2 | Sera Con M-FAS | Dystar | 환원세정제 | 2 | 1:10 | 0.0675 | 40 | 2 | 80 | 20 | 0 | 80 | 0 | 0 | 80 | 0 | 0 | 80 | 0 | 0 | 80 | 0 | 0 | 80 | 0 | 0 | 80 | 0 | 60 |  | 2 | 25 |  | 1 |  |  |  | 100 | 10 |  |  |  |  | P-DY05 | 실험실 패더 | 1 | 1 | P-DY06 | 실험실 텐터 | 180 | 1 | 2 | 2 | [165 empty] | 310.8456782 | 1.18 | [12 empty] | 48.41 | 11.14 | 9.52 | 2.5238 | 49.42 | 10.99 | 9.96 | 55.03 | 10.53 | 11.26 | 2-3 | 5.78
| 330 | 2021-04-14 | 부산대학교 | 1 | P-DY09 | 고압 래피드 염색기 | RAW-001 | Recycled Polyester | 300 | 96 | Semi Dull | Draw Textured Yarn | 82.5 | 150*2 INT | Filaments | Recycled Polyester | 300 | 96 | Semi Dull | Draw Textured Yarn | 82.5 | 150*2 INT | Filaments | WOVEN | TWILL |  |  |  | P-DY09 | 고압 래피드 염색기 |  | Sera Wash C-NEP | DYSTAR | 정련호발제 | 3 | NaOH | 삼일 | 가성소다 | 5 | CH3COOH | 삼일 | 빙초산 | 0.5 | 45 | 5.5 | 95 | 60 | 0 | 95 | 0 | 0 | 95 | 0 | 0 | 95 | 0 | 0 | 95 | 0 | 0 | 95 | 0 | 0 | 95 | 0 | 80 | 10 | 2 | P-DY12 | 산업용 텐터기 | 1 | 3 | 3 |  |  | 170 | 170 | 20 | 1200 |  |  | 170 | 170 | 20 | 1200 |  |  | 170 | 170 | 20 | 1200 |  |  | 170 | 170 | 20 | 1200 |  |  | 170 | 170 | 20 | 1200 |  |  | 170 | 170 | 20 | 1200 |  |  | 170 | 170 | 20 | 1200 | 6.75 | Dorosperse Brown K-3LR | ARCHROMA | 분산 | 고일광 | 2.5 | [15 empty] | 1:10 | 0.0675 | Sunsolt RM-340S | 니카코리아 | 분산·균염제 | 0.3 | 빙초산 | 삼일 | 산 | 0.5 | [8 empty] | P-DY08 | STARLET DL-6000+ | 40 | 1.5 | 64 | 0 | 0.75 | 100 | 0 | 1.5 | 136 | 60 | 2 | 64 | 0 | 0 | 64 | 0 | 0 | 64 | 0 | 0 | 64 | 0 | P-DY08 | STARLET DL-6000+ | NaOH | 삼일 | 가성소다 | 2 | Sera Con M-FAS | Dystar | 환원세정제 | 2 | 1:10 | 0.0675 | 40 | 2 | 80 | 20 | 0 | 80 | 0 | 0 | 80 | 0 | 0 | 80 | 0 | 0 | 80 | 0 | 0 | 80 | 0 | 0 | 80 | 0 | 60 |  | 2 | 25 |  | 1 |  |  |  | 100 | 10 |  |  |  |  | P-DY05 | 실험실 패더 | 1 | 1 | P-DY06 | 실험실 텐터 | 180 | 1 | 2 | 2 | [165 empty] | 310.8456782 | 1.18 | [12 empty] | 49.1 | 10.92 | 9.45 | 2.4105 | 49.73 | 10.8 | 9.82 | 55.82 | 10.26 | 11.09 | 2 | 6.24
| 331 | 2021-04-14 | 부산대학교 | 1 | P-DY09 | 고압 래피드 염색기 | RAW-001 | Recycled Polyester | 300 | 96 | Semi Dull | Draw Textured Yarn | 82.5 | 150*2 INT | Filaments | Recycled Polyester | 300 | 96 | Semi Dull | Draw Textured Yarn | 82.5 | 150*2 INT | Filaments | WOVEN | TWILL |  |  |  | P-DY09 | 고압 래피드 염색기 |  | Sera Wash C-NEP | DYSTAR | 정련호발제 | 3 | NaOH | 삼일 | 가성소다 | 5 | CH3COOH | 삼일 | 빙초산 | 0.5 | 45 | 5.5 | 95 | 60 | 0 | 95 | 0 | 0 | 95 | 0 | 0 | 95 | 0 | 0 | 95 | 0 | 0 | 95 | 0 | 0 | 95 | 0 | 80 | 10 | 2 | P-DY12 | 산업용 텐터기 | 1 | 3 | 3 |  |  | 170 | 170 | 20 | 1200 |  |  | 170 | 170 | 20 | 1200 |  |  | 170 | 170 | 20 | 1200 |  |  | 170 | 170 | 20 | 1200 |  |  | 170 | 170 | 20 | 1200 |  |  | 170 | 170 | 20 | 1200 |  |  | 170 | 170 | 20 | 1200 | 6.75 | Dorosperse Brown K-3LR | ARCHROMA | 분산 | 고일광 | 3 | [15 empty] | 1:10 | 0.0675 | Sunsolt RM-340S | 니카코리아 | 분산·균염제 | 0.3 | 빙초산 | 삼일 | 산 | 0.5 | [8 empty] | P-DY08 | STARLET DL-6000+ | 40 | 1.5 | 64 | 0 | 0.75 | 100 | 0 | 1.5 | 136 | 60 | 2 | 64 | 0 | 0 | 64 | 0 | 0 | 64 | 0 | 0 | 64 | 0 | P-DY08 | STARLET DL-6000+ | NaOH | 삼일 | 가성소다 | 2 | Sera Con M-FAS | Dystar | 환원세정제 | 2 | 1:10 | 0.0675 | 40 | 2 | 80 | 20 | 0 | 80 | 0 | 0 | 80 | 0 | 0 | 80 | 0 | 0 | 80 | 0 | 0 | 80 | 0 | 0 | 80 | 0 | 60 |  | 2 | 25 |  | 1 |  |  |  | 100 | 10 |  |  |  |  | P-DY05 | 실험실 패더 | 1 | 1 | P-DY06 | 실험실 텐터 | 180 | 1 | 2 | 2 | [165 empty] | 310.8456782 | 1.18 | [12 empty] | 50.7 | 10.56 | 9.18 | 2.1366 | 51.25 | 10.45 | 9.71 | 56.03 | 10.07 | 10.78 | 4 | 4.92
| 332 | 2021-04-21 | 다이텍연구원 | 1 | P-DY09 | 고압 래피드 염색기 | RAW-001 | Recycled Polyester | 300 | 96 | Semi Dull | Draw Textured Yarn | 82.5 | 150*2 INT | Filaments | Recycled Polyester | 300 | 96 | Semi Dull | Draw Textured Yarn | 82.5 | 150*2 INT | Filaments | WOVEN | TWILL |  |  |  | P-DY09 | 고압 래피드 염색기 |  | Sera Wash C-NEP | DYSTAR | 정련호발제 | 3 | NaOH | 삼일 | 가성소다 | 5 | CH3COOH | 삼일 | 빙초산 | 0.5 | 45 | 5.5 | 95 | 60 | 0 | 95 | 0 | 0 | 95 | 0 | 0 | 95 | 0 | 0 | 95 | 0 | 0 | 95 | 0 | 0 | 95 | 0 | 80 | 10 | 2 | P-DY12 | 산업용 텐터기 | 1 | 3 | 3 |  |  | 170 | 170 | 20 | 1200 |  |  | 170 | 170 | 20 | 1200 |  |  | 170 | 170 | 20 | 1200 |  |  | 170 | 170 | 20 | 1200 |  |  | 170 | 170 | 20 | 1200 |  |  | 170 | 170 | 20 | 1200 |  |  | 170 | 170 | 20 | 1200 | 4 | Dorosperse Yellow KKL | ARCHROMA | 분산 | 고일광 | 0.05 | [15 empty] | 1:10 | 0.04 | Sunsolt RM-340S | 니카코리아 | 분산·균염제 | 0.3 | 빙초산 | 삼일 | 산 | 0.5 | [8 empty] | P-DY02 | IR 염색기 | 40 | 1.5 | 64 | 0 | 0.75 | 100 | 0 | 1.458333333 | 135 | 60 | 1.97222 | 64 | 0 | 0 | 64 | 0 | 0 | 64 | 0 | 0 | 64 | 0 | P-DY02 | IR 염색기 | NaOH | 삼일 | 가성소다 | 1.5 | Sera Con M-FAS | Dystar | 환원세정제 | 1.5 | 1:10 | 0.04 | 40 | 2 | 80 | 20 | 0 | 80 | 0 | 0 | 80 | 0 | 0 | 80 | 0 | 0 | 80 | 0 | 0 | 80 | 0 | 0 | 80 | 0 | 60 |  | 2 | 25 |  | 1 |  |  |  | 100 | 10 |  |  |  |  | P-DY05 | 실험실 패더 | 1 | 1 | P-DY06 | 실험실 텐터 | 180 | 1 | 2 | 2 | [165 empty] | 310.8456782 | 1.18 | [12 empty] | 88.55 | 0.55 | 32.42 | 0.3531 | 86.7 | -1.87 | 29.66 | 90.79 | -0.04 | 26.33 | 2-3 | 5.59
| 333 | 2021-04-21 | 다이텍연구원 | 1 | P-DY09 | 고압 래피드 염색기 | RAW-001 | Recycled Polyester | 300 | 96 | Semi Dull | Draw Textured Yarn | 82.5 | 150*2 INT | Filaments | Recycled Polyester | 300 | 96 | Semi Dull | Draw Textured Yarn | 82.5 | 150*2 INT | Filaments | WOVEN | TWILL |  |  |  | P-DY09 | 고압 래피드 염색기 |  | Sera Wash C-NEP | DYSTAR | 정련호발제 | 3 | NaOH | 삼일 | 가성소다 | 5 | CH3COOH | 삼일 | 빙초산 | 0.5 | 45 | 5.5 | 95 | 60 | 0 | 95 | 0 | 0 | 95 | 0 | 0 | 95 | 0 | 0 | 95 | 0 | 0 | 95 | 0 | 0 | 95 | 0 | 80 | 10 | 2 | P-DY12 | 산업용 텐터기 | 1 | 3 | 3 |  |  | 170 | 170 | 20 | 1200 |  |  | 170 | 170 | 20 | 1200 |  |  | 170 | 170 | 20 | 1200 |  |  | 170 | 170 | 20 | 1200 |  |  | 170 | 170 | 20 | 1200 |  |  | 170 | 170 | 20 | 1200 |  |  | 170 | 170 | 20 | 1200 | 4 | Dorosperse Yellow KKL | ARCHROMA | 분산 | 고일광 | 0.1 | [15 empty] | 1:10 | 0.04 | Sunsolt RM-340S | 니카코리아 | 분산·균염제 | 0.3 | 빙초산 | 삼일 | 산 | 0.5 | [8 empty] | P-DY02 | IR 염색기 | 40 | 1.5 | 64 | 0 | 0.75 | 100 | 0 | 1.458333333 | 135 | 60 | 1.97222 | 64 | 0 | 0 | 64 | 0 | 0 | 64 | 0 | 0 | 64 | 0 | P-DY02 | IR 염색기 | NaOH | 삼일 | 가성소다 | 1.5 | Sera Con M-FAS | Dystar | 환원세정제 | 1.5 | 1:10 | 0.04 | 40 | 2 | 80 | 20 | 0 | 80 | 0 | 0 | 80 | 0 | 0 | 80 | 0 | 0 | 80 | 0 | 0 | 80 | 0 | 0 | 80 | 0 | 60 |  | 2 | 25 |  | 1 |  |  |  | 100 | 10 |  |  |  |  | P-DY05 | 실험실 패더 | 1 | 1 | P-DY06 | 실험실 텐터 | 180 | 1 | 2 | 2 | [165 empty] | 310.8456782 | 1.18 | [12 empty] | 86.64 | 2.22 | 41.3 | 0.5422 | 85.18 | -0.37 | 38.75 | 88.95 | 1.74 | 33.36 | 2 | 6.91
| 334 | 2021-04-21 | 다이텍연구원 | 1 | P-DY09 | 고압 래피드 염색기 | RAW-001 | Recycled Polyester | 300 | 96 | Semi Dull | Draw Textured Yarn | 82.5 | 150*2 INT | Filaments | Recycled Polyester | 300 | 96 | Semi Dull | Draw Textured Yarn | 82.5 | 150*2 INT | Filaments | WOVEN | TWILL |  |  |  | P-DY09 | 고압 래피드 염색기 |  | Sera Wash C-NEP | DYSTAR | 정련호발제 | 3 | NaOH | 삼일 | 가성소다 | 5 | CH3COOH | 삼일 | 빙초산 | 0.5 | 45 | 5.5 | 95 | 60 | 0 | 95 | 0 | 0 | 95 | 0 | 0 | 95 | 0 | 0 | 95 | 0 | 0 | 95 | 0 | 0 | 95 | 0 | 80 | 10 | 2 | P-DY12 | 산업용 텐터기 | 1 | 3 | 3 |  |  | 170 | 170 | 20 | 1200 |  |  | 170 | 170 | 20 | 1200 |  |  | 170 | 170 | 20 | 1200 |  |  | 170 | 170 | 20 | 1200 |  |  | 170 | 170 | 20 | 1200 |  |  | 170 | 170 | 20 | 1200 |  |  | 170 | 170 | 20 | 1200 | 4 | Dorosperse Yellow KKL | ARCHROMA | 분산 | 고일광 | 0.5 | [15 empty] | 1:10 | 0.04 | Sunsolt RM-340S | 니카코리아 | 분산·균염제 | 0.3 | 빙초산 | 삼일 | 산 | 0.5 | [8 empty] | P-DY02 | IR 염색기 | 40 | 1.5 | 64 | 0 | 0.75 | 100 | 0 | 1.458333333 | 135 | 60 | 1.97222 | 64 | 0 | 0 | 64 | 0 | 0 | 64 | 0 | 0 | 64 | 0 | P-DY02 | IR 염색기 | NaOH | 삼일 | 가성소다 | 1.5 | Sera Con M-FAS | Dystar | 환원세정제 | 1.5 | 1:10 | 0.04 | 40 | 2 | 80 | 20 | 0 | 80 | 0 | 0 | 80 | 0 | 0 | 80 | 0 | 0 | 80 | 0 | 0 | 80 | 0 | 0 | 80 | 0 | 60 |  | 2 | 25 |  | 1 |  |  |  | 100 | 10 |  |  |  |  | P-DY05 | 실험실 패더 | 1 | 1 | P-DY06 | 실험실 텐터 | 180 | 1 | 2 | 2 | [165 empty] | 310.8456782 | 1.18 | [12 empty] | 80.08 | 11.67 | 66.36 | 2.0228 | 79.16 | 8.85 | 64.36 | 82.43 | 12.36 | 62.32 | 3 | 5.25
| 335 | 2021-04-21 | 다이텍연구원 | 1 | P-DY09 | 고압 래피드 염색기 | RAW-001 | Recycled Polyester | 300 | 96 | Semi Dull | Draw Textured Yarn | 82.5 | 150*2 INT | Filaments | Recycled Polyester | 300 | 96 | Semi Dull | Draw Textured Yarn | 82.5 | 150*2 INT | Filaments | WOVEN | TWILL |  |  |  | P-DY09 | 고압 래피드 염색기 |  | Sera Wash C-NEP | DYSTAR | 정련호발제 | 3 | NaOH | 삼일 | 가성소다 | 5 | CH3COOH | 삼일 | 빙초산 | 0.5 | 45 | 5.5 | 95 | 60 | 0 | 95 | 0 | 0 | 95 | 0 | 0 | 95 | 0 | 0 | 95 | 0 | 0 | 95 | 0 | 0 | 95 | 0 | 80 | 10 | 2 | P-DY12 | 산업용 텐터기 | 1 | 3 | 3 |  |  | 170 | 170 | 20 | 1200 |  |  | 170 | 170 | 20 | 1200 |  |  | 170 | 170 | 20 | 1200 |  |  | 170 | 170 | 20 | 1200 |  |  | 170 | 170 | 20 | 1200 |  |  | 170 | 170 | 20 | 1200 |  |  | 170 | 170 | 20 | 1200 | 4 | Dorosperse Yellow KKL | ARCHROMA | 분산 | 고일광 | 1 | [15 empty] | 1:10 | 0.04 | Sunsolt RM-340S | 니카코리아 | 분산·균염제 | 0.3 | 빙초산 | 삼일 | 산 | 0.5 | [8 empty] | P-DY02 | IR 염색기 | 40 | 1.5 | 64 | 0 | 0.75 | 100 | 0 | 1.458333333 | 135 | 60 | 1.97222 | 64 | 0 | 0 | 64 | 0 | 0 | 64 | 0 | 0 | 64 | 0 | P-DY02 | IR 염색기 | NaOH | 삼일 | 가성소다 | 1.5 | Sera Con M-FAS | Dystar | 환원세정제 | 1.5 | 1:10 | 0.04 | 40 | 2 | 80 | 20 | 0 | 80 | 0 | 0 | 80 | 0 | 0 | 80 | 0 | 0 | 80 | 0 | 0 | 80 | 0 | 0 | 80 | 0 | 60 |  | 2 | 25 |  | 1 |  |  |  | 100 | 10 |  |  |  |  | P-DY05 | 실험실 패더 | 1 | 1 | P-DY06 | 실험실 텐터 | 180 | 1 | 2 | 2 | [165 empty] | 310.8456782 | 1.18 | [12 empty] | 76.57 | 18.26 | 76.07 | 3.7712 | 75.92 | 15.57 | 74.82 | 78.53 | 20.48 | 74.95 | 3 | 5.56
| 336 | 2021-04-21 | 다이텍연구원 | 1 | P-DY09 | 고압 래피드 염색기 | RAW-001 | Recycled Polyester | 300 | 96 | Semi Dull | Draw Textured Yarn | 82.5 | 150*2 INT | Filaments | Recycled Polyester | 300 | 96 | Semi Dull | Draw Textured Yarn | 82.5 | 150*2 INT | Filaments | WOVEN | TWILL |  |  |  | P-DY09 | 고압 래피드 염색기 |  | Sera Wash C-NEP | DYSTAR | 정련호발제 | 3 | NaOH | 삼일 | 가성소다 | 5 | CH3COOH | 삼일 | 빙초산 | 0.5 | 45 | 5.5 | 95 | 60 | 0 | 95 | 0 | 0 | 95 | 0 | 0 | 95 | 0 | 0 | 95 | 0 | 0 | 95 | 0 | 0 | 95 | 0 | 80 | 10 | 2 | P-DY12 | 산업용 텐터기 | 1 | 3 | 3 |  |  | 170 | 170 | 20 | 1200 |  |  | 170 | 170 | 20 | 1200 |  |  | 170 | 170 | 20 | 1200 |  |  | 170 | 170 | 20 | 1200 |  |  | 170 | 170 | 20 | 1200 |  |  | 170 | 170 | 20 | 1200 |  |  | 170 | 170 | 20 | 1200 | 4 | Dorosperse Yellow KKL | ARCHROMA | 분산 | 고일광 | 1.5 | [15 empty] | 1:10 | 0.04 | Sunsolt RM-340S | 니카코리아 | 분산·균염제 | 0.3 | 빙초산 | 삼일 | 산 | 0.5 | [8 empty] | P-DY02 | IR 염색기 | 40 | 1.5 | 64 | 0 | 0.75 | 100 | 0 | 1.458333333 | 135 | 60 | 1.97222 | 64 | 0 | 0 | 64 | 0 | 0 | 64 | 0 | 0 | 64 | 0 | P-DY02 | IR 염색기 | NaOH | 삼일 | 가성소다 | 1.5 | Sera Con M-FAS | Dystar | 환원세정제 | 1.5 | 1:10 | 0.04 | 40 | 2 | 80 | 20 | 0 | 80 | 0 | 0 | 80 | 0 | 0 | 80 | 0 | 0 | 80 | 0 | 0 | 80 | 0 | 0 | 80 | 0 | 60 |  | 2 | 25 |  | 1 |  |  |  | 100 | 10 |  |  |  |  | P-DY05 | 실험실 패더 | 1 | 1 | P-DY06 | 실험실 텐터 | 180 | 1 | 2 | 2 | [165 empty] | 310.8456782 | 1.18 | [12 empty] | 74.3 | 21.66 | 78.96 | 5.1488 | 73.36 | 20.16 | 79 | 76.64 | 23.34 | 77.56 | 3-4 | 4.82
| 337 | 2021-04-21 | 다이텍연구원 | 1 | P-DY09 | 고압 래피드 염색기 | RAW-001 | Recycled Polyester | 300 | 96 | Semi Dull | Draw Textured Yarn | 82.5 | 150*2 INT | Filaments | Recycled Polyester | 300 | 96 | Semi Dull | Draw Textured Yarn | 82.5 | 150*2 INT | Filaments | WOVEN | TWILL |  |  |  | P-DY09 | 고압 래피드 염색기 |  | Sera Wash C-NEP | DYSTAR | 정련호발제 | 3 | NaOH | 삼일 | 가성소다 | 5 | CH3COOH | 삼일 | 빙초산 | 0.5 | 45 | 5.5 | 95 | 60 | 0 | 95 | 0 | 0 | 95 | 0 | 0 | 95 | 0 | 0 | 95 | 0 | 0 | 95 | 0 | 0 | 95 | 0 | 80 | 10 | 2 | P-DY12 | 산업용 텐터기 | 1 | 3 | 3 |  |  | 170 | 170 | 20 | 1200 |  |  | 170 | 170 | 20 | 1200 |  |  | 170 | 170 | 20 | 1200 |  |  | 170 | 170 | 20 | 1200 |  |  | 170 | 170 | 20 | 1200 |  |  | 170 | 170 | 20 | 1200 |  |  | 170 | 170 | 20 | 1200 | 4 | Dorosperse Yellow KKL | ARCHROMA | 분산 | 고일광 | 2 | [15 empty] | 1:10 | 0.04 | Sunsolt RM-340S | 니카코리아 | 분산·균염제 | 0.3 | 빙초산 | 삼일 | 산 | 0.5 | [8 empty] | P-DY02 | IR 염색기 | 40 | 1.5 | 64 | 0 | 0.75 | 100 | 0 | 1.458333333 | 135 | 60 | 1.97222 | 64 | 0 | 0 | 64 | 0 | 0 | 64 | 0 | 0 | 64 | 0 | P-DY02 | IR 염색기 | NaOH | 삼일 | 가성소다 | 1.5 | Sera Con M-FAS | Dystar | 환원세정제 | 1.5 | 1:10 | 0.04 | 40 | 2 | 80 | 20 | 0 | 80 | 0 | 0 | 80 | 0 | 0 | 80 | 0 | 0 | 80 | 0 | 0 | 80 | 0 | 0 | 80 | 0 | 60 |  | 2 | 25 |  | 1 |  |  |  | 100 | 10 |  |  |  |  | P-DY05 | 실험실 패더 | 1 | 1 | P-DY06 | 실험실 텐터 | 180 | 1 | 2 | 2 | [165 empty] | 310.8456782 | 1.18 | [12 empty] | 72.67 | 25.65 | 81.29 | 6.7033 | 72.49 | 22.95 | 80.46 | 74.72 | 27.53 | 79.81 | 4 | 5.14
| 338 | 2021-04-21 | 다이텍연구원 | 1 | P-DY09 | 고압 래피드 염색기 | RAW-001 | Recycled Polyester | 300 | 96 | Semi Dull | Draw Textured Yarn | 82.5 | 150*2 INT | Filaments | Recycled Polyester | 300 | 96 | Semi Dull | Draw Textured Yarn | 82.5 | 150*2 INT | Filaments | WOVEN | TWILL |  |  |  | P-DY09 | 고압 래피드 염색기 |  | Sera Wash C-NEP | DYSTAR | 정련호발제 | 3 | NaOH | 삼일 | 가성소다 | 5 | CH3COOH | 삼일 | 빙초산 | 0.5 | 45 | 5.5 | 95 | 60 | 0 | 95 | 0 | 0 | 95 | 0 | 0 | 95 | 0 | 0 | 95 | 0 | 0 | 95 | 0 | 0 | 95 | 0 | 80 | 10 | 2 | P-DY12 | 산업용 텐터기 | 1 | 3 | 3 |  |  | 170 | 170 | 20 | 1200 |  |  | 170 | 170 | 20 | 1200 |  |  | 170 | 170 | 20 | 1200 |  |  | 170 | 170 | 20 | 1200 |  |  | 170 | 170 | 20 | 1200 |  |  | 170 | 170 | 20 | 1200 |  |  | 170 | 170 | 20 | 1200 | 4 | Dorosperse Yellow KKL | ARCHROMA | 분산 | 고일광 | 2.5 | [15 empty] | 1:10 | 0.04 | Sunsolt RM-340S | 니카코리아 | 분산·균염제 | 0.3 | 빙초산 | 삼일 | 산 | 0.5 | [8 empty] | P-DY02 | IR 염색기 | 40 | 1.5 | 64 | 0 | 0.75 | 100 | 0 | 1.458333333 | 135 | 60 | 1.97222 | 64 | 0 | 0 | 64 | 0 | 0 | 64 | 0 | 0 | 64 | 0 | P-DY02 | IR 염색기 | NaOH | 삼일 | 가성소다 | 1.5 | Sera Con M-FAS | Dystar | 환원세정제 | 1.5 | 1:10 | 0.04 | 40 | 2 | 80 | 20 | 0 | 80 | 0 | 0 | 80 | 0 | 0 | 80 | 0 | 0 | 80 | 0 | 0 | 80 | 0 | 0 | 80 | 0 | 60 |  | 2 | 25 |  | 1 |  |  |  | 100 | 10 |  |  |  |  | P-DY05 | 실험실 패더 | 1 | 1 | P-DY06 | 실험실 텐터 | 180 | 1 | 2 | 2 | [165 empty] | 310.8456782 | 1.18 | [12 empty] | 71.66 | 27.72 | 82.03 | 7.6222 | 71.25 | 25.13 | 81.04 | 73.42 | 30.11 | 82.24 | 4 | 5.57
| 339 | 2021-04-21 | 다이텍연구원 | 1 | P-DY09 | 고압 래피드 염색기 | RAW-001 | Recycled Polyester | 300 | 96 | Semi Dull | Draw Textured Yarn | 82.5 | 150*2 INT | Filaments | Recycled Polyester | 300 | 96 | Semi Dull | Draw Textured Yarn | 82.5 | 150*2 INT | Filaments | WOVEN | TWILL |  |  |  | P-DY09 | 고압 래피드 염색기 |  | Sera Wash C-NEP | DYSTAR | 정련호발제 | 3 | NaOH | 삼일 | 가성소다 | 5 | CH3COOH | 삼일 | 빙초산 | 0.5 | 45 | 5.5 | 95 | 60 | 0 | 95 | 0 | 0 | 95 | 0 | 0 | 95 | 0 | 0 | 95 | 0 | 0 | 95 | 0 | 0 | 95 | 0 | 80 | 10 | 2 | P-DY12 | 산업용 텐터기 | 1 | 3 | 3 |  |  | 170 | 170 | 20 | 1200 |  |  | 170 | 170 | 20 | 1200 |  |  | 170 | 170 | 20 | 1200 |  |  | 170 | 170 | 20 | 1200 |  |  | 170 | 170 | 20 | 1200 |  |  | 170 | 170 | 20 | 1200 |  |  | 170 | 170 | 20 | 1200 | 4 | Dorosperse Yellow KKL | ARCHROMA | 분산 | 고일광 | 3 | [15 empty] | 1:10 | 0.04 | Sunsolt RM-340S | 니카코리아 | 분산·균염제 | 0.3 | 빙초산 | 삼일 | 산 | 0.5 | [8 empty] | P-DY02 | IR 염색기 | 40 | 1.5 | 64 | 0 | 0.75 | 100 | 0 | 1.458333333 | 135 | 60 | 1.97222 | 64 | 0 | 0 | 64 | 0 | 0 | 64 | 0 | 0 | 64 | 0 | P-DY02 | IR 염색기 | NaOH | 삼일 | 가성소다 | 1.5 | Sera Con M-FAS | Dystar | 환원세정제 | 1.5 | 1:10 | 0.04 | 40 | 2 | 80 | 20 | 0 | 80 | 0 | 0 | 80 | 0 | 0 | 80 | 0 | 0 | 80 | 0 | 0 | 80 | 0 | 0 | 80 | 0 | 60 |  | 2 | 25 |  | 1 |  |  |  | 100 | 10 |  |  |  |  | P-DY05 | 실험실 패더 | 1 | 1 | P-DY06 | 실험실 텐터 | 180 | 1 | 2 | 2 | [165 empty] | 310.8456782 | 1.18 | [12 empty] | 70.21 | 29.71 | 81.96 | 8.7656 | 70.04 | 26.84 | 81.4 | 72.43 | 30.88 | 81.58 | 4 | 4.7
| 340 | 2021-04-21 | 다이텍연구원 | 1 | P-DY09 | 고압 래피드 염색기 | RAW-001 | Recycled Polyester | 300 | 96 | Semi Dull | Draw Textured Yarn | 82.5 | 150*2 INT | Filaments | Recycled Polyester | 300 | 96 | Semi Dull | Draw Textured Yarn | 82.5 | 150*2 INT | Filaments | WOVEN | TWILL |  |  |  | P-DY09 | 고압 래피드 염색기 |  | Sera Wash C-NEP | DYSTAR | 정련호발제 | 3 | NaOH | 삼일 | 가성소다 | 5 | CH3COOH | 삼일 | 빙초산 | 0.5 | 45 | 5.5 | 95 | 60 | 0 | 95 | 0 | 0 | 95 | 0 | 0 | 95 | 0 | 0 | 95 | 0 | 0 | 95 | 0 | 0 | 95 | 0 | 80 | 10 | 2 | P-DY12 | 산업용 텐터기 | 1 | 3 | 3 |  |  | 170 | 170 | 20 | 1200 |  |  | 170 | 170 | 20 | 1200 |  |  | 170 | 170 | 20 | 1200 |  |  | 170 | 170 | 20 | 1200 |  |  | 170 | 170 | 20 | 1200 |  |  | 170 | 170 | 20 | 1200 |  |  | 170 | 170 | 20 | 1200 | 4 | Dorosperse Red KKL | ARCHROMA | 분산 | 고일광 | 0.05 | [15 empty] | 1:10 | 0.04 | Sunsolt RM-340S | 니카코리아 | 분산·균염제 | 0.3 | 빙초산 | 삼일 | 산 | 0.5 | [8 empty] | P-DY02 | IR 염색기 | 40 | 1.5 | 64 | 0 | 0.75 | 100 | 0 | 1.458333333 | 135 | 60 | 1.97222 | 64 | 0 | 0 | 64 | 0 | 0 | 64 | 0 | 0 | 64 | 0 | P-DY02 | IR 염색기 | NaOH | 삼일 | 가성소다 | 1.5 | Sera Con M-FAS | Dystar | 환원세정제 | 1.5 | 1:10 | 0.04 | 40 | 2 | 80 | 20 | 0 | 80 | 0 | 0 | 80 | 0 | 0 | 80 | 0 | 0 | 80 | 0 | 0 | 80 | 0 | 0 | 80 | 0 | 60 |  | 2 | 25 |  | 1 |  |  |  | 100 | 10 |  |  |  |  | P-DY05 | 실험실 패더 | 1 | 1 | P-DY06 | 실험실 텐터 | 180 | 1 | 2 | 2 | [165 empty] | 310.8456782 | 1.18 | [12 empty] | 78.55 | 29.33 | 2.38 | 0.1579 | 77.83 | 26.12 | 1.52 | 83.32 | 21.54 | 2.52 | 2 | 7.22
| 341 | 2021-04-21 | 다이텍연구원 | 1 | P-DY09 | 고압 래피드 염색기 | RAW-001 | Recycled Polyester | 300 | 96 | Semi Dull | Draw Textured Yarn | 82.5 | 150*2 INT | Filaments | Recycled Polyester | 300 | 96 | Semi Dull | Draw Textured Yarn | 82.5 | 150*2 INT | Filaments | WOVEN | TWILL |  |  |  | P-DY09 | 고압 래피드 염색기 |  | Sera Wash C-NEP | DYSTAR | 정련호발제 | 3 | NaOH | 삼일 | 가성소다 | 5 | CH3COOH | 삼일 | 빙초산 | 0.5 | 45 | 5.5 | 95 | 60 | 0 | 95 | 0 | 0 | 95 | 0 | 0 | 95 | 0 | 0 | 95 | 0 | 0 | 95 | 0 | 0 | 95 | 0 | 80 | 10 | 2 | P-DY12 | 산업용 텐터기 | 1 | 3 | 3 |  |  | 170 | 170 | 20 | 1200 |  |  | 170 | 170 | 20 | 1200 |  |  | 170 | 170 | 20 | 1200 |  |  | 170 | 170 | 20 | 1200 |  |  | 170 | 170 | 20 | 1200 |  |  | 170 | 170 | 20 | 1200 |  |  | 170 | 170 | 20 | 1200 | 4 | Dorosperse Red KKL | ARCHROMA | 분산 | 고일광 | 0.1 | [15 empty] | 1:10 | 0.04 | Sunsolt RM-340S | 니카코리아 | 분산·균염제 | 0.3 | 빙초산 | 삼일 | 산 | 0.5 | [8 empty] | P-DY02 | IR 염색기 | 40 | 1.5 | 64 | 0 | 0.75 | 100 | 0 | 1.458333333 | 135 | 60 | 1.97222 | 64 | 0 | 0 | 64 | 0 | 0 | 64 | 0 | 0 | 64 | 0 | P-DY02 | IR 염색기 | NaOH | 삼일 | 가성소다 | 1.5 | Sera Con M-FAS | Dystar | 환원세정제 | 1.5 | 1:10 | 0.04 | 40 | 2 | 80 | 20 | 0 | 80 | 0 | 0 | 80 | 0 | 0 | 80 | 0 | 0 | 80 | 0 | 0 | 80 | 0 | 0 | 80 | 0 | 60 |  | 2 | 25 |  | 1 |  |  |  | 100 | 10 |  |  |  |  | P-DY05 | 실험실 패더 | 1 | 1 | P-DY06 | 실험실 텐터 | 180 | 1 | 2 | 2 | [165 empty] | 310.8456782 | 1.18 | [12 empty] | 73.97 | 37.56 | 3.15 | 0.1968 | 73.64 | 34.6 | 2.22 | 79.34 | 28.11 | 3.14 | 2 | 8.7
| 342 | 2021-04-21 | 다이텍연구원 | 1 | P-DY09 | 고압 래피드 염색기 | RAW-001 | Recycled Polyester | 300 | 96 | Semi Dull | Draw Textured Yarn | 82.5 | 150*2 INT | Filaments | Recycled Polyester | 300 | 96 | Semi Dull | Draw Textured Yarn | 82.5 | 150*2 INT | Filaments | WOVEN | TWILL |  |  |  | P-DY09 | 고압 래피드 염색기 |  | Sera Wash C-NEP | DYSTAR | 정련호발제 | 3 | NaOH | 삼일 | 가성소다 | 5 | CH3COOH | 삼일 | 빙초산 | 0.5 | 45 | 5.5 | 95 | 60 | 0 | 95 | 0 | 0 | 95 | 0 | 0 | 95 | 0 | 0 | 95 | 0 | 0 | 95 | 0 | 0 | 95 | 0 | 80 | 10 | 2 | P-DY12 | 산업용 텐터기 | 1 | 3 | 3 |  |  | 170 | 170 | 20 | 1200 |  |  | 170 | 170 | 20 | 1200 |  |  | 170 | 170 | 20 | 1200 |  |  | 170 | 170 | 20 | 1200 |  |  | 170 | 170 | 20 | 1200 |  |  | 170 | 170 | 20 | 1200 |  |  | 170 | 170 | 20 | 1200 | 4 | Dorosperse Red KKL | ARCHROMA | 분산 | 고일광 | 0.5 | [15 empty] | 1:10 | 0.04 | Sunsolt RM-340S | 니카코리아 | 분산·균염제 | 0.3 | 빙초산 | 삼일 | 산 | 0.5 | [8 empty] | P-DY02 | IR 염색기 | 40 | 1.5 | 64 | 0 | 0.75 | 100 | 0 | 1.458333333 | 135 | 60 | 1.97222 | 64 | 0 | 0 | 64 | 0 | 0 | 64 | 0 | 0 | 64 | 0 | P-DY02 | IR 염색기 | NaOH | 삼일 | 가성소다 | 1.5 | Sera Con M-FAS | Dystar | 환원세정제 | 1.5 | 1:10 | 0.04 | 40 | 2 | 80 | 20 | 0 | 80 | 0 | 0 | 80 | 0 | 0 | 80 | 0 | 0 | 80 | 0 | 0 | 80 | 0 | 0 | 80 | 0 | 60 |  | 2 | 25 |  | 1 |  |  |  | 100 | 10 |  |  |  |  | P-DY05 | 실험실 패더 | 1 | 1 | P-DY06 | 실험실 텐터 | 180 | 1 | 2 | 2 | [165 empty] | 310.8456782 | 1.18 | [12 empty] | 60.63 | 54.46 | 9.46 | 0.523 | 60.27 | 53.16 | 9.09 | 66.18 | 46.37 | 7.59 | 2 | 9.12
| 343 | 2021-04-21 | 다이텍연구원 | 1 | P-DY09 | 고압 래피드 염색기 | RAW-001 | Recycled Polyester | 300 | 96 | Semi Dull | Draw Textured Yarn | 82.5 | 150*2 INT | Filaments | Recycled Polyester | 300 | 96 | Semi Dull | Draw Textured Yarn | 82.5 | 150*2 INT | Filaments | WOVEN | TWILL |  |  |  | P-DY09 | 고압 래피드 염색기 |  | Sera Wash C-NEP | DYSTAR | 정련호발제 | 3 | NaOH | 삼일 | 가성소다 | 5 | CH3COOH | 삼일 | 빙초산 | 0.5 | 45 | 5.5 | 95 | 60 | 0 | 95 | 0 | 0 | 95 | 0 | 0 | 95 | 0 | 0 | 95 | 0 | 0 | 95 | 0 | 0 | 95 | 0 | 80 | 10 | 2 | P-DY12 | 산업용 텐터기 | 1 | 3 | 3 |  |  | 170 | 170 | 20 | 1200 |  |  | 170 | 170 | 20 | 1200 |  |  | 170 | 170 | 20 | 1200 |  |  | 170 | 170 | 20 | 1200 |  |  | 170 | 170 | 20 | 1200 |  |  | 170 | 170 | 20 | 1200 |  |  | 170 | 170 | 20 | 1200 | 4 | Dorosperse Red KKL | ARCHROMA | 분산 | 고일광 | 1 | [15 empty] | 1:10 | 0.04 | Sunsolt RM-340S | 니카코리아 | 분산·균염제 | 0.3 | 빙초산 | 삼일 | 산 | 0.5 | [8 empty] | P-DY02 | IR 염색기 | 40 | 1.5 | 64 | 0 | 0.75 | 100 | 0 | 1.458333333 | 135 | 60 | 1.97222 | 64 | 0 | 0 | 64 | 0 | 0 | 64 | 0 | 0 | 64 | 0 | P-DY02 | IR 염색기 | NaOH | 삼일 | 가성소다 | 1.5 | Sera Con M-FAS | Dystar | 환원세정제 | 1.5 | 1:10 | 0.04 | 40 | 2 | 80 | 20 | 0 | 80 | 0 | 0 | 80 | 0 | 0 | 80 | 0 | 0 | 80 | 0 | 0 | 80 | 0 | 0 | 80 | 0 | 60 |  | 2 | 25 |  | 1 |  |  |  | 100 | 10 |  |  |  |  | P-DY05 | 실험실 패더 | 1 | 1 | P-DY06 | 실험실 텐터 | 180 | 1 | 2 | 2 | [165 empty] | 310.8456782 | 1.18 | [12 empty] | 54.45 | 59.66 | 13.91 | 0.8694 | 54.41 | 58.79 | 13.53 | 59.52 | 51.81 | 11.02 | 2 | 9.01
| 344 | 2021-04-21 | 다이텍연구원 | 1 | P-DY09 | 고압 래피드 염색기 | RAW-001 | Recycled Polyester | 300 | 96 | Semi Dull | Draw Textured Yarn | 82.5 | 150*2 INT | Filaments | Recycled Polyester | 300 | 96 | Semi Dull | Draw Textured Yarn | 82.5 | 150*2 INT | Filaments | WOVEN | TWILL |  |  |  | P-DY09 | 고압 래피드 염색기 |  | Sera Wash C-NEP | DYSTAR | 정련호발제 | 3 | NaOH | 삼일 | 가성소다 | 5 | CH3COOH | 삼일 | 빙초산 | 0.5 | 45 | 5.5 | 95 | 60 | 0 | 95 | 0 | 0 | 95 | 0 | 0 | 95 | 0 | 0 | 95 | 0 | 0 | 95 | 0 | 0 | 95 | 0 | 80 | 10 | 2 | P-DY12 | 산업용 텐터기 | 1 | 3 | 3 |  |  | 170 | 170 | 20 | 1200 |  |  | 170 | 170 | 20 | 1200 |  |  | 170 | 170 | 20 | 1200 |  |  | 170 | 170 | 20 | 1200 |  |  | 170 | 170 | 20 | 1200 |  |  | 170 | 170 | 20 | 1200 |  |  | 170 | 170 | 20 | 1200 | 4 | Dorosperse Red KKL | ARCHROMA | 분산 | 고일광 | 1.5 | [15 empty] | 1:10 | 0.04 | Sunsolt RM-340S | 니카코리아 | 분산·균염제 | 0.3 | 빙초산 | 삼일 | 산 | 0.5 | [8 empty] | P-DY02 | IR 염색기 | 40 | 1.5 | 64 | 0 | 0.75 | 100 | 0 | 1.458333333 | 135 | 60 | 1.97222 | 64 | 0 | 0 | 64 | 0 | 0 | 64 | 0 | 0 | 64 | 0 | P-DY02 | IR 염색기 | NaOH | 삼일 | 가성소다 | 1.5 | Sera Con M-FAS | Dystar | 환원세정제 | 1.5 | 1:10 | 0.04 | 40 | 2 | 80 | 20 | 0 | 80 | 0 | 0 | 80 | 0 | 0 | 80 | 0 | 0 | 80 | 0 | 0 | 80 | 0 | 0 | 80 | 0 | 60 |  | 2 | 25 |  | 1 |  |  |  | 100 | 10 |  |  |  |  | P-DY05 | 실험실 패더 | 1 | 1 | P-DY06 | 실험실 텐터 | 180 | 1 | 2 | 2 | [165 empty] | 310.8456782 | 1.18 | [12 empty] | 50.75 | 61.59 | 17.13 | 1.2221 | 51.25 | 60.88 | 16.61 | 55.1 | 53.96 | 13.48 | 2 | 8.54
| 345 | 2021-04-21 | 다이텍연구원 | 1 | P-DY09 | 고압 래피드 염색기 | RAW-001 | Recycled Polyester | 300 | 96 | Semi Dull | Draw Textured Yarn | 82.5 | 150*2 INT | Filaments | Recycled Polyester | 300 | 96 | Semi Dull | Draw Textured Yarn | 82.5 | 150*2 INT | Filaments | WOVEN | TWILL |  |  |  | P-DY09 | 고압 래피드 염색기 |  | Sera Wash C-NEP | DYSTAR | 정련호발제 | 3 | NaOH | 삼일 | 가성소다 | 5 | CH3COOH | 삼일 | 빙초산 | 0.5 | 45 | 5.5 | 95 | 60 | 0 | 95 | 0 | 0 | 95 | 0 | 0 | 95 | 0 | 0 | 95 | 0 | 0 | 95 | 0 | 0 | 95 | 0 | 80 | 10 | 2 | P-DY12 | 산업용 텐터기 | 1 | 3 | 3 |  |  | 170 | 170 | 20 | 1200 |  |  | 170 | 170 | 20 | 1200 |  |  | 170 | 170 | 20 | 1200 |  |  | 170 | 170 | 20 | 1200 |  |  | 170 | 170 | 20 | 1200 |  |  | 170 | 170 | 20 | 1200 |  |  | 170 | 170 | 20 | 1200 | 4 | Dorosperse Red KKL | ARCHROMA | 분산 | 고일광 | 2 | [15 empty] | 1:10 | 0.04 | Sunsolt RM-340S | 니카코리아 | 분산·균염제 | 0.3 | 빙초산 | 삼일 | 산 | 0.5 | [8 empty] | P-DY02 | IR 염색기 | 40 | 1.5 | 64 | 0 | 0.75 | 100 | 0 | 1.458333333 | 135 | 60 | 1.97222 | 64 | 0 | 0 | 64 | 0 | 0 | 64 | 0 | 0 | 64 | 0 | P-DY02 | IR 염색기 | NaOH | 삼일 | 가성소다 | 1.5 | Sera Con M-FAS | Dystar | 환원세정제 | 1.5 | 1:10 | 0.04 | 40 | 2 | 80 | 20 | 0 | 80 | 0 | 0 | 80 | 0 | 0 | 80 | 0 | 0 | 80 | 0 | 0 | 80 | 0 | 0 | 80 | 0 | 60 |  | 2 | 25 |  | 1 |  |  |  | 100 | 10 |  |  |  |  | P-DY05 | 실험실 패더 | 1 | 1 | P-DY06 | 실험실 텐터 | 180 | 1 | 2 | 2 | [165 empty] | 310.8456782 | 1.18 | [12 empty] | 48.22 | 62.07 | 19.09 | 1.5225 | 48.34 | 61.65 | 19.02 | 51.8 | 55.18 | 15.46 | 2 | 8.17
| 346 | 2021-04-21 | 다이텍연구원 | 1 | P-DY09 | 고압 래피드 염색기 | RAW-001 | Recycled Polyester | 300 | 96 | Semi Dull | Draw Textured Yarn | 82.5 | 150*2 INT | Filaments | Recycled Polyester | 300 | 96 | Semi Dull | Draw Textured Yarn | 82.5 | 150*2 INT | Filaments | WOVEN | TWILL |  |  |  | P-DY09 | 고압 래피드 염색기 |  | Sera Wash C-NEP | DYSTAR | 정련호발제 | 3 | NaOH | 삼일 | 가성소다 | 5 | CH3COOH | 삼일 | 빙초산 | 0.5 | 45 | 5.5 | 95 | 60 | 0 | 95 | 0 | 0 | 95 | 0 | 0 | 95 | 0 | 0 | 95 | 0 | 0 | 95 | 0 | 0 | 95 | 0 | 80 | 10 | 2 | P-DY12 | 산업용 텐터기 | 1 | 3 | 3 |  |  | 170 | 170 | 20 | 1200 |  |  | 170 | 170 | 20 | 1200 |  |  | 170 | 170 | 20 | 1200 |  |  | 170 | 170 | 20 | 1200 |  |  | 170 | 170 | 20 | 1200 |  |  | 170 | 170 | 20 | 1200 |  |  | 170 | 170 | 20 | 1200 | 4 | Dorosperse Red KKL | ARCHROMA | 분산 | 고일광 | 2.5 | [15 empty] | 1:10 | 0.04 | Sunsolt RM-340S | 니카코리아 | 분산·균염제 | 0.3 | 빙초산 | 삼일 | 산 | 0.5 | [8 empty] | P-DY02 | IR 염색기 | 40 | 1.5 | 64 | 0 | 0.75 | 100 | 0 | 1.458333333 | 135 | 60 | 1.97222 | 64 | 0 | 0 | 64 | 0 | 0 | 64 | 0 | 0 | 64 | 0 | P-DY02 | IR 염색기 | NaOH | 삼일 | 가성소다 | 1.5 | Sera Con M-FAS | Dystar | 환원세정제 | 1.5 | 1:10 | 0.04 | 40 | 2 | 80 | 20 | 0 | 80 | 0 | 0 | 80 | 0 | 0 | 80 | 0 | 0 | 80 | 0 | 0 | 80 | 0 | 0 | 80 | 0 | 60 |  | 2 | 25 |  | 1 |  |  |  | 100 | 10 |  |  |  |  | P-DY05 | 실험실 패더 | 1 | 1 | P-DY06 | 실험실 텐터 | 180 | 1 | 2 | 2 | [165 empty] | 310.8456782 | 1.18 | [12 empty] | 46.43 | 62.21 | 20.78 | 1.8176 | 46.53 | 61.62 | 20.62 | 50.4 | 55.72 | 16.45 | 2 | 8.21
| 347 | 2021-05-28 | 부산대학교 | 1 | P-DY09 | 고압 래피드 염색기 | RAW-001 | Recycled Polyester | 300 | 96 | Semi Dull | Draw Textured Yarn | 82.5 | 150*2 INT | Filaments | Recycled Polyester | 300 | 96 | Semi Dull | Draw Textured Yarn | 82.5 | 150*2 INT | Filaments | WOVEN | TWILL |  |  |  | P-DY09 | 고압 래피드 염색기 |  | Sera Wash C-NEP | DYSTAR | 정련호발제 | 3 | NaOH | 삼일 | 가성소다 | 5 | CH3COOH | 삼일 | 빙초산 | 0.5 | 45 | 5.5 | 95 | 60 | 0 | 95 | 0 | 0 | 95 | 0 | 0 | 95 | 0 | 0 | 95 | 0 | 0 | 95 | 0 | 0 | 95 | 0 | 80 | 10 | 2 | P-DY12 | 산업용 텐터기 | 1 | 3 | 3 |  |  | 170 | 170 | 20 | 1200 |  |  | 170 | 170 | 20 | 1200 |  |  | 170 | 170 | 20 | 1200 |  |  | 170 | 170 | 20 | 1200 |  |  | 170 | 170 | 20 | 1200 |  |  | 170 | 170 | 20 | 1200 |  |  | 170 | 170 | 20 | 1200 | 6.75 | Dorosperse Brown K-3LR | ARCHROMA | 분산 | 고일광 | 0.5 | [15 empty] | 1:10 | 0.0675 | Sunsolt RM-340S | 니카코리아 | 분산·균염제 | 0.3 | 빙초산 | 삼일 | 산 | 0.5 | UVK-200 | 경인양행 | 일광견뢰도증진제 | 4 | UVK-400 H/C | 경인양행 | 일광견뢰도증진제 | 4 | P-DY08 | STARLET DL-6000+ | 40 | 1.5 | 64 | 0 | 0.75 | 100 | 0 | 1.5 | 136 | 60 | 2 | 64 | 0 | 0 | 64 | 0 | 0 | 64 | 0 | 0 | 64 | 0 | P-DY08 | STARLET DL-6000+ | NaOH | 삼일 | 가성소다 | 2 | Sera Con M-FAS | Dystar | 환원세정제 | 2 | 1:10 | 0.0675 | 40 | 2 | 80 | 20 | 0 | 80 | 0 | 0 | 80 | 0 | 0 | 80 | 0 | 0 | 80 | 0 | 0 | 80 | 0 | 0 | 80 | 0 | 60 |  | 2 | 25 |  | 1 |  |  |  | 100 | 10 |  |  |  |  | P-DY05 | 실험실 패더 | 1 | 1 | P-DY06 | 실험실 텐터 | 180 | 1 | 2 | 2 | [165 empty] | 310.8456782 | 1.18 | [12 empty] | 50.74 | 10.49 | 9.63 | 4.2422 | 51.15 | 10.53 | 9.97 | 52.31 | 10.55 | 10.3 | 4 | 1.21
| 348 | 2021-05-28 | 부산대학교 | 1 | P-DY09 | 고압 래피드 염색기 | RAW-001 | Recycled Polyester | 300 | 96 | Semi Dull | Draw Textured Yarn | 82.5 | 150*2 INT | Filaments | Recycled Polyester | 300 | 96 | Semi Dull | Draw Textured Yarn | 82.5 | 150*2 INT | Filaments | WOVEN | TWILL |  |  |  | P-DY09 | 고압 래피드 염색기 |  | Sera Wash C-NEP | DYSTAR | 정련호발제 | 3 | NaOH | 삼일 | 가성소다 | 5 | CH3COOH | 삼일 | 빙초산 | 0.5 | 45 | 5.5 | 95 | 60 | 0 | 95 | 0 | 0 | 95 | 0 | 0 | 95 | 0 | 0 | 95 | 0 | 0 | 95 | 0 | 0 | 95 | 0 | 80 | 10 | 2 | P-DY12 | 산업용 텐터기 | 1 | 3 | 3 |  |  | 170 | 170 | 20 | 1200 |  |  | 170 | 170 | 20 | 1200 |  |  | 170 | 170 | 20 | 1200 |  |  | 170 | 170 | 20 | 1200 |  |  | 170 | 170 | 20 | 1200 |  |  | 170 | 170 | 20 | 1200 |  |  | 170 | 170 | 20 | 1200 | 6.75 | Dorosperse Brown K-3LR | ARCHROMA | 분산 | 고일광 | 1 | [15 empty] | 1:10 | 0.0675 | Sunsolt RM-340S | 니카코리아 | 분산·균염제 | 0.3 | 빙초산 | 삼일 | 산 | 0.5 | UVK-200 | 경인양행 | 일광견뢰도증진제 | 4 | UVK-400 H/C | 경인양행 | 일광견뢰도증진제 | 4 | P-DY08 | STARLET DL-6000+ | 40 | 1.5 | 64 | 0 | 0.75 | 100 | 0 | 1.5 | 136 | 60 | 2 | 64 | 0 | 0 | 64 | 0 | 0 | 64 | 0 | 0 | 64 | 0 | P-DY08 | STARLET DL-6000+ | NaOH | 삼일 | 가성소다 | 2 | Sera Con M-FAS | Dystar | 환원세정제 | 2 | 1:10 | 0.0675 | 40 | 2 | 80 | 20 | 0 | 80 | 0 | 0 | 80 | 0 | 0 | 80 | 0 | 0 | 80 | 0 | 0 | 80 | 0 | 0 | 80 | 0 | 60 |  | 2 | 25 |  | 1 |  |  |  | 100 | 10 |  |  |  |  | P-DY05 | 실험실 패더 | 1 | 1 | P-DY06 | 실험실 텐터 | 180 | 1 | 2 | 2 | [165 empty] | 310.8456782 | 1.18 | [12 empty] | 50.05 | 10.62 | 9.55 | 4.1359 | 50.49 | 10.57 | 10.11 | 51.61 | 10.56 | 10.3 | 4 | 1.15
| 349 | 2021-05-28 | 부산대학교 | 1 | P-DY09 | 고압 래피드 염색기 | RAW-001 | Recycled Polyester | 300 | 96 | Semi Dull | Draw Textured Yarn | 82.5 | 150*2 INT | Filaments | Recycled Polyester | 300 | 96 | Semi Dull | Draw Textured Yarn | 82.5 | 150*2 INT | Filaments | WOVEN | TWILL |  |  |  | P-DY09 | 고압 래피드 염색기 |  | Sera Wash C-NEP | DYSTAR | 정련호발제 | 3 | NaOH | 삼일 | 가성소다 | 5 | CH3COOH | 삼일 | 빙초산 | 0.5 | 45 | 5.5 | 95 | 60 | 0 | 95 | 0 | 0 | 95 | 0 | 0 | 95 | 0 | 0 | 95 | 0 | 0 | 95 | 0 | 0 | 95 | 0 | 80 | 10 | 2 | P-DY12 | 산업용 텐터기 | 1 | 3 | 3 |  |  | 170 | 170 | 20 | 1200 |  |  | 170 | 170 | 20 | 1200 |  |  | 170 | 170 | 20 | 1200 |  |  | 170 | 170 | 20 | 1200 |  |  | 170 | 170 | 20 | 1200 |  |  | 170 | 170 | 20 | 1200 |  |  | 170 | 170 | 20 | 1200 | 6.75 | Dorosperse Brown K-3LR | ARCHROMA | 분산 | 고일광 | 1.5 | [15 empty] | 1:10 | 0.0675 | Sunsolt RM-340S | 니카코리아 | 분산·균염제 | 0.3 | 빙초산 | 삼일 | 산 | 0.5 | UVK-200 | 경인양행 | 일광견뢰도증진제 | 4 | UVK-400 H/C | 경인양행 | 일광견뢰도증진제 | 4 | P-DY08 | STARLET DL-6000+ | 40 | 1.5 | 64 | 0 | 0.75 | 100 | 0 | 1.5 | 136 | 60 | 2 | 64 | 0 | 0 | 64 | 0 | 0 | 64 | 0 | 0 | 64 | 0 | P-DY08 | STARLET DL-6000+ | NaOH | 삼일 | 가성소다 | 2 | Sera Con M-FAS | Dystar | 환원세정제 | 2 | 1:10 | 0.0675 | 40 | 2 | 80 | 20 | 0 | 80 | 0 | 0 | 80 | 0 | 0 | 80 | 0 | 0 | 80 | 0 | 0 | 80 | 0 | 0 | 80 | 0 | 60 |  | 2 | 25 |  | 1 |  |  |  | 100 | 10 |  |  |  |  | P-DY05 | 실험실 패더 | 1 | 1 | P-DY06 | 실험실 텐터 | 180 | 1 | 2 | 2 | [165 empty] | 310.8456782 | 1.18 | [12 empty] | 52.1 | 10.21 | 9.53 | 3.9995 | 51.98 | 10.27 | 9.96 | 53.76 | 10.22 | 10.24 | 4 | 1.79
| 350 | 2021-05-28 | 부산대학교 | 1 | P-DY09 | 고압 래피드 염색기 | RAW-001 | Recycled Polyester | 300 | 96 | Semi Dull | Draw Textured Yarn | 82.5 | 150*2 INT | Filaments | Recycled Polyester | 300 | 96 | Semi Dull | Draw Textured Yarn | 82.5 | 150*2 INT | Filaments | WOVEN | TWILL |  |  |  | P-DY09 | 고압 래피드 염색기 |  | Sera Wash C-NEP | DYSTAR | 정련호발제 | 3 | NaOH | 삼일 | 가성소다 | 5 | CH3COOH | 삼일 | 빙초산 | 0.5 | 45 | 5.5 | 95 | 60 | 0 | 95 | 0 | 0 | 95 | 0 | 0 | 95 | 0 | 0 | 95 | 0 | 0 | 95 | 0 | 0 | 95 | 0 | 80 | 10 | 2 | P-DY12 | 산업용 텐터기 | 1 | 3 | 3 |  |  | 170 | 170 | 20 | 1200 |  |  | 170 | 170 | 20 | 1200 |  |  | 170 | 170 | 20 | 1200 |  |  | 170 | 170 | 20 | 1200 |  |  | 170 | 170 | 20 | 1200 |  |  | 170 | 170 | 20 | 1200 |  |  | 170 | 170 | 20 | 1200 | 6.75 | Dorosperse Brown K-3LR | ARCHROMA | 분산 | 고일광 | 2 | [15 empty] | 1:10 | 0.0675 | Sunsolt RM-340S | 니카코리아 | 분산·균염제 | 0.3 | 빙초산 | 삼일 | 산 | 0.5 | UVK-200 | 경인양행 | 일광견뢰도증진제 | 4 | UVK-400 H/C | 경인양행 | 일광견뢰도증진제 | 4 | P-DY08 | STARLET DL-6000+ | 40 | 1.5 | 64 | 0 | 0.75 | 100 | 0 | 1.5 | 136 | 60 | 2 | 64 | 0 | 0 | 64 | 0 | 0 | 64 | 0 | 0 | 64 | 0 | P-DY08 | STARLET DL-6000+ | NaOH | 삼일 | 가성소다 | 2 | Sera Con M-FAS | Dystar | 환원세정제 | 2 | 1:10 | 0.0675 | 40 | 2 | 80 | 20 | 0 | 80 | 0 | 0 | 80 | 0 | 0 | 80 | 0 | 0 | 80 | 0 | 0 | 80 | 0 | 0 | 80 | 0 | 60 |  | 2 | 25 |  | 1 |  |  |  | 100 | 10 |  |  |  |  | P-DY05 | 실험실 패더 | 1 | 1 | P-DY06 | 실험실 텐터 | 180 | 1 | 2 | 2 | [165 empty] | 310.8456782 | 1.18 | [12 empty] | 49.43 | 10.83 | 9.72 | 4.2396 | 49.6 | 10.54 | 10.01 | 50.81 | 10.75 | 10.27 | 4 | 1.25
| 351 | 2021-05-28 | 부산대학교 | 1 | P-DY09 | 고압 래피드 염색기 | RAW-001 | Recycled Polyester | 300 | 96 | Semi Dull | Draw Textured Yarn | 82.5 | 150*2 INT | Filaments | Recycled Polyester | 300 | 96 | Semi Dull | Draw Textured Yarn | 82.5 | 150*2 INT | Filaments | WOVEN | TWILL |  |  |  | P-DY09 | 고압 래피드 염색기 |  | Sera Wash C-NEP | DYSTAR | 정련호발제 | 3 | NaOH | 삼일 | 가성소다 | 5 | CH3COOH | 삼일 | 빙초산 | 0.5 | 45 | 5.5 | 95 | 60 | 0 | 95 | 0 | 0 | 95 | 0 | 0 | 95 | 0 | 0 | 95 | 0 | 0 | 95 | 0 | 0 | 95 | 0 | 80 | 10 | 2 | P-DY12 | 산업용 텐터기 | 1 | 3 | 3 |  |  | 170 | 170 | 20 | 1200 |  |  | 170 | 170 | 20 | 1200 |  |  | 170 | 170 | 20 | 1200 |  |  | 170 | 170 | 20 | 1200 |  |  | 170 | 170 | 20 | 1200 |  |  | 170 | 170 | 20 | 1200 |  |  | 170 | 170 | 20 | 1200 | 6.75 | Dorosperse Brown K-3LR | ARCHROMA | 분산 | 고일광 | 2.5 | [15 empty] | 1:10 | 0.0675 | Sunsolt RM-340S | 니카코리아 | 분산·균염제 | 0.3 | 빙초산 | 삼일 | 산 | 0.5 | UVK-200 | 경인양행 | 일광견뢰도증진제 | 4 | UVK-400 H/C | 경인양행 | 일광견뢰도증진제 | 4 | P-DY08 | STARLET DL-6000+ | 40 | 1.5 | 64 | 0 | 0.75 | 100 | 0 | 1.5 | 136 | 60 | 2 | 64 | 0 | 0 | 64 | 0 | 0 | 64 | 0 | 0 | 64 | 0 | P-DY08 | STARLET DL-6000+ | NaOH | 삼일 | 가성소다 | 2 | Sera Con M-FAS | Dystar | 환원세정제 | 2 | 1:10 | 0.0675 | 40 | 2 | 80 | 20 | 0 | 80 | 0 | 0 | 80 | 0 | 0 | 80 | 0 | 0 | 80 | 0 | 0 | 80 | 0 | 0 | 80 | 0 | 60 |  | 2 | 25 |  | 1 |  |  |  | 100 | 10 |  |  |  |  | P-DY05 | 실험실 패더 | 1 | 1 | P-DY06 | 실험실 텐터 | 180 | 1 | 2 | 2 | [165 empty] | 310.8456782 | 1.18 | [12 empty] | 49.1 | 10.79 | 9.64 | 4.5931 | 49.41 | 10.42 | 10.16 | 51.19 | 10.56 | 10.38 | 4 | 1.8
| 352 | 2021-05-28 | 부산대학교 | 1 | P-DY09 | 고압 래피드 염색기 | RAW-001 | Recycled Polyester | 300 | 96 | Semi Dull | Draw Textured Yarn | 82.5 | 150*2 INT | Filaments | Recycled Polyester | 300 | 96 | Semi Dull | Draw Textured Yarn | 82.5 | 150*2 INT | Filaments | WOVEN | TWILL |  |  |  | P-DY09 | 고압 래피드 염색기 |  | Sera Wash C-NEP | DYSTAR | 정련호발제 | 3 | NaOH | 삼일 | 가성소다 | 5 | CH3COOH | 삼일 | 빙초산 | 0.5 | 45 | 5.5 | 95 | 60 | 0 | 95 | 0 | 0 | 95 | 0 | 0 | 95 | 0 | 0 | 95 | 0 | 0 | 95 | 0 | 0 | 95 | 0 | 80 | 10 | 2 | P-DY12 | 산업용 텐터기 | 1 | 3 | 3 |  |  | 170 | 170 | 20 | 1200 |  |  | 170 | 170 | 20 | 1200 |  |  | 170 | 170 | 20 | 1200 |  |  | 170 | 170 | 20 | 1200 |  |  | 170 | 170 | 20 | 1200 |  |  | 170 | 170 | 20 | 1200 |  |  | 170 | 170 | 20 | 1200 | 6.75 | Dorosperse Brown K-3LR | ARCHROMA | 분산 | 고일광 | 3 | [15 empty] | 1:10 | 0.0675 | Sunsolt RM-340S | 니카코리아 | 분산·균염제 | 0.3 | 빙초산 | 삼일 | 산 | 0.5 | UVK-200 | 경인양행 | 일광견뢰도증진제 | 4 | UVK-400 H/C | 경인양행 | 일광견뢰도증진제 | 4 | P-DY08 | STARLET DL-6000+ | 40 | 1.5 | 64 | 0 | 0.75 | 100 | 0 | 1.5 | 136 | 60 | 2 | 64 | 0 | 0 | 64 | 0 | 0 | 64 | 0 | 0 | 64 | 0 | P-DY08 | STARLET DL-6000+ | NaOH | 삼일 | 가성소다 | 2 | Sera Con M-FAS | Dystar | 환원세정제 | 2 | 1:10 | 0.0675 | 40 | 2 | 80 | 20 | 0 | 80 | 0 | 0 | 80 | 0 | 0 | 80 | 0 | 0 | 80 | 0 | 0 | 80 | 0 | 0 | 80 | 0 | 60 |  | 2 | 25 |  | 1 |  |  |  | 100 | 10 |  |  |  |  | P-DY05 | 실험실 패더 | 1 | 1 | P-DY06 | 실험실 텐터 | 180 | 1 | 2 | 2 | [165 empty] | 310.8456782 | 1.18 | [12 empty] | 50.76 | 10.44 | 9.46 | 3.7645 | 51.32 | 10.07 | 9.82 | 52.29 | 10.4 | 10.37 | 4 | 1.19
| 353 | 2021-05-28 | 부산대학교 | 1 | P-DY09 | 고압 래피드 염색기 | RAW-001 | Recycled Polyester | 300 | 96 | Semi Dull | Draw Textured Yarn | 82.5 | 150*2 INT | Filaments | Recycled Polyester | 300 | 96 | Semi Dull | Draw Textured Yarn | 82.5 | 150*2 INT | Filaments | WOVEN | TWILL |  |  |  | P-DY09 | 고압 래피드 염색기 |  | Sera Wash C-NEP | DYSTAR | 정련호발제 | 3 | NaOH | 삼일 | 가성소다 | 5 | CH3COOH | 삼일 | 빙초산 | 0.5 | 45 | 5.5 | 95 | 60 | 0 | 95 | 0 | 0 | 95 | 0 | 0 | 95 | 0 | 0 | 95 | 0 | 0 | 95 | 0 | 0 | 95 | 0 | 80 | 10 | 2 | P-DY12 | 산업용 텐터기 | 1 | 3 | 3 |  |  | 170 | 170 | 20 | 1200 |  |  | 170 | 170 | 20 | 1200 |  |  | 170 | 170 | 20 | 1200 |  |  | 170 | 170 | 20 | 1200 |  |  | 170 | 170 | 20 | 1200 |  |  | 170 | 170 | 20 | 1200 |  |  | 170 | 170 | 20 | 1200 | 6.75 | Dorosperse Brown K-3LR | ARCHROMA | 분산 | 고일광 | 0.5 | [15 empty] | 1:10 | 0.0675 | Sunsolt RM-340S | 니카코리아 | 분산·균염제 | 0.3 | 빙초산 | 삼일 | 산 | 0.5 | Fadex® TS liq | Archroma | 일광견뢰도증진제 | 4 | Sera Fast P-UVC | Dystar | 일광견뢰도증진제 | 4 | P-DY08 | STARLET DL-6000+ | 40 | 1.5 | 64 | 0 | 0.75 | 100 | 0 | 1.5 | 136 | 60 | 2 | 64 | 0 | 0 | 64 | 0 | 0 | 64 | 0 | 0 | 64 | 0 | P-DY08 | STARLET DL-6000+ | NaOH | 삼일 | 가성소다 | 2 | Sera Con M-FAS | Dystar | 환원세정제 | 2 | 1:10 | 0.0675 | 40 | 2 | 80 | 20 | 0 | 80 | 0 | 0 | 80 | 0 | 0 | 80 | 0 | 0 | 80 | 0 | 0 | 80 | 0 | 0 | 80 | 0 | 60 |  | 2 | 25 |  | 1 |  |  |  | 100 | 10 |  |  |  |  | P-DY05 | 실험실 패더 | 1 | 1 | P-DY06 | 실험실 텐터 | 180 | 1 | 2 | 2 | [165 empty] | 310.8456782 | 1.18 | [12 empty] | 50.25 | 10.48 | 9.52 | 4.5988 | 51.2 | 10.02 | 9.98 | 52.42 | 10.09 | 9.96 | 4 | 1.22
| 354 | 2021-05-28 | 부산대학교 | 1 | P-DY09 | 고압 래피드 염색기 | RAW-001 | Recycled Polyester | 300 | 96 | Semi Dull | Draw Textured Yarn | 82.5 | 150*2 INT | Filaments | Recycled Polyester | 300 | 96 | Semi Dull | Draw Textured Yarn | 82.5 | 150*2 INT | Filaments | WOVEN | TWILL |  |  |  | P-DY09 | 고압 래피드 염색기 |  | Sera Wash C-NEP | DYSTAR | 정련호발제 | 3 | NaOH | 삼일 | 가성소다 | 5 | CH3COOH | 삼일 | 빙초산 | 0.5 | 45 | 5.5 | 95 | 60 | 0 | 95 | 0 | 0 | 95 | 0 | 0 | 95 | 0 | 0 | 95 | 0 | 0 | 95 | 0 | 0 | 95 | 0 | 80 | 10 | 2 | P-DY12 | 산업용 텐터기 | 1 | 3 | 3 |  |  | 170 | 170 | 20 | 1200 |  |  | 170 | 170 | 20 | 1200 |  |  | 170 | 170 | 20 | 1200 |  |  | 170 | 170 | 20 | 1200 |  |  | 170 | 170 | 20 | 1200 |  |  | 170 | 170 | 20 | 1200 |  |  | 170 | 170 | 20 | 1200 | 6.75 | Dorosperse Brown K-3LR | ARCHROMA | 분산 | 고일광 | 1 | [15 empty] | 1:10 | 0.0675 | Sunsolt RM-340S | 니카코리아 | 분산·균염제 | 0.3 | 빙초산 | 삼일 | 산 | 0.5 | Fadex® TS liq | Archroma | 일광견뢰도증진제 | 4 | Sera Fast P-UVC | Dystar | 일광견뢰도증진제 | 4 | P-DY08 | STARLET DL-6000+ | 40 | 1.5 | 64 | 0 | 0.75 | 100 | 0 | 1.5 | 136 | 60 | 2 | 64 | 0 | 0 | 64 | 0 | 0 | 64 | 0 | 0 | 64 | 0 | P-DY08 | STARLET DL-6000+ | NaOH | 삼일 | 가성소다 | 2 | Sera Con M-FAS | Dystar | 환원세정제 | 2 | 1:10 | 0.0675 | 40 | 2 | 80 | 20 | 0 | 80 | 0 | 0 | 80 | 0 | 0 | 80 | 0 | 0 | 80 | 0 | 0 | 80 | 0 | 0 | 80 | 0 | 60 |  | 2 | 25 |  | 1 |  |  |  | 100 | 10 |  |  |  |  | P-DY05 | 실험실 패더 | 1 | 1 | P-DY06 | 실험실 텐터 | 180 | 1 | 2 | 2 | [165 empty] | 310.8456782 | 1.18 | [12 empty] | 49.17 | 10.84 | 9.73 | 4.7473 | 49.61 | 10.38 | 10.09 | 50.63 | 10.51 | 10.06 | 4 | 1.03
| 355 | 2021-05-28 | 부산대학교 | 1 | P-DY09 | 고압 래피드 염색기 | RAW-001 | Recycled Polyester | 300 | 96 | Semi Dull | Draw Textured Yarn | 82.5 | 150*2 INT | Filaments | Recycled Polyester | 300 | 96 | Semi Dull | Draw Textured Yarn | 82.5 | 150*2 INT | Filaments | WOVEN | TWILL |  |  |  | P-DY09 | 고압 래피드 염색기 |  | Sera Wash C-NEP | DYSTAR | 정련호발제 | 3 | NaOH | 삼일 | 가성소다 | 5 | CH3COOH | 삼일 | 빙초산 | 0.5 | 45 | 5.5 | 95 | 60 | 0 | 95 | 0 | 0 | 95 | 0 | 0 | 95 | 0 | 0 | 95 | 0 | 0 | 95 | 0 | 0 | 95 | 0 | 80 | 10 | 2 | P-DY12 | 산업용 텐터기 | 1 | 3 | 3 |  |  | 170 | 170 | 20 | 1200 |  |  | 170 | 170 | 20 | 1200 |  |  | 170 | 170 | 20 | 1200 |  |  | 170 | 170 | 20 | 1200 |  |  | 170 | 170 | 20 | 1200 |  |  | 170 | 170 | 20 | 1200 |  |  | 170 | 170 | 20 | 1200 | 6.75 | Dorosperse Brown K-3LR | ARCHROMA | 분산 | 고일광 | 1.5 | [15 empty] | 1:10 | 0.0675 | Sunsolt RM-340S | 니카코리아 | 분산·균염제 | 0.3 | 빙초산 | 삼일 | 산 | 0.5 | Fadex® TS liq | Archroma | 일광견뢰도증진제 | 4 | Sera Fast P-UVC | Dystar | 일광견뢰도증진제 | 4 | P-DY08 | STARLET DL-6000+ | 40 | 1.5 | 64 | 0 | 0.75 | 100 | 0 | 1.5 | 136 | 60 | 2 | 64 | 0 | 0 | 64 | 0 | 0 | 64 | 0 | 0 | 64 | 0 | P-DY08 | STARLET DL-6000+ | NaOH | 삼일 | 가성소다 | 2 | Sera Con M-FAS | Dystar | 환원세정제 | 2 | 1:10 | 0.0675 | 40 | 2 | 80 | 20 | 0 | 80 | 0 | 0 | 80 | 0 | 0 | 80 | 0 | 0 | 80 | 0 | 0 | 80 | 0 | 0 | 80 | 0 | 60 |  | 2 | 25 |  | 1 |  |  |  | 100 | 10 |  |  |  |  | P-DY05 | 실험실 패더 | 1 | 1 | P-DY06 | 실험실 텐터 | 180 | 1 | 2 | 2 | [165 empty] | 310.8456782 | 1.18 | [12 empty] | 51.02 | 10.23 | 9.57 | 4.5788 | 50.63 | 9.93 | 9.62 | 51.91 | 10.29 | 10.22 | 4 | 1.48
| 356 | 2021-05-28 | 부산대학교 | 1 | P-DY09 | 고압 래피드 염색기 | RAW-001 | Recycled Polyester | 300 | 96 | Semi Dull | Draw Textured Yarn | 82.5 | 150*2 INT | Filaments | Recycled Polyester | 300 | 96 | Semi Dull | Draw Textured Yarn | 82.5 | 150*2 INT | Filaments | WOVEN | TWILL |  |  |  | P-DY09 | 고압 래피드 염색기 |  | Sera Wash C-NEP | DYSTAR | 정련호발제 | 3 | NaOH | 삼일 | 가성소다 | 5 | CH3COOH | 삼일 | 빙초산 | 0.5 | 45 | 5.5 | 95 | 60 | 0 | 95 | 0 | 0 | 95 | 0 | 0 | 95 | 0 | 0 | 95 | 0 | 0 | 95 | 0 | 0 | 95 | 0 | 80 | 10 | 2 | P-DY12 | 산업용 텐터기 | 1 | 3 | 3 |  |  | 170 | 170 | 20 | 1200 |  |  | 170 | 170 | 20 | 1200 |  |  | 170 | 170 | 20 | 1200 |  |  | 170 | 170 | 20 | 1200 |  |  | 170 | 170 | 20 | 1200 |  |  | 170 | 170 | 20 | 1200 |  |  | 170 | 170 | 20 | 1200 | 6.75 | Dorosperse Brown K-3LR | ARCHROMA | 분산 | 고일광 | 2 | [15 empty] | 1:10 | 0.0675 | Sunsolt RM-340S | 니카코리아 | 분산·균염제 | 0.3 | 빙초산 | 삼일 | 산 | 0.5 | Fadex® TS liq | Archroma | 일광견뢰도증진제 | 4 | Sera Fast P-UVC | Dystar | 일광견뢰도증진제 | 4 | P-DY08 | STARLET DL-6000+ | 40 | 1.5 | 64 | 0 | 0.75 | 100 | 0 | 1.5 | 136 | 60 | 2 | 64 | 0 | 0 | 64 | 0 | 0 | 64 | 0 | 0 | 64 | 0 | P-DY08 | STARLET DL-6000+ | NaOH | 삼일 | 가성소다 | 2 | Sera Con M-FAS | Dystar | 환원세정제 | 2 | 1:10 | 0.0675 | 40 | 2 | 80 | 20 | 0 | 80 | 0 | 0 | 80 | 0 | 0 | 80 | 0 | 0 | 80 | 0 | 0 | 80 | 0 | 0 | 80 | 0 | 60 |  | 2 | 25 |  | 1 |  |  |  | 100 | 10 |  |  |  |  | P-DY05 | 실험실 패더 | 1 | 1 | P-DY06 | 실험실 텐터 | 180 | 1 | 2 | 2 | [165 empty] | 310.8456782 | 1.18 | [12 empty] | 48.19 | 10.92 | 9.87 | 5.3853 | 49.4 | 10.29 | 10 | 50.28 | 10.64 | 10.06 | 4 | 0.96
| 357 | 2021-05-28 | 부산대학교 | 1 | P-DY09 | 고압 래피드 염색기 | RAW-001 | Recycled Polyester | 300 | 96 | Semi Dull | Draw Textured Yarn | 82.5 | 150*2 INT | Filaments | Recycled Polyester | 300 | 96 | Semi Dull | Draw Textured Yarn | 82.5 | 150*2 INT | Filaments | WOVEN | TWILL |  |  |  | P-DY09 | 고압 래피드 염색기 |  | Sera Wash C-NEP | DYSTAR | 정련호발제 | 3 | NaOH | 삼일 | 가성소다 | 5 | CH3COOH | 삼일 | 빙초산 | 0.5 | 45 | 5.5 | 95 | 60 | 0 | 95 | 0 | 0 | 95 | 0 | 0 | 95 | 0 | 0 | 95 | 0 | 0 | 95 | 0 | 0 | 95 | 0 | 80 | 10 | 2 | P-DY12 | 산업용 텐터기 | 1 | 3 | 3 |  |  | 170 | 170 | 20 | 1200 |  |  | 170 | 170 | 20 | 1200 |  |  | 170 | 170 | 20 | 1200 |  |  | 170 | 170 | 20 | 1200 |  |  | 170 | 170 | 20 | 1200 |  |  | 170 | 170 | 20 | 1200 |  |  | 170 | 170 | 20 | 1200 | 6.75 | Dorosperse Brown K-3LR | ARCHROMA | 분산 | 고일광 | 2.5 | [15 empty] | 1:10 | 0.0675 | Sunsolt RM-340S | 니카코리아 | 분산·균염제 | 0.3 | 빙초산 | 삼일 | 산 | 0.5 | Fadex® TS liq | Archroma | 일광견뢰도증진제 | 4 | Sera Fast P-UVC | Dystar | 일광견뢰도증진제 | 4 | P-DY08 | STARLET DL-6000+ | 40 | 1.5 | 64 | 0 | 0.75 | 100 | 0 | 1.5 | 136 | 60 | 2 | 64 | 0 | 0 | 64 | 0 | 0 | 64 | 0 | 0 | 64 | 0 | P-DY08 | STARLET DL-6000+ | NaOH | 삼일 | 가성소다 | 2 | Sera Con M-FAS | Dystar | 환원세정제 | 2 | 1:10 | 0.0675 | 40 | 2 | 80 | 20 | 0 | 80 | 0 | 0 | 80 | 0 | 0 | 80 | 0 | 0 | 80 | 0 | 0 | 80 | 0 | 0 | 80 | 0 | 60 |  | 2 | 25 |  | 1 |  |  |  | 100 | 10 |  |  |  |  | P-DY05 | 실험실 패더 | 1 | 1 | P-DY06 | 실험실 텐터 | 180 | 1 | 2 | 2 | [165 empty] | 310.8456782 | 1.18 | [12 empty] | 49.38 | 10.68 | 9.68 | 4.6246 | 49.81 | 10.31 | 10.4 | 51.24 | 10.22 | 10.1 | 4 | 1.46
| 358 | 2021-05-28 | 부산대학교 | 1 | P-DY09 | 고압 래피드 염색기 | RAW-001 | Recycled Polyester | 300 | 96 | Semi Dull | Draw Textured Yarn | 82.5 | 150*2 INT | Filaments | Recycled Polyester | 300 | 96 | Semi Dull | Draw Textured Yarn | 82.5 | 150*2 INT | Filaments | WOVEN | TWILL |  |  |  | P-DY09 | 고압 래피드 염색기 |  | Sera Wash C-NEP | DYSTAR | 정련호발제 | 3 | NaOH | 삼일 | 가성소다 | 5 | CH3COOH | 삼일 | 빙초산 | 0.5 | 45 | 5.5 | 95 | 60 | 0 | 95 | 0 | 0 | 95 | 0 | 0 | 95 | 0 | 0 | 95 | 0 | 0 | 95 | 0 | 0 | 95 | 0 | 80 | 10 | 2 | P-DY12 | 산업용 텐터기 | 1 | 3 | 3 |  |  | 170 | 170 | 20 | 1200 |  |  | 170 | 170 | 20 | 1200 |  |  | 170 | 170 | 20 | 1200 |  |  | 170 | 170 | 20 | 1200 |  |  | 170 | 170 | 20 | 1200 |  |  | 170 | 170 | 20 | 1200 |  |  | 170 | 170 | 20 | 1200 | 6.75 | Dorosperse Brown K-3LR | ARCHROMA | 분산 | 고일광 | 3 | [15 empty] | 1:10 | 0.0675 | Sunsolt RM-340S | 니카코리아 | 분산·균염제 | 0.3 | 빙초산 | 삼일 | 산 | 0.5 | Fadex® TS liq | Archroma | 일광견뢰도증진제 | 4 | Sera Fast P-UVC | Dystar | 일광견뢰도증진제 | 4 | P-DY08 | STARLET DL-6000+ | 40 | 1.5 | 64 | 0 | 0.75 | 100 | 0 | 1.5 | 136 | 60 | 2 | 64 | 0 | 0 | 64 | 0 | 0 | 64 | 0 | 0 | 64 | 0 | P-DY08 | STARLET DL-6000+ | NaOH | 삼일 | 가성소다 | 2 | Sera Con M-FAS | Dystar | 환원세정제 | 2 | 1:10 | 0.0675 | 40 | 2 | 80 | 20 | 0 | 80 | 0 | 0 | 80 | 0 | 0 | 80 | 0 | 0 | 80 | 0 | 0 | 80 | 0 | 0 | 80 | 0 | 60 |  | 2 | 25 |  | 1 |  |  |  | 100 | 10 |  |  |  |  | P-DY05 | 실험실 패더 | 1 | 1 | P-DY06 | 실험실 텐터 | 180 | 1 | 2 | 2 | [165 empty] | 310.8456782 | 1.18 | [12 empty] | 50.4 | 10.31 | 9.58 | 4.3813 | 51.67 | 9.84 | 9.91 | 51.67 | 10.45 | 10.4 | 4 | 0.86
| 359 | 2021-05-28 | 부산대학교 | 1 | P-DY09 | 고압 래피드 염색기 | RAW-001 | Recycled Polyester | 300 | 96 | Semi Dull | Draw Textured Yarn | 82.5 | 150*2 INT | Filaments | Recycled Polyester | 300 | 96 | Semi Dull | Draw Textured Yarn | 82.5 | 150*2 INT | Filaments | WOVEN | TWILL |  |  |  | P-DY09 | 고압 래피드 염색기 |  | Sera Wash C-NEP | DYSTAR | 정련호발제 | 3 | NaOH | 삼일 | 가성소다 | 5 | CH3COOH | 삼일 | 빙초산 | 0.5 | 45 | 5.5 | 95 | 60 | 0 | 95 | 0 | 0 | 95 | 0 | 0 | 95 | 0 | 0 | 95 | 0 | 0 | 95 | 0 | 0 | 95 | 0 | 80 | 10 | 2 | P-DY12 | 산업용 텐터기 | 1 | 3 | 3 |  |  | 170 | 170 | 20 | 1200 |  |  | 170 | 170 | 20 | 1200 |  |  | 170 | 170 | 20 | 1200 |  |  | 170 | 170 | 20 | 1200 |  |  | 170 | 170 | 20 | 1200 |  |  | 170 | 170 | 20 | 1200 |  |  | 170 | 170 | 20 | 1200 | 6.75 | Synofast 28 | 경인양행 | 분산 | 고일광 | 0.5 | [15 empty] | 1:10 | 0.0675 | Sunsolt RM-340S | 니카코리아 | 분산·균염제 | 0.3 | 빙초산 | 삼일 | 산 | 0.5 | [8 empty] | P-DY08 | STARLET DL-6000+ | 40 | 1.5 | 64 | 0 | 0.75 | 100 | 0 | 1.5 | 136 | 60 | 2 | 64 | 0 | 0 | 64 | 0 | 0 | 64 | 0 | 0 | 64 | 0 | P-DY08 | STARLET DL-6000+ | NaOH | 삼일 | 가성소다 | 2 | Sera Con M-FAS | Dystar | 환원세정제 | 2 | 1:10 | 0.0675 | 40 | 2 | 80 | 20 | 0 | 80 | 0 | 0 | 80 | 0 | 0 | 80 | 0 | 0 | 80 | 0 | 0 | 80 | 0 | 0 | 80 | 0 | 60 |  | 2 | 25 |  | 1 |  |  |  | 100 | 10 |  |  |  |  | P-DY05 | 실험실 패더 | 1 | 1 | P-DY06 | 실험실 텐터 | 180 | 1 | 2 | 2 | [165 empty] | 310.8456782 | 1.18 | [12 empty] | 50.51 | 10.55 | 9.48 | 2.2294 | 50.71 | 10.24 | 9.76 | 54.57 | 10.22 | 11.1 | 2-3 | 4.09
| 360 | 2021-05-28 | 부산대학교 | 1 | P-DY09 | 고압 래피드 염색기 | RAW-001 | Recycled Polyester | 300 | 96 | Semi Dull | Draw Textured Yarn | 82.5 | 150*2 INT | Filaments | Recycled Polyester | 300 | 96 | Semi Dull | Draw Textured Yarn | 82.5 | 150*2 INT | Filaments | WOVEN | TWILL |  |  |  | P-DY09 | 고압 래피드 염색기 |  | Sera Wash C-NEP | DYSTAR | 정련호발제 | 3 | NaOH | 삼일 | 가성소다 | 5 | CH3COOH | 삼일 | 빙초산 | 0.5 | 45 | 5.5 | 95 | 60 | 0 | 95 | 0 | 0 | 95 | 0 | 0 | 95 | 0 | 0 | 95 | 0 | 0 | 95 | 0 | 0 | 95 | 0 | 80 | 10 | 2 | P-DY12 | 산업용 텐터기 | 1 | 3 | 3 |  |  | 170 | 170 | 20 | 1200 |  |  | 170 | 170 | 20 | 1200 |  |  | 170 | 170 | 20 | 1200 |  |  | 170 | 170 | 20 | 1200 |  |  | 170 | 170 | 20 | 1200 |  |  | 170 | 170 | 20 | 1200 |  |  | 170 | 170 | 20 | 1200 | 6.75 | Synofast 28 | 경인양행 | 분산 | 고일광 | 1 | [15 empty] | 1:10 | 0.0675 | Sunsolt RM-340S | 니카코리아 | 분산·균염제 | 0.3 | 빙초산 | 삼일 | 산 | 0.5 | [8 empty] | P-DY08 | STARLET DL-6000+ | 40 | 1.5 | 64 | 0 | 0.75 | 100 | 0 | 1.5 | 136 | 60 | 2 | 64 | 0 | 0 | 64 | 0 | 0 | 64 | 0 | 0 | 64 | 0 | P-DY08 | STARLET DL-6000+ | NaOH | 삼일 | 가성소다 | 2 | Sera Con M-FAS | Dystar | 환원세정제 | 2 | 1:10 | 0.0675 | 40 | 2 | 80 | 20 | 0 | 80 | 0 | 0 | 80 | 0 | 0 | 80 | 0 | 0 | 80 | 0 | 0 | 80 | 0 | 0 | 80 | 0 | 60 |  | 2 | 25 |  | 1 |  |  |  | 100 | 10 |  |  |  |  | P-DY05 | 실험실 패더 | 1 | 1 | P-DY06 | 실험실 텐터 | 180 | 1 | 2 | 2 | [165 empty] | 310.8456782 | 1.18 | [12 empty] | 48.93 | 10.92 | 9.57 | 2.4554 | 48.24 | 10.68 | 10.12 | 54.85 | 10.2 | 11.13 | 2 | 6.7
| 361 | 2021-05-28 | 부산대학교 | 1 | P-DY09 | 고압 래피드 염색기 | RAW-001 | Recycled Polyester | 300 | 96 | Semi Dull | Draw Textured Yarn | 82.5 | 150*2 INT | Filaments | Recycled Polyester | 300 | 96 | Semi Dull | Draw Textured Yarn | 82.5 | 150*2 INT | Filaments | WOVEN | TWILL |  |  |  | P-DY09 | 고압 래피드 염색기 |  | Sera Wash C-NEP | DYSTAR | 정련호발제 | 3 | NaOH | 삼일 | 가성소다 | 5 | CH3COOH | 삼일 | 빙초산 | 0.5 | 45 | 5.5 | 95 | 60 | 0 | 95 | 0 | 0 | 95 | 0 | 0 | 95 | 0 | 0 | 95 | 0 | 0 | 95 | 0 | 0 | 95 | 0 | 80 | 10 | 2 | P-DY12 | 산업용 텐터기 | 1 | 3 | 3 |  |  | 170 | 170 | 20 | 1200 |  |  | 170 | 170 | 20 | 1200 |  |  | 170 | 170 | 20 | 1200 |  |  | 170 | 170 | 20 | 1200 |  |  | 170 | 170 | 20 | 1200 |  |  | 170 | 170 | 20 | 1200 |  |  | 170 | 170 | 20 | 1200 | 6.75 | Synofast 28 | 경인양행 | 분산 | 고일광 | 1.5 | [15 empty] | 1:10 | 0.0675 | Sunsolt RM-340S | 니카코리아 | 분산·균염제 | 0.3 | 빙초산 | 삼일 | 산 | 0.5 | [8 empty] | P-DY08 | STARLET DL-6000+ | 40 | 1.5 | 64 | 0 | 0.75 | 100 | 0 | 1.5 | 136 | 60 | 2 | 64 | 0 | 0 | 64 | 0 | 0 | 64 | 0 | 0 | 64 | 0 | P-DY08 | STARLET DL-6000+ | NaOH | 삼일 | 가성소다 | 2 | Sera Con M-FAS | Dystar | 환원세정제 | 2 | 1:10 | 0.0675 | 40 | 2 | 80 | 20 | 0 | 80 | 0 | 0 | 80 | 0 | 0 | 80 | 0 | 0 | 80 | 0 | 0 | 80 | 0 | 0 | 80 | 0 | 60 |  | 2 | 25 |  | 1 |  |  |  | 100 | 10 |  |  |  |  | P-DY05 | 실험실 패더 | 1 | 1 | P-DY06 | 실험실 텐터 | 180 | 1 | 2 | 2 | [165 empty] | 310.8456782 | 1.18 | [12 empty] | 49.25 | 10.81 | 9.5 | 2.3994 | 49.53 | 10.57 | 9.99 | 55.18 | 10.17 | 10.9 | 2-3 | 5.74
| 362 | 2021-05-28 | 부산대학교 | 1 | P-DY09 | 고압 래피드 염색기 | RAW-001 | Recycled Polyester | 300 | 96 | Semi Dull | Draw Textured Yarn | 82.5 | 150*2 INT | Filaments | Recycled Polyester | 300 | 96 | Semi Dull | Draw Textured Yarn | 82.5 | 150*2 INT | Filaments | WOVEN | TWILL |  |  |  | P-DY09 | 고압 래피드 염색기 |  | Sera Wash C-NEP | DYSTAR | 정련호발제 | 3 | NaOH | 삼일 | 가성소다 | 5 | CH3COOH | 삼일 | 빙초산 | 0.5 | 45 | 5.5 | 95 | 60 | 0 | 95 | 0 | 0 | 95 | 0 | 0 | 95 | 0 | 0 | 95 | 0 | 0 | 95 | 0 | 0 | 95 | 0 | 80 | 10 | 2 | P-DY12 | 산업용 텐터기 | 1 | 3 | 3 |  |  | 170 | 170 | 20 | 1200 |  |  | 170 | 170 | 20 | 1200 |  |  | 170 | 170 | 20 | 1200 |  |  | 170 | 170 | 20 | 1200 |  |  | 170 | 170 | 20 | 1200 |  |  | 170 | 170 | 20 | 1200 |  |  | 170 | 170 | 20 | 1200 | 6.75 | Synofast 28 | 경인양행 | 분산 | 고일광 | 2 | [15 empty] | 1:10 | 0.0675 | Sunsolt RM-340S | 니카코리아 | 분산·균염제 | 0.3 | 빙초산 | 삼일 | 산 | 0.5 | [8 empty] | P-DY08 | STARLET DL-6000+ | 40 | 1.5 | 64 | 0 | 0.75 | 100 | 0 | 1.5 | 136 | 60 | 2 | 64 | 0 | 0 | 64 | 0 | 0 | 64 | 0 | 0 | 64 | 0 | P-DY08 | STARLET DL-6000+ | NaOH | 삼일 | 가성소다 | 2 | Sera Con M-FAS | Dystar | 환원세정제 | 2 | 1:10 | 0.0675 | 40 | 2 | 80 | 20 | 0 | 80 | 0 | 0 | 80 | 0 | 0 | 80 | 0 | 0 | 80 | 0 | 0 | 80 | 0 | 0 | 80 | 0 | 60 |  | 2 | 25 |  | 1 |  |  |  | 100 | 10 |  |  |  |  | P-DY05 | 실험실 패더 | 1 | 1 | P-DY06 | 실험실 텐터 | 180 | 1 | 2 | 2 | [165 empty] | 310.8456782 | 1.18 | [12 empty] | 51.19 | 10.43 | 9.45 | 2.1333 | 50.84 | 10.3 | 9.58 | 56.45 | 9.88 | 10.62 | 2-3 | 5.72
| 363 | 2021-05-28 | 부산대학교 | 1 | P-DY09 | 고압 래피드 염색기 | RAW-001 | Recycled Polyester | 300 | 96 | Semi Dull | Draw Textured Yarn | 82.5 | 150*2 INT | Filaments | Recycled Polyester | 300 | 96 | Semi Dull | Draw Textured Yarn | 82.5 | 150*2 INT | Filaments | WOVEN | TWILL |  |  |  | P-DY09 | 고압 래피드 염색기 |  | Sera Wash C-NEP | DYSTAR | 정련호발제 | 3 | NaOH | 삼일 | 가성소다 | 5 | CH3COOH | 삼일 | 빙초산 | 0.5 | 45 | 5.5 | 95 | 60 | 0 | 95 | 0 | 0 | 95 | 0 | 0 | 95 | 0 | 0 | 95 | 0 | 0 | 95 | 0 | 0 | 95 | 0 | 80 | 10 | 2 | P-DY12 | 산업용 텐터기 | 1 | 3 | 3 |  |  | 170 | 170 | 20 | 1200 |  |  | 170 | 170 | 20 | 1200 |  |  | 170 | 170 | 20 | 1200 |  |  | 170 | 170 | 20 | 1200 |  |  | 170 | 170 | 20 | 1200 |  |  | 170 | 170 | 20 | 1200 |  |  | 170 | 170 | 20 | 1200 | 6.75 | Synofast 28 | 경인양행 | 분산 | 고일광 | 2.5 | [15 empty] | 1:10 | 0.0675 | Sunsolt RM-340S | 니카코리아 | 분산·균염제 | 0.3 | 빙초산 | 삼일 | 산 | 0.5 | [8 empty] | P-DY08 | STARLET DL-6000+ | 40 | 1.5 | 64 | 0 | 0.75 | 100 | 0 | 1.5 | 136 | 60 | 2 | 64 | 0 | 0 | 64 | 0 | 0 | 64 | 0 | 0 | 64 | 0 | P-DY08 | STARLET DL-6000+ | NaOH | 삼일 | 가성소다 | 2 | Sera Con M-FAS | Dystar | 환원세정제 | 2 | 1:10 | 0.0675 | 40 | 2 | 80 | 20 | 0 | 80 | 0 | 0 | 80 | 0 | 0 | 80 | 0 | 0 | 80 | 0 | 0 | 80 | 0 | 0 | 80 | 0 | 60 |  | 2 | 25 |  | 1 |  |  |  | 100 | 10 |  |  |  |  | P-DY05 | 실험실 패더 | 1 | 1 | P-DY06 | 실험실 텐터 | 180 | 1 | 2 | 2 | [165 empty] | 310.8456782 | 1.18 | [12 empty] | 49.94 | 10.68 | 9.38 | 2.2797 | 50.8 | 10.27 | 9.78 | 55.76 | 10.02 | 11.06 | 2-3 | 5.13
| 364 | 2021-05-28 | 부산대학교 | 1 | P-DY09 | 고압 래피드 염색기 | RAW-001 | Recycled Polyester | 300 | 96 | Semi Dull | Draw Textured Yarn | 82.5 | 150*2 INT | Filaments | Recycled Polyester | 300 | 96 | Semi Dull | Draw Textured Yarn | 82.5 | 150*2 INT | Filaments | WOVEN | TWILL |  |  |  | P-DY09 | 고압 래피드 염색기 |  | Sera Wash C-NEP | DYSTAR | 정련호발제 | 3 | NaOH | 삼일 | 가성소다 | 5 | CH3COOH | 삼일 | 빙초산 | 0.5 | 45 | 5.5 | 95 | 60 | 0 | 95 | 0 | 0 | 95 | 0 | 0 | 95 | 0 | 0 | 95 | 0 | 0 | 95 | 0 | 0 | 95 | 0 | 80 | 10 | 2 | P-DY12 | 산업용 텐터기 | 1 | 3 | 3 |  |  | 170 | 170 | 20 | 1200 |  |  | 170 | 170 | 20 | 1200 |  |  | 170 | 170 | 20 | 1200 |  |  | 170 | 170 | 20 | 1200 |  |  | 170 | 170 | 20 | 1200 |  |  | 170 | 170 | 20 | 1200 |  |  | 170 | 170 | 20 | 1200 | 6.75 | Synofast 28 | 경인양행 | 분산 | 고일광 | 3 | [15 empty] | 1:10 | 0.0675 | Sunsolt RM-340S | 니카코리아 | 분산·균염제 | 0.3 | 빙초산 | 삼일 | 산 | 0.5 | [8 empty] | P-DY08 | STARLET DL-6000+ | 40 | 1.5 | 64 | 0 | 0.75 | 100 | 0 | 1.5 | 136 | 60 | 2 | 64 | 0 | 0 | 64 | 0 | 0 | 64 | 0 | 0 | 64 | 0 | P-DY08 | STARLET DL-6000+ | NaOH | 삼일 | 가성소다 | 2 | Sera Con M-FAS | Dystar | 환원세정제 | 2 | 1:10 | 0.0675 | 40 | 2 | 80 | 20 | 0 | 80 | 0 | 0 | 80 | 0 | 0 | 80 | 0 | 0 | 80 | 0 | 0 | 80 | 0 | 0 | 80 | 0 | 60 |  | 2 | 25 |  | 1 |  |  |  | 100 | 10 |  |  |  |  | P-DY05 | 실험실 패더 | 1 | 1 | P-DY06 | 실험실 텐터 | 180 | 1 | 2 | 2 | [165 empty] | 310.8456782 | 1.18 | [12 empty] | 51.99 | 10.38 | 9.22 | 1.9915 | 52.61 | 9.94 | 9.51 | 59.21 | 9.2 | 10.77 | 2 | 6.75
| 365 | 2021-05-28 | 부산대학교 | 1 | P-DY09 | 고압 래피드 염색기 | RAW-001 | Recycled Polyester | 300 | 96 | Semi Dull | Draw Textured Yarn | 82.5 | 150*2 INT | Filaments | Recycled Polyester | 300 | 96 | Semi Dull | Draw Textured Yarn | 82.5 | 150*2 INT | Filaments | WOVEN | TWILL |  |  |  | P-DY09 | 고압 래피드 염색기 |  | Sera Wash C-NEP | DYSTAR | 정련호발제 | 3 | NaOH | 삼일 | 가성소다 | 5 | CH3COOH | 삼일 | 빙초산 | 0.5 | 45 | 5.5 | 95 | 60 | 0 | 95 | 0 | 0 | 95 | 0 | 0 | 95 | 0 | 0 | 95 | 0 | 0 | 95 | 0 | 0 | 95 | 0 | 80 | 10 | 2 | P-DY12 | 산업용 텐터기 | 1 | 3 | 3 |  |  | 170 | 170 | 20 | 1200 |  |  | 170 | 170 | 20 | 1200 |  |  | 170 | 170 | 20 | 1200 |  |  | 170 | 170 | 20 | 1200 |  |  | 170 | 170 | 20 | 1200 |  |  | 170 | 170 | 20 | 1200 |  |  | 170 | 170 | 20 | 1200 | 6.75 | Synofast 28 | 경인양행 | 분산 | 고일광 | 0.5 | [15 empty] | 1:10 | 0.0675 | Sunsolt RM-340S | 니카코리아 | 분산·균염제 | 0.3 | 빙초산 | 삼일 | 산 | 0.5 | UVK-200 | 경인양행 | 일광견뢰도증진제 | 4 | UVK-400 H/C | 경인양행 | 일광견뢰도증진제 | 4 | P-DY08 | STARLET DL-6000+ | 40 | 1.5 | 64 | 0 | 0.75 | 100 | 0 | 1.5 | 136 | 60 | 2 | 64 | 0 | 0 | 64 | 0 | 0 | 64 | 0 | 0 | 64 | 0 | P-DY08 | STARLET DL-6000+ | NaOH | 삼일 | 가성소다 | 2 | Sera Con M-FAS | Dystar | 환원세정제 | 2 | 1:10 | 0.0675 | 40 | 2 | 80 | 20 | 0 | 80 | 0 | 0 | 80 | 0 | 0 | 80 | 0 | 0 | 80 | 0 | 0 | 80 | 0 | 0 | 80 | 0 | 60 |  | 2 | 25 |  | 1 |  |  |  | 100 | 10 |  |  |  |  | P-DY05 | 실험실 패더 | 1 | 1 | P-DY06 | 실험실 텐터 | 180 | 1 | 2 | 2 | [165 empty] | 310.8456782 | 1.18 | [12 empty] | 51.87 | 10.24 | 9.48 | 3.7643 | 51.85 | 9.98 | 10.15 | 53.53 | 10.11 | 10.42 | 4 | 1.7
| 366 | 2021-05-28 | 부산대학교 | 1 | P-DY09 | 고압 래피드 염색기 | RAW-001 | Recycled Polyester | 300 | 96 | Semi Dull | Draw Textured Yarn | 82.5 | 150*2 INT | Filaments | Recycled Polyester | 300 | 96 | Semi Dull | Draw Textured Yarn | 82.5 | 150*2 INT | Filaments | WOVEN | TWILL |  |  |  | P-DY09 | 고압 래피드 염색기 |  | Sera Wash C-NEP | DYSTAR | 정련호발제 | 3 | NaOH | 삼일 | 가성소다 | 5 | CH3COOH | 삼일 | 빙초산 | 0.5 | 45 | 5.5 | 95 | 60 | 0 | 95 | 0 | 0 | 95 | 0 | 0 | 95 | 0 | 0 | 95 | 0 | 0 | 95 | 0 | 0 | 95 | 0 | 80 | 10 | 2 | P-DY12 | 산업용 텐터기 | 1 | 3 | 3 |  |  | 170 | 170 | 20 | 1200 |  |  | 170 | 170 | 20 | 1200 |  |  | 170 | 170 | 20 | 1200 |  |  | 170 | 170 | 20 | 1200 |  |  | 170 | 170 | 20 | 1200 |  |  | 170 | 170 | 20 | 1200 |  |  | 170 | 170 | 20 | 1200 | 6.75 | Synofast 28 | 경인양행 | 분산 | 고일광 | 1 | [15 empty] | 1:10 | 0.0675 | Sunsolt RM-340S | 니카코리아 | 분산·균염제 | 0.3 | 빙초산 | 삼일 | 산 | 0.5 | UVK-200 | 경인양행 | 일광견뢰도증진제 | 4 | UVK-400 H/C | 경인양행 | 일광견뢰도증진제 | 4 | P-DY08 | STARLET DL-6000+ | 40 | 1.5 | 64 | 0 | 0.75 | 100 | 0 | 1.5 | 136 | 60 | 2 | 64 | 0 | 0 | 64 | 0 | 0 | 64 | 0 | 0 | 64 | 0 | P-DY08 | STARLET DL-6000+ | NaOH | 삼일 | 가성소다 | 2 | Sera Con M-FAS | Dystar | 환원세정제 | 2 | 1:10 | 0.0675 | 40 | 2 | 80 | 20 | 0 | 80 | 0 | 0 | 80 | 0 | 0 | 80 | 0 | 0 | 80 | 0 | 0 | 80 | 0 | 0 | 80 | 0 | 60 |  | 2 | 25 |  | 1 |  |  |  | 100 | 10 |  |  |  |  | P-DY05 | 실험실 패더 | 1 | 1 | P-DY06 | 실험실 텐터 | 180 | 1 | 2 | 2 | [165 empty] | 310.8456782 | 1.18 | [12 empty] | 50.1 | 10.68 | 9.49 | 3.8387 | 50.32 | 10.19 | 10.15 | 51.62 | 10.52 | 10.4 | 4 | 1.36
| 367 | 2021-05-28 | 부산대학교 | 1 | P-DY09 | 고압 래피드 염색기 | RAW-001 | Recycled Polyester | 300 | 96 | Semi Dull | Draw Textured Yarn | 82.5 | 150*2 INT | Filaments | Recycled Polyester | 300 | 96 | Semi Dull | Draw Textured Yarn | 82.5 | 150*2 INT | Filaments | WOVEN | TWILL |  |  |  | P-DY09 | 고압 래피드 염색기 |  | Sera Wash C-NEP | DYSTAR | 정련호발제 | 3 | NaOH | 삼일 | 가성소다 | 5 | CH3COOH | 삼일 | 빙초산 | 0.5 | 45 | 5.5 | 95 | 60 | 0 | 95 | 0 | 0 | 95 | 0 | 0 | 95 | 0 | 0 | 95 | 0 | 0 | 95 | 0 | 0 | 95 | 0 | 80 | 10 | 2 | P-DY12 | 산업용 텐터기 | 1 | 3 | 3 |  |  | 170 | 170 | 20 | 1200 |  |  | 170 | 170 | 20 | 1200 |  |  | 170 | 170 | 20 | 1200 |  |  | 170 | 170 | 20 | 1200 |  |  | 170 | 170 | 20 | 1200 |  |  | 170 | 170 | 20 | 1200 |  |  | 170 | 170 | 20 | 1200 | 6.75 | Synofast 28 | 경인양행 | 분산 | 고일광 | 1.5 | [15 empty] | 1:10 | 0.0675 | Sunsolt RM-340S | 니카코리아 | 분산·균염제 | 0.3 | 빙초산 | 삼일 | 산 | 0.5 | UVK-200 | 경인양행 | 일광견뢰도증진제 | 4 | UVK-400 H/C | 경인양행 | 일광견뢰도증진제 | 4 | P-DY08 | STARLET DL-6000+ | 40 | 1.5 | 64 | 0 | 0.75 | 100 | 0 | 1.5 | 136 | 60 | 2 | 64 | 0 | 0 | 64 | 0 | 0 | 64 | 0 | 0 | 64 | 0 | P-DY08 | STARLET DL-6000+ | NaOH | 삼일 | 가성소다 | 2 | Sera Con M-FAS | Dystar | 환원세정제 | 2 | 1:10 | 0.0675 | 40 | 2 | 80 | 20 | 0 | 80 | 0 | 0 | 80 | 0 | 0 | 80 | 0 | 0 | 80 | 0 | 0 | 80 | 0 | 0 | 80 | 0 | 60 |  | 2 | 25 |  | 1 |  |  |  | 100 | 10 |  |  |  |  | P-DY05 | 실험실 패더 | 1 | 1 | P-DY06 | 실험실 텐터 | 180 | 1 | 2 | 2 | [165 empty] | 310.8456782 | 1.18 | [12 empty] | 51.48 | 10.25 | 9.32 | 3.9802 | 52.27 | 9.74 | 9.8 | 54.14 | 9.98 | 10.21 | 4 | 1.93
| 368 | 2021-05-28 | 부산대학교 | 1 | P-DY09 | 고압 래피드 염색기 | RAW-001 | Recycled Polyester | 300 | 96 | Semi Dull | Draw Textured Yarn | 82.5 | 150*2 INT | Filaments | Recycled Polyester | 300 | 96 | Semi Dull | Draw Textured Yarn | 82.5 | 150*2 INT | Filaments | WOVEN | TWILL |  |  |  | P-DY09 | 고압 래피드 염색기 |  | Sera Wash C-NEP | DYSTAR | 정련호발제 | 3 | NaOH | 삼일 | 가성소다 | 5 | CH3COOH | 삼일 | 빙초산 | 0.5 | 45 | 5.5 | 95 | 60 | 0 | 95 | 0 | 0 | 95 | 0 | 0 | 95 | 0 | 0 | 95 | 0 | 0 | 95 | 0 | 0 | 95 | 0 | 80 | 10 | 2 | P-DY12 | 산업용 텐터기 | 1 | 3 | 3 |  |  | 170 | 170 | 20 | 1200 |  |  | 170 | 170 | 20 | 1200 |  |  | 170 | 170 | 20 | 1200 |  |  | 170 | 170 | 20 | 1200 |  |  | 170 | 170 | 20 | 1200 |  |  | 170 | 170 | 20 | 1200 |  |  | 170 | 170 | 20 | 1200 | 6.75 | Synofast 28 | 경인양행 | 분산 | 고일광 | 2 | [15 empty] | 1:10 | 0.0675 | Sunsolt RM-340S | 니카코리아 | 분산·균염제 | 0.3 | 빙초산 | 삼일 | 산 | 0.5 | UVK-200 | 경인양행 | 일광견뢰도증진제 | 4 | UVK-400 H/C | 경인양행 | 일광견뢰도증진제 | 4 | P-DY08 | STARLET DL-6000+ | 40 | 1.5 | 64 | 0 | 0.75 | 100 | 0 | 1.5 | 136 | 60 | 2 | 64 | 0 | 0 | 64 | 0 | 0 | 64 | 0 | 0 | 64 | 0 | P-DY08 | STARLET DL-6000+ | NaOH | 삼일 | 가성소다 | 2 | Sera Con M-FAS | Dystar | 환원세정제 | 2 | 1:10 | 0.0675 | 40 | 2 | 80 | 20 | 0 | 80 | 0 | 0 | 80 | 0 | 0 | 80 | 0 | 0 | 80 | 0 | 0 | 80 | 0 | 0 | 80 | 0 | 60 |  | 2 | 25 |  | 1 |  |  |  | 100 | 10 |  |  |  |  | P-DY05 | 실험실 패더 | 1 | 1 | P-DY06 | 실험실 텐터 | 180 | 1 | 2 | 2 | [165 empty] | 310.8456782 | 1.18 | [12 empty] | 50.03 | 10.6 | 9.82 | 4.0937 | 48.89 | 10.39 | 9.96 | 51.37 | 10.51 | 10.39 | 3-4 | 2.51
| 369 | 2021-05-28 | 부산대학교 | 1 | P-DY09 | 고압 래피드 염색기 | RAW-001 | Recycled Polyester | 300 | 96 | Semi Dull | Draw Textured Yarn | 82.5 | 150*2 INT | Filaments | Recycled Polyester | 300 | 96 | Semi Dull | Draw Textured Yarn | 82.5 | 150*2 INT | Filaments | WOVEN | TWILL |  |  |  | P-DY09 | 고압 래피드 염색기 |  | Sera Wash C-NEP | DYSTAR | 정련호발제 | 3 | NaOH | 삼일 | 가성소다 | 5 | CH3COOH | 삼일 | 빙초산 | 0.5 | 45 | 5.5 | 95 | 60 | 0 | 95 | 0 | 0 | 95 | 0 | 0 | 95 | 0 | 0 | 95 | 0 | 0 | 95 | 0 | 0 | 95 | 0 | 80 | 10 | 2 | P-DY12 | 산업용 텐터기 | 1 | 3 | 3 |  |  | 170 | 170 | 20 | 1200 |  |  | 170 | 170 | 20 | 1200 |  |  | 170 | 170 | 20 | 1200 |  |  | 170 | 170 | 20 | 1200 |  |  | 170 | 170 | 20 | 1200 |  |  | 170 | 170 | 20 | 1200 |  |  | 170 | 170 | 20 | 1200 | 6.75 | Synofast 28 | 경인양행 | 분산 | 고일광 | 2.5 | [15 empty] | 1:10 | 0.0675 | Sunsolt RM-340S | 니카코리아 | 분산·균염제 | 0.3 | 빙초산 | 삼일 | 산 | 0.5 | UVK-200 | 경인양행 | 일광견뢰도증진제 | 4 | UVK-400 H/C | 경인양행 | 일광견뢰도증진제 | 4 | P-DY08 | STARLET DL-6000+ | 40 | 1.5 | 64 | 0 | 0.75 | 100 | 0 | 1.5 | 136 | 60 | 2 | 64 | 0 | 0 | 64 | 0 | 0 | 64 | 0 | 0 | 64 | 0 | P-DY08 | STARLET DL-6000+ | NaOH | 삼일 | 가성소다 | 2 | Sera Con M-FAS | Dystar | 환원세정제 | 2 | 1:10 | 0.0675 | 40 | 2 | 80 | 20 | 0 | 80 | 0 | 0 | 80 | 0 | 0 | 80 | 0 | 0 | 80 | 0 | 0 | 80 | 0 | 0 | 80 | 0 | 60 |  | 2 | 25 |  | 1 |  |  |  | 100 | 10 |  |  |  |  | P-DY05 | 실험실 패더 | 1 | 1 | P-DY06 | 실험실 텐터 | 180 | 1 | 2 | 2 | [165 empty] | 310.8456782 | 1.18 | [12 empty] | 49.68 | 10.56 | 9.68 | 4.0918 | 50.16 | 10.37 | 10.16 | 51.97 | 10.32 | 10.3 | 4 | 1.82
| 370 | 2021-05-28 | 부산대학교 | 1 | P-DY09 | 고압 래피드 염색기 | RAW-001 | Recycled Polyester | 300 | 96 | Semi Dull | Draw Textured Yarn | 82.5 | 150*2 INT | Filaments | Recycled Polyester | 300 | 96 | Semi Dull | Draw Textured Yarn | 82.5 | 150*2 INT | Filaments | WOVEN | TWILL |  |  |  | P-DY09 | 고압 래피드 염색기 |  | Sera Wash C-NEP | DYSTAR | 정련호발제 | 3 | NaOH | 삼일 | 가성소다 | 5 | CH3COOH | 삼일 | 빙초산 | 0.5 | 45 | 5.5 | 95 | 60 | 0 | 95 | 0 | 0 | 95 | 0 | 0 | 95 | 0 | 0 | 95 | 0 | 0 | 95 | 0 | 0 | 95 | 0 | 80 | 10 | 2 | P-DY12 | 산업용 텐터기 | 1 | 3 | 3 |  |  | 170 | 170 | 20 | 1200 |  |  | 170 | 170 | 20 | 1200 |  |  | 170 | 170 | 20 | 1200 |  |  | 170 | 170 | 20 | 1200 |  |  | 170 | 170 | 20 | 1200 |  |  | 170 | 170 | 20 | 1200 |  |  | 170 | 170 | 20 | 1200 | 6.75 | Synofast 28 | 경인양행 | 분산 | 고일광 | 3 | [15 empty] | 1:10 | 0.0675 | Sunsolt RM-340S | 니카코리아 | 분산·균염제 | 0.3 | 빙초산 | 삼일 | 산 | 0.5 | UVK-200 | 경인양행 | 일광견뢰도증진제 | 4 | UVK-400 H/C | 경인양행 | 일광견뢰도증진제 | 4 | P-DY08 | STARLET DL-6000+ | 40 | 1.5 | 64 | 0 | 0.75 | 100 | 0 | 1.5 | 136 | 60 | 2 | 64 | 0 | 0 | 64 | 0 | 0 | 64 | 0 | 0 | 64 | 0 | P-DY08 | STARLET DL-6000+ | NaOH | 삼일 | 가성소다 | 2 | Sera Con M-FAS | Dystar | 환원세정제 | 2 | 1:10 | 0.0675 | 40 | 2 | 80 | 20 | 0 | 80 | 0 | 0 | 80 | 0 | 0 | 80 | 0 | 0 | 80 | 0 | 0 | 80 | 0 | 0 | 80 | 0 | 60 |  | 2 | 25 |  | 1 |  |  |  | 100 | 10 |  |  |  |  | P-DY05 | 실험실 패더 | 1 | 1 | P-DY06 | 실험실 텐터 | 180 | 1 | 2 | 2 | [165 empty] | 310.8456782 | 1.18 | [12 empty] | 50.98 | 10.21 | 9.72 | 3.946 | 51.42 | 10.41 | 9.89 | 53.31 | 10.18 | 10.45 | 4 | 2
| 371 | 2021-05-28 | 부산대학교 | 1 | P-DY09 | 고압 래피드 염색기 | RAW-001 | Recycled Polyester | 300 | 96 | Semi Dull | Draw Textured Yarn | 82.5 | 150*2 INT | Filaments | Recycled Polyester | 300 | 96 | Semi Dull | Draw Textured Yarn | 82.5 | 150*2 INT | Filaments | WOVEN | TWILL |  |  |  | P-DY09 | 고압 래피드 염색기 |  | Sera Wash C-NEP | DYSTAR | 정련호발제 | 3 | NaOH | 삼일 | 가성소다 | 5 | CH3COOH | 삼일 | 빙초산 | 0.5 | 45 | 5.5 | 95 | 60 | 0 | 95 | 0 | 0 | 95 | 0 | 0 | 95 | 0 | 0 | 95 | 0 | 0 | 95 | 0 | 0 | 95 | 0 | 80 | 10 | 2 | P-DY12 | 산업용 텐터기 | 1 | 3 | 3 |  |  | 170 | 170 | 20 | 1200 |  |  | 170 | 170 | 20 | 1200 |  |  | 170 | 170 | 20 | 1200 |  |  | 170 | 170 | 20 | 1200 |  |  | 170 | 170 | 20 | 1200 |  |  | 170 | 170 | 20 | 1200 |  |  | 170 | 170 | 20 | 1200 | 6.75 | Synofast 28 | 경인양행 | 분산 | 고일광 | 0.5 | [15 empty] | 1:10 | 0.0675 | Sunsolt RM-340S | 니카코리아 | 분산·균염제 | 0.3 | 빙초산 | 삼일 | 산 | 0.5 | Fadex® TS liq | Archroma | 일광견뢰도증진제 | 4 | Sera Fast P-UVC | Dystar | 일광견뢰도증진제 | 4 | P-DY08 | STARLET DL-6000+ | 40 | 1.5 | 64 | 0 | 0.75 | 100 | 0 | 1.5 | 136 | 60 | 2 | 64 | 0 | 0 | 64 | 0 | 0 | 64 | 0 | 0 | 64 | 0 | P-DY08 | STARLET DL-6000+ | NaOH | 삼일 | 가성소다 | 2 | Sera Con M-FAS | Dystar | 환원세정제 | 2 | 1:10 | 0.0675 | 40 | 2 | 80 | 20 | 0 | 80 | 0 | 0 | 80 | 0 | 0 | 80 | 0 | 0 | 80 | 0 | 0 | 80 | 0 | 0 | 80 | 0 | 60 |  | 2 | 25 |  | 1 |  |  |  | 100 | 10 |  |  |  |  | P-DY05 | 실험실 패더 | 1 | 1 | P-DY06 | 실험실 텐터 | 180 | 1 | 2 | 2 | [165 empty] | 310.8456782 | 1.18 | [12 empty] | 51.46 | 10.01 | 9.79 | 4.8139 | 51.83 | 9.74 | 10 | 52.96 | 9.86 | 10 | 4 | 1.15
| 372 | 2021-05-28 | 부산대학교 | 1 | P-DY09 | 고압 래피드 염색기 | RAW-001 | Recycled Polyester | 300 | 96 | Semi Dull | Draw Textured Yarn | 82.5 | 150*2 INT | Filaments | Recycled Polyester | 300 | 96 | Semi Dull | Draw Textured Yarn | 82.5 | 150*2 INT | Filaments | WOVEN | TWILL |  |  |  | P-DY09 | 고압 래피드 염색기 |  | Sera Wash C-NEP | DYSTAR | 정련호발제 | 3 | NaOH | 삼일 | 가성소다 | 5 | CH3COOH | 삼일 | 빙초산 | 0.5 | 45 | 5.5 | 95 | 60 | 0 | 95 | 0 | 0 | 95 | 0 | 0 | 95 | 0 | 0 | 95 | 0 | 0 | 95 | 0 | 0 | 95 | 0 | 80 | 10 | 2 | P-DY12 | 산업용 텐터기 | 1 | 3 | 3 |  |  | 170 | 170 | 20 | 1200 |  |  | 170 | 170 | 20 | 1200 |  |  | 170 | 170 | 20 | 1200 |  |  | 170 | 170 | 20 | 1200 |  |  | 170 | 170 | 20 | 1200 |  |  | 170 | 170 | 20 | 1200 |  |  | 170 | 170 | 20 | 1200 | 6.75 | Synofast 28 | 경인양행 | 분산 | 고일광 | 1 | [15 empty] | 1:10 | 0.0675 | Sunsolt RM-340S | 니카코리아 | 분산·균염제 | 0.3 | 빙초산 | 삼일 | 산 | 0.5 | Fadex® TS liq | Archroma | 일광견뢰도증진제 | 4 | Sera Fast P-UVC | Dystar | 일광견뢰도증진제 | 4 | P-DY08 | STARLET DL-6000+ | 40 | 1.5 | 64 | 0 | 0.75 | 100 | 0 | 1.5 | 136 | 60 | 2 | 64 | 0 | 0 | 64 | 0 | 0 | 64 | 0 | 0 | 64 | 0 | P-DY08 | STARLET DL-6000+ | NaOH | 삼일 | 가성소다 | 2 | Sera Con M-FAS | Dystar | 환원세정제 | 2 | 1:10 | 0.0675 | 40 | 2 | 80 | 20 | 0 | 80 | 0 | 0 | 80 | 0 | 0 | 80 | 0 | 0 | 80 | 0 | 0 | 80 | 0 | 0 | 80 | 0 | 60 |  | 2 | 25 |  | 1 |  |  |  | 100 | 10 |  |  |  |  | P-DY05 | 실험실 패더 | 1 | 1 | P-DY06 | 실험실 텐터 | 180 | 1 | 2 | 2 | [165 empty] | 310.8456782 | 1.18 | [12 empty] | 49.58 | 10.52 | 9.79 | 5.1216 | 50.3 | 10.11 | 10.44 | 51.4 | 10.26 | 10.04 | 4 | 1.18
| 373 | 2021-05-28 | 부산대학교 | 1 | P-DY09 | 고압 래피드 염색기 | RAW-001 | Recycled Polyester | 300 | 96 | Semi Dull | Draw Textured Yarn | 82.5 | 150*2 INT | Filaments | Recycled Polyester | 300 | 96 | Semi Dull | Draw Textured Yarn | 82.5 | 150*2 INT | Filaments | WOVEN | TWILL |  |  |  | P-DY09 | 고압 래피드 염색기 |  | Sera Wash C-NEP | DYSTAR | 정련호발제 | 3 | NaOH | 삼일 | 가성소다 | 5 | CH3COOH | 삼일 | 빙초산 | 0.5 | 45 | 5.5 | 95 | 60 | 0 | 95 | 0 | 0 | 95 | 0 | 0 | 95 | 0 | 0 | 95 | 0 | 0 | 95 | 0 | 0 | 95 | 0 | 80 | 10 | 2 | P-DY12 | 산업용 텐터기 | 1 | 3 | 3 |  |  | 170 | 170 | 20 | 1200 |  |  | 170 | 170 | 20 | 1200 |  |  | 170 | 170 | 20 | 1200 |  |  | 170 | 170 | 20 | 1200 |  |  | 170 | 170 | 20 | 1200 |  |  | 170 | 170 | 20 | 1200 |  |  | 170 | 170 | 20 | 1200 | 6.75 | Synofast 28 | 경인양행 | 분산 | 고일광 | 1.5 | [15 empty] | 1:10 | 0.0675 | Sunsolt RM-340S | 니카코리아 | 분산·균염제 | 0.3 | 빙초산 | 삼일 | 산 | 0.5 | Fadex® TS liq | Archroma | 일광견뢰도증진제 | 4 | Sera Fast P-UVC | Dystar | 일광견뢰도증진제 | 4 | P-DY08 | STARLET DL-6000+ | 40 | 1.5 | 64 | 0 | 0.75 | 100 | 0 | 1.5 | 136 | 60 | 2 | 64 | 0 | 0 | 64 | 0 | 0 | 64 | 0 | 0 | 64 | 0 | P-DY08 | STARLET DL-6000+ | NaOH | 삼일 | 가성소다 | 2 | Sera Con M-FAS | Dystar | 환원세정제 | 2 | 1:10 | 0.0675 | 40 | 2 | 80 | 20 | 0 | 80 | 0 | 0 | 80 | 0 | 0 | 80 | 0 | 0 | 80 | 0 | 0 | 80 | 0 | 0 | 80 | 0 | 60 |  | 2 | 25 |  | 1 |  |  |  | 100 | 10 |  |  |  |  | P-DY05 | 실험실 패더 | 1 | 1 | P-DY06 | 실험실 텐터 | 180 | 1 | 2 | 2 | [165 empty] | 310.8456782 | 1.18 | [12 empty] | 49.93 | 10.42 | 9.77 | 4.7228 | 50.04 | 10.25 | 10.13 | 51.02 | 10.42 | 10.17 | 4 | 1
| 374 | 2021-05-28 | 부산대학교 | 1 | P-DY09 | 고압 래피드 염색기 | RAW-001 | Recycled Polyester | 300 | 96 | Semi Dull | Draw Textured Yarn | 82.5 | 150*2 INT | Filaments | Recycled Polyester | 300 | 96 | Semi Dull | Draw Textured Yarn | 82.5 | 150*2 INT | Filaments | WOVEN | TWILL |  |  |  | P-DY09 | 고압 래피드 염색기 |  | Sera Wash C-NEP | DYSTAR | 정련호발제 | 3 | NaOH | 삼일 | 가성소다 | 5 | CH3COOH | 삼일 | 빙초산 | 0.5 | 45 | 5.5 | 95 | 60 | 0 | 95 | 0 | 0 | 95 | 0 | 0 | 95 | 0 | 0 | 95 | 0 | 0 | 95 | 0 | 0 | 95 | 0 | 80 | 10 | 2 | P-DY12 | 산업용 텐터기 | 1 | 3 | 3 |  |  | 170 | 170 | 20 | 1200 |  |  | 170 | 170 | 20 | 1200 |  |  | 170 | 170 | 20 | 1200 |  |  | 170 | 170 | 20 | 1200 |  |  | 170 | 170 | 20 | 1200 |  |  | 170 | 170 | 20 | 1200 |  |  | 170 | 170 | 20 | 1200 | 6.75 | Synofast 28 | 경인양행 | 분산 | 고일광 | 2 | [15 empty] | 1:10 | 0.0675 | Sunsolt RM-340S | 니카코리아 | 분산·균염제 | 0.3 | 빙초산 | 삼일 | 산 | 0.5 | Fadex® TS liq | Archroma | 일광견뢰도증진제 | 4 | Sera Fast P-UVC | Dystar | 일광견뢰도증진제 | 4 | P-DY08 | STARLET DL-6000+ | 40 | 1.5 | 64 | 0 | 0.75 | 100 | 0 | 1.5 | 136 | 60 | 2 | 64 | 0 | 0 | 64 | 0 | 0 | 64 | 0 | 0 | 64 | 0 | P-DY08 | STARLET DL-6000+ | NaOH | 삼일 | 가성소다 | 2 | Sera Con M-FAS | Dystar | 환원세정제 | 2 | 1:10 | 0.0675 | 40 | 2 | 80 | 20 | 0 | 80 | 0 | 0 | 80 | 0 | 0 | 80 | 0 | 0 | 80 | 0 | 0 | 80 | 0 | 0 | 80 | 0 | 60 |  | 2 | 25 |  | 1 |  |  |  | 100 | 10 |  |  |  |  | P-DY05 | 실험실 패더 | 1 | 1 | P-DY06 | 실험실 텐터 | 180 | 1 | 2 | 2 | [165 empty] | 310.8456782 | 1.18 | [12 empty] | 50.26 | 10.48 | 9.82 | 4.4733 | 49.91 | 10.19 | 10.17 | 51.83 | 10.33 | 10.22 | 4 | 1.92
| 375 | 2021-05-28 | 부산대학교 | 1 | P-DY09 | 고압 래피드 염색기 | RAW-001 | Recycled Polyester | 300 | 96 | Semi Dull | Draw Textured Yarn | 82.5 | 150*2 INT | Filaments | Recycled Polyester | 300 | 96 | Semi Dull | Draw Textured Yarn | 82.5 | 150*2 INT | Filaments | WOVEN | TWILL |  |  |  | P-DY09 | 고압 래피드 염색기 |  | Sera Wash C-NEP | DYSTAR | 정련호발제 | 3 | NaOH | 삼일 | 가성소다 | 5 | CH3COOH | 삼일 | 빙초산 | 0.5 | 45 | 5.5 | 95 | 60 | 0 | 95 | 0 | 0 | 95 | 0 | 0 | 95 | 0 | 0 | 95 | 0 | 0 | 95 | 0 | 0 | 95 | 0 | 80 | 10 | 2 | P-DY12 | 산업용 텐터기 | 1 | 3 | 3 |  |  | 170 | 170 | 20 | 1200 |  |  | 170 | 170 | 20 | 1200 |  |  | 170 | 170 | 20 | 1200 |  |  | 170 | 170 | 20 | 1200 |  |  | 170 | 170 | 20 | 1200 |  |  | 170 | 170 | 20 | 1200 |  |  | 170 | 170 | 20 | 1200 | 6.75 | Synofast 28 | 경인양행 | 분산 | 고일광 | 2.5 | [15 empty] | 1:10 | 0.0675 | Sunsolt RM-340S | 니카코리아 | 분산·균염제 | 0.3 | 빙초산 | 삼일 | 산 | 0.5 | Fadex® TS liq | Archroma | 일광견뢰도증진제 | 4 | Sera Fast P-UVC | Dystar | 일광견뢰도증진제 | 4 | P-DY08 | STARLET DL-6000+ | 40 | 1.5 | 64 | 0 | 0.75 | 100 | 0 | 1.5 | 136 | 60 | 2 | 64 | 0 | 0 | 64 | 0 | 0 | 64 | 0 | 0 | 64 | 0 | P-DY08 | STARLET DL-6000+ | NaOH | 삼일 | 가성소다 | 2 | Sera Con M-FAS | Dystar | 환원세정제 | 2 | 1:10 | 0.0675 | 40 | 2 | 80 | 20 | 0 | 80 | 0 | 0 | 80 | 0 | 0 | 80 | 0 | 0 | 80 | 0 | 0 | 80 | 0 | 0 | 80 | 0 | 60 |  | 2 | 25 |  | 1 |  |  |  | 100 | 10 |  |  |  |  | P-DY05 | 실험실 패더 | 1 | 1 | P-DY06 | 실험실 텐터 | 180 | 1 | 2 | 2 | [165 empty] | 310.8456782 | 1.18 | [12 empty] | 51.38 | 10.04 | 9.64 | 3.9408 | 52.27 | 9.66 | 10.02 | 53.16 | 9.88 | 10.12 | 4 | 0.92
| 376 | 2021-05-28 | 부산대학교 | 1 | P-DY09 | 고압 래피드 염색기 | RAW-001 | Recycled Polyester | 300 | 96 | Semi Dull | Draw Textured Yarn | 82.5 | 150*2 INT | Filaments | Recycled Polyester | 300 | 96 | Semi Dull | Draw Textured Yarn | 82.5 | 150*2 INT | Filaments | WOVEN | TWILL |  |  |  | P-DY09 | 고압 래피드 염색기 |  | Sera Wash C-NEP | DYSTAR | 정련호발제 | 3 | NaOH | 삼일 | 가성소다 | 5 | CH3COOH | 삼일 | 빙초산 | 0.5 | 45 | 5.5 | 95 | 60 | 0 | 95 | 0 | 0 | 95 | 0 | 0 | 95 | 0 | 0 | 95 | 0 | 0 | 95 | 0 | 0 | 95 | 0 | 80 | 10 | 2 | P-DY12 | 산업용 텐터기 | 1 | 3 | 3 |  |  | 170 | 170 | 20 | 1200 |  |  | 170 | 170 | 20 | 1200 |  |  | 170 | 170 | 20 | 1200 |  |  | 170 | 170 | 20 | 1200 |  |  | 170 | 170 | 20 | 1200 |  |  | 170 | 170 | 20 | 1200 |  |  | 170 | 170 | 20 | 1200 | 6.75 | Synofast 28 | 경인양행 | 분산 | 고일광 | 3 | [15 empty] | 1:10 | 0.0675 | Sunsolt RM-340S | 니카코리아 | 분산·균염제 | 0.3 | 빙초산 | 삼일 | 산 | 0.5 | Fadex® TS liq | Archroma | 일광견뢰도증진제 | 4 | Sera Fast P-UVC | Dystar | 일광견뢰도증진제 | 4 | P-DY08 | STARLET DL-6000+ | 40 | 1.5 | 64 | 0 | 0.75 | 100 | 0 | 1.5 | 136 | 60 | 2 | 64 | 0 | 0 | 64 | 0 | 0 | 64 | 0 | 0 | 64 | 0 | P-DY08 | STARLET DL-6000+ | NaOH | 삼일 | 가성소다 | 2 | Sera Con M-FAS | Dystar | 환원세정제 | 2 | 1:10 | 0.0675 | 40 | 2 | 80 | 20 | 0 | 80 | 0 | 0 | 80 | 0 | 0 | 80 | 0 | 0 | 80 | 0 | 0 | 80 | 0 | 0 | 80 | 0 | 60 |  | 2 | 25 |  | 1 |  |  |  | 100 | 10 |  |  |  |  | P-DY05 | 실험실 패더 | 1 | 1 | P-DY06 | 실험실 텐터 | 180 | 1 | 2 | 2 | [165 empty] | 310.8456782 | 1.18 | [12 empty] | 51.84 | 9.95 | 9.55 | 3.9831 | 52.45 | 9.61 | 9.92 | 53.42 | 9.88 | 10.11 | 4 | 1.05

## Sheet1
[8 empty] | 경사 | [7 empty] | 위사 | [7 empty] | 제직 |  |  |  |  | Pilot전처리 | [86 empty] | Lab 배합 | [39 empty] | Lab 염색 | [23 empty] | Lab후처리 | [44 empty] | Lab 후가공 | [14 empty] | Pilot배합 | [38 empty] | Pilot 염색 | [26 empty] | Pilot후처리 | [42 empty] | Pilot 후가공 | [52 empty] | Pilot 후가공 공정 후 물성 |  | Pilot 전처리 공정 후 물성 |  | Lab 후처리 환원세정 전 검사 |  |  |  | Lab 후처리 환원세정 후 검사 |  |  |  | 잔욕염색 검사 |  |  |  | Lab 후가공 후 검사 |  |  |  | 내광성 시험 전 검사 |  |  | 내광성 시험 후 검사
| 번호 | 접수번호No. | 업체명 | 염색법 | 기계분류ID | 기계분류 | 원료ID | 소재명 | 섬도 | 필라멘트수 | 광택 | 특성 | 밀도 | 성상 | 형상 | 소재명 | 섬도 | 필라멘트수 | 광택 | 특성 | 밀도 | 성상 | 형상 | 대분류 | 중분류 | 중량_생지 | 폭_생지 | 수량 | Pilot 전처리 기계장비ID | Pilot 전처리 기계장비 | Pilot 전처리 원단 투입량 | Pilot 전처리 조제 #1 제품명 | Pilot 전처리 조제 #1제조사명 | Pilot 전처리 조제 #1 종류 | Pilot 전처리 조제 #1투입량 | Pilot 전처리 조제 #2 제품명 | Pilot 전처리 조제 #2제조사명 | Pilot 전처리 조제 #2 종류 | Pilot 전처리 조제 #2투입량 | Pilot 전처리 조제 #3 제품명 | Pilot 전처리 조제 #3제조사명 | Pilot 전처리 조제 #3 종류 | Pilot 전처리 조제 #3투입량 | Pilot 전처리 시작온도 | Pilot 전처리 상승속도 #1 | Pilot 전처리 상승온도 #1 | Pilot 전처리 상승온도 #1 유지시간 | Pilot 전처리 상승속도 #2 | Pilot 전처리 상승온도 #2 | Pilot 전처리 상승온도 #2 유지시간 | Pilot 전처리 상승속도 #3 | Pilot 전처리 상승온도 #3 | Pilot 전처리 상승온도 #3 유지시간 | Pilot 전처리 하강속도 #1 | Pilot 전처리 하강온도 #1 | Pilot 전처리 하강온도 #1 유지시간 | Pilot 전처리 하강속도 #2 | Pilot 전처리 하강온도 #2 | Pilot 전처리 하강온도 #2 유지시간 | Pilot 전처리 하강속도 #3 | Pilot 전처리 하강온도 #3 | Pilot 전처리 하강온도 #3 유지시간 | Pilot 전처리 종료속도 | Pilot 전처리 종료온도 | Pilot 전처리 종료온도 유지시간 | Pilot 전처리 수세온도 | Pilot 전처리 수세시간 | Pilot 전처리 수세횟수 | Pilot 전처리 건조장비ID | Pilot 전처리 건조장비 | Pilot 전처리 오버피드 | Pilot 전처리 오른쪽 패더압력 | Pilot 전처리 왼쪽 패더압력 | Pilot 전처리 오른쪽 실제포온도 #1 | Pilot 전처리 왼쪽 실제포온도 #1 | Pilot 전처리 오른쪽 세팅챔버온도 #1 | Pilot 전처리 왼쪽 세팅챔버온도 #1 | Pilot 전처리 건조속도 #1 | Pilot 전처리 건조열풍 #1 | Pilot 전처리 오른쪽 실제포온도 #2 | Pilot 전처리 왼쪽 실제포온도 #2 | Pilot 전처리 오른쪽 세팅챔버온도 #2 | Pilot 전처리 왼쪽 세팅챔버온도 #2 | Pilot 전처리 건조속도 #2 | Pilot 전처리 건조열풍 #2 | Pilot 전처리 오른쪽 실제포온도 #3 | Pilot 전처리 왼쪽 실제포온도 #3 | Pilot 전처리 오른쪽 세팅챔버온도 #3 | Pilot 전처리 왼쪽 세팅챔버온도 #3 | Pilot 전처리 건조속도 #3 | Pilot 전처리 건조열풍 #3 | Pilot 전처리 오른쪽 실제포온도 #4 | Pilot 전처리 왼쪽 실제포온도 #4 | Pilot 전처리 오른쪽 세팅챔버온도 #4 | Pilot 전처리 왼쪽 세팅챔버온도 #4 | Pilot 전처리 건조속도 #4 | Pilot 전처리 건조열풍 #4 | Pilot 전처리 오른쪽 실제포온도 #5 | Pilot 전처리 왼쪽 실제포온도 #5 | Pilot 전처리 오른쪽 세팅챔버온도 #5 | Pilot 전처리 왼쪽 세팅챔버온도 #5 | Pilot 전처리 건조속도 #5 | Pilot 전처리 건조열풍 #5 | Pilot 전처리 오른쪽 실제포온도 #6 | Pilot 전처리 왼쪽 실제포온도 #6 | Pilot 전처리 오른쪽 세팅챔버온도 #6 | Pilot 전처리 왼쪽 세팅챔버온도 #6 | Pilot 전처리 건조속도 #6 | Pilot 전처리 건조열풍 #6 | Pilot 전처리 오른쪽 실제포온도 #7 | Pilot 전처리 왼쪽 실제포온도 #7 | Pilot 전처리 오른쪽 세팅챔버온도 #7 | Pilot 전처리 왼쪽 세팅챔버온도 #7 | Pilot 전처리 건조속도 #7 | Pilot 전처리 건조열풍 #7 | Lab 배합 시료 무게 | Lab 배합 염료 #1 명 | Lab 배합 염료 #1 제조사명 | Lab 배합 염료 #1 종류 | Lab 배합 염료 #1 타입 | Lab 배합 염료 #1 투입량 | Lab 배합 염료 #2 명 | Lab 배합 염료 #2 제조사명 | Lab 배합 염료 #2 종류 | Lab 배합 염료 #2 타입 | Lab 배합 염료 #2 투입량 | Lab 배합 염료 #3 명 | Lab 배합 염료 #3 제조사명 | Lab 배합 염료 #3 종류 | Lab 배합 염료 #3 타입 | Lab 배합 염료 #3 투입량 | Lab 배합 염료 #4 명 |  | Lab 배합 염료 #4 제조사명 | Lab 배합 염료 #4 종류 | Lab 배합 염료 #4 타입 | Lab 배합 염료 #4 투입량 | Lab 배합 액비 | Lab 배합 용수량 | Lab 배합 조제 #1 명 | Lab 배합 조제 #1 제조사명 | Lab 배합 조제 #1 종류 | Lab 배합 조제 #1 투입량 | Lab 배합 조제 #2 명 | Lab 배합 조제 #2 제조사명 | Lab 배합 조제 #2 종류 | Lab 배합 조제 #2 투입량 | Lab 배합 조제 #3 명 | Lab 배합 조제 #3 제조사명 | Lab 배합 조제 #3 종류 | Lab 배합 조제 #3 투입량 | Lab 배합 조제 #4 명 | Lab 배합 조제 #4 제조사명 | Lab 배합 조제 #4 종류 | Lab 배합 조제 #4 투입량 | Lab 염색 기계 ID | Lab 염색 기계명 | Lab 염색 시작온도 | Lab 염색 상승속도 #1 | Lab 염색 상승온도 #1 | Lab 염색 상승온도 #1 유지시간 | Lab 염색 상승속도 #2 | Lab 염색 상승온도 #2 | Lab 염색 상승온도 #2 유지시간 | Lab 염색 상승속도 #3 | Lab 염색 상승온도 #3 | Lab 염색 상승온도 #3 유지시간 | Lab 염색 하강속도 #1 | Lab 염색 하강온도 #1 | Lab 염색 하강온도 #1 유지시간 | Lab 염색 하강속도 #2 | Lab 염색 하강온도 #2 | Lab 염색 하강온도 #2 유지시간 | Lab 염색 하강속도 #3 | Lab 염색 하강온도 #3 | Lab 염색 하강온도 #3 유지시간 | Lab 염색 종료속도 | Lab 염색 종료온도 | Lab 염색 종료온도 유지시간 | Lab 후처리 기계ID | Lab 후처리 기계명 | Lab 후처리 조제 #1 명 | Lab 후처리 조제 #1 제조사명 | Lab 후처리 조제 #1 종류 | Lab 후처리 조제 #1 투입량 | Lab 후처리 조제 #2 명 | Lab 후처리 조제 #2 제조사명 | Lab 후처리 조제 #2 종류 | Lab 후처리 조제 #2 투입량 | Lab 후처리 환원세정 액비 | Lab 후처리 환원세정 용수량 | Lab 후처리 환원세정 시작온도 | Lab 후처리 환원세정 상승속도 #1 | Lab 후처리 환원세정 상승온도 #1 | Lab 후처리 환원세정 상승온도 #1 유지시간 | Lab 후처리 환원세정 상승속도 #2 | Lab 후처리 환원세정 상승온도 #2 | Lab 후처리 환원세정 상승온도 #2 유지시간 | Lab 후처리 환원세정 상승속도 #3 | Lab 후처리 환원세정 상승온도 #3 | Lab 후처리 환원세정 상승온도 #3 유지시간 | Lab 후처리 환원세정 하강속도 #1 | Lab 후처리 환원세정 하강온도 #1 | Lab 후처리 환원세정 하강온도 #1 유지시간 | Lab 후처리 환원세정 하강속도 #2 | Lab 후처리 환원세정 하강온도 #2 | Lab 후처리 환원세정 하강온도 #2 유지시간 | Lab 후처리 환원세정 하강속도 #3 | Lab 후처리 환원세정 하강온도 #3 | Lab 후처리 환원세정 하강온도 #3 유지시간 | Lab 후처리 환원세정 종료속도 | Lab 후처리 환원세정 종료온도 | Lab 후처리 환원세정 종료온도 유지시간 | Lab 후처리 수세온도 #1 | Lab 후처리 수세시간 #1 | Lab 후처리 수세횟수 #1 | Lab 후처리 수세온도 #2 | Lab 후처리 수세시간 #2 | Lab 후처리 수세횟수 #2 | Lab 후처리 수세온도 #3 | Lab 후처리 수세시간 #3 | Lab 후처리 수세횟수 #3 | Lab 후처리 건조온도 | Lab 후처리 건조시간 | Lab 후가공 가공제명 | Lab 후가공 가공제 제조사명 | Lab 후가공 가공제 종류 | Lab 후가공 가공제 투입량 | Lab 후가공 패더장비 ID | Lab 후가공 패더장비명 | Lab 후가공 패더압력 | Lab 후가공 패더속도 | Lab 후가공 텐터장비ID | Lab 후가공 텐터장비명 | Lab 후가공 건조온도 | Lab 후가공 건조시간 | Lab 후가공 열풍 | Lab 후가공 스팀 | Lab 후가공 pick-up율 | Pilot 배합 원단 중량 | Pilot 배합 염료 #1 명 | Pilot 배합 염료 #1 제조사명 | Pilot 배합 염료 #1 종류 | Pilot 배합 염료 #1 타입 | Pilot 배합 염료 #1 투입량 | Pilot 배합 염료 #2 명 | Pilot 배합 염료 #2 제조사명 | Pilot 배합 염료 #2 종류 | Pilot 배합 염료 #2 타입 | Pilot 배합 염료 #2 투입량 | Pilot 배합 염료 #3 명 | Pilot 배합 염료 #3 제조사명 | Pilot 배합 염료 #3 종류 | Pilot 배합 염료 #3 타입 | Pilot 배합 염료 #3 투입량 | Pilot 배합 염료 #4 명 | Pilot 배합 염료 #4 제조사명 | Pilot 배합 염료 #4 종류 | Pilot 배합 염료 #4 타입 | Pilot 배합 염료 #4 투입량 | Pilot 배합 액비 | Pilot 배합 용수량 | Pilot 배합 조제 #1 명 | Pilot 배합 조제 #1 제조사명 | Pilot 배합 조제 #1 종류 | Pilot 배합 조제 #1 투입량 | Pilot 배합 조제 #2 명 | Pilot 배합 조제 #2 제조사명 | Pilot 배합 조제 #2 종류 | Pilot 배합 조제 #2 투입량 | Pilot 배합 조제 #3 명 | Pilot 배합 조제 #3 제조사명 | Pilot 배합 조제 #3 종류 | Pilot 배합 조제 #3 투입량 | Pilot 배합 조제 #4 명 | Pilot 배합 조제 #4 제조사명 | Pilot 배합 조제 #4 종류 | Pilot 배합 조제 #4 투입량 | Pilot 염색 장비ID | Pilot 염색 장비명 | Pilot 염색 시작온도 | Pilot 염색 상승속도 #1 | Pilot 염색 상승온도 #1 | Pilot 염색 상승온도 #1 유지시간 | Pilot 염색 상승속도 #2 | Pilot 염색 상승온도 #2 | Pilot 염색 상승온도 #2 유지시간 | Pilot 염색 상승속도 #3 | Pilot 염색 상승온도 #3 | Pilot 염색 상승온도 #3 유지시간 | Pilot 염색 하강속도 #1 | Pilot 염색 하강온도 #1 | Pilot 염색 하강온도 #1 유지시간 | Pilot 염색 하강속도 #2 | Pilot 염색 하강온도 #2 | Pilot 염색 하강온도 #2 유지시간 | Pilot 염색 하강속도 #3 | Pilot 염색 하강온도 #3 | Pilot 염색 하강온도 #3 유지시간 | Pilot 염색 종료속도 | Pilot 염색 종료온도 | Pilot 염색 종료온도 유지시간 | Pilot 염색 펌프압력 | Pilot 염색 릴속도 | Pilot 염색 재염횟수 | Pilot 후처리 장비ID | Pilot 후처리 장비명 | Pilot 후처리 조제 #1 명 | Pilot 후처리 조제 #1 제조사명 | Pilot 후처리 조제 #1 종류 | Pilot 후처리 조제 #1 투입량 | Pilot 후처리 조제 #2 명 | Pilot 후처리 조제 #2 제조사명 | Pilot 후처리 조제 #2 종류 | Pilot 후처리 조제 #2 투입량 | Pilot 후처리 환원세정 액비 | Pilot 후처리 환원세정 용수량 | Pilot 후처리 환원세정 시작온도 | Pilot 후처리 환원세정 상승속도 #1 | Pilot 후처리 환원세정 상승온도 #1 | Pilot 후처리 환원세정 상승온도 #1 유지시간 | Pilot 후처리 환원세정 상승속도 #2 | Pilot 후처리 환원세정 상승온도 #2 | Pilot 후처리 환원세정 상승온도 #2 유지시간 | Pilot 후처리 환원세정 상승속도 #3 | Pilot 후처리 환원세정 상승온도 #3 | Pilot 후처리 환원세정 상승온도 #3 유지시간 | Pilot 후처리 환원세정 하강속도 #1 | Pilot 후처리 환원세정 하강온도 #1 | Pilot 후처리 환원세정 하강온도 #1 유지시간 | Pilot 후처리 환원세정 하강속도 #2 | Pilot 후처리 환원세정 하강온도 #2 | Pilot 후처리 환원세정 하강온도 #2 유지시간 | Pilot 후처리 환원세정 하강속도 #3 | Pilot 후처리 환원세정 하강온도 #3 | Pilot 후처리 환원세정 하강온도 #3 유지시간 | Pilot 후처리 환원세정 종료속도 | Pilot 후처리 환원세정 종료온도 | Pilot 후처리 환원세정 종료온도 유지시간 | Pilot 후처리 수세온도 #1 | Pilot 후처리 수세시간 #1 | Pilot 후처리 수세횟수 #1 | Pilot 후처리 수세온도 #2 | Pilot 후처리 수세시간 #2 | Pilot 후처리 수세횟수 #2 | Pilot 후처리 수세온도 #3 | Pilot 후처리 수세시간 #3 | Pilot 후처리 수세횟수 #3 | Pilot 후가공 장비ID | Pilot 후가공 장비명 | Pilot 후가공 원단 투입량 | Pilot 후가공 조제 명 | Pilot 후가공 조제 제조사명 | Pilot 후가공 조제 종류 | Pilot 후가공 조제 투입량 | Pilot 후가공 오버피드 | Pilot 후가공 pick-up율 | Pilot 후가공 오른쪽 패더압력 | Pilot 후가공 왼쪽 패더압력 | Pilot 후가공 오른쪽 실제포온도 #1 | Pilot 후가공 왼쪽 실제포온도 #1 | Pilot 후가공 오른쪽 세팅챔버온도 #1 | Pilot 후가공 왼쪽 세팅챔버온도 #1 | Pilot 후가공 건조속도 #1 | Pilot 후가공 건조열풍 #1 | Pilot 후가공 오른쪽 실제포온도 #2 | Pilot 후가공 왼쪽 실제포온도 #2 | Pilot 후가공 오른쪽 세팅챔버온도 #2 | Pilot 후가공 왼쪽 세팅챔버온도 #2 | Pilot 후가공 건조속도 #2 | Pilot 후가공 건조열풍 #2 | Pilot 후가공 오른쪽 실제포온도 #3 | Pilot 후가공 왼쪽 실제포온도 #3 | Pilot 후가공 오른쪽 세팅챔버온도 #3 | Pilot 후가공 왼쪽 세팅챔버온도 #3 | Pilot 후가공 건조속도 #3 | Pilot 후가공 건조열풍 #3 | Pilot 후가공 오른쪽 실제포온도 #4 | Pilot 후가공 왼쪽 실제포온도 #4 | Pilot 후가공 오른쪽 세팅챔버온도 #4 | Pilot 후가공 왼쪽 세팅챔버온도 #4 | Pilot 후가공 건조속도 #4 | Pilot 후가공 건조열풍 #4 | Pilot 후가공 오른쪽 실제포온도 #5 | Pilot 후가공 왼쪽 실제포온도 #5 | Pilot 후가공 오른쪽 세팅챔버온도 #5 | Pilot 후가공 왼쪽 세팅챔버온도 #5 | Pilot 후가공 건조속도 #5 | Pilot 후가공 건조열풍 #5 | Pilot 후가공 오른쪽 실제포온도 #6 | Pilot 후가공 왼쪽 실제포온도 #6 | Pilot 후가공 오른쪽 세팅챔버온도 #6 | Pilot 후가공 왼쪽 세팅챔버온도 #6 | Pilot 후가공 건조속도 #6 | Pilot 후가공 건조열풍 #6 | Pilot 후가공 오른쪽 실제포온도 #7 | Pilot 후가공 왼쪽 실제포온도 #7 | Pilot 후가공 오른쪽 세팅챔버온도 #7 | Pilot 후가공 왼쪽 세팅챔버온도 #7 | Pilot 후가공 건조속도 #7 | Pilot 후가공 건조열풍 #7 | 중량 | 원단 폭 | 중량 | 원단 폭 | L* | a* | b* | K/S | L* | a* | b* | K/S | L* | a* | b* | K/S | L* | a* | b* | K/S | L* | a* | b* | L* | a* | b* | 내광성등급 | 색차
단위 | - | - | - | 1욕 or 2욕 | - | - | - | - | denier | 개 | - | - | 올수/25mm | - | - | - | denier | 개 | - | - | 올수/25mm | - | - | - | - | g/m2 | m | 개 | - | RAPID or JIGGER | g | - | - | - | g/l | - | - |  | g/l | - | - | - | g/l | ℃ | ℃/min | ℃ | min | ℃/min | ℃ | min | ℃/min | ℃ | min | ℃/min | ℃ | min | ℃/min | ℃ | min | ℃/min | ℃ | min | ℃/min | ℃ | min | ℃/min | m | 회 | - | - | % | bar | bar | ℃ | ℃ | ℃ | ℃ | m/min | rpm | ℃ | ℃ | ℃ | ℃ | m/min | rpm | ℃ | ℃ | ℃ | ℃ | m/min | rpm | ℃ | ℃ | ℃ | ℃ | m/min | rpm | ℃ | ℃ | ℃ | ℃ | m/min | rpm | ℃ | ℃ | ℃ | ℃ | m/min | rpm | ℃ | ℃ | ℃ | ℃ | m/min | rpm | g | - | - | - | - | %(o.w.f) | - | - | - | - | %(o.w.f) | - | - | - | - | %(o.w.f) | - |  | - | - | - | %(o.w.f) | - | l | - | - | - | o.w.f(%) | - | - | - | g/l | - | - | - | o.w.f(%) | - | - | - | o.w.f(%) | - | - | ℃ | ℃/min | ℃ | min | ℃/min | ℃ | min | ℃/min | ℃ | min | ℃/min | ℃ | min | ℃/min | ℃ | min | ℃/min | ℃ | min | ℃/min | ℃ | min | - | - | - | - | - | g/l | - | - | - | g/l | - | l | ℃ | ℃/min | ℃ | min | ℃/min | ℃ | min | ℃/min | ℃ | min | ℃/min | ℃ | min | ℃/min | ℃ | min | ℃/min | ℃ | min | ℃/min | ℃ | min | ℃ | min | 회 | ℃ | min | 회 | ℃ | min | 회 | ℃ | min | - | - | - | g/l | - | - | bar | m/min | - | - | ℃ | min | bar | bar | % | g | - | - | - | - | %(o.w.f) | - | - | - | - | %(o.w.f) | - | - | - | - | %(o.w.f) | - | - | - | - | %(o.w.f) | - | l | - | - | - | %(o.w.f) | - | - | - | g/l | - | - | - | %(o.w.f) | - | - | - | %(o.w.f) | - | - | ℃ | min | ℃/min | ℃ | min | ℃/min | ℃ | min | ℃/min | ℃ | min | ℃/min | ℃ | min | ℃/min | ℃ | min | ℃/min | ℃ | min | ℃/min | ℃ | rpm | m/min | 회 | - | - | - | - | - | g/l | - | - | - | g/l | - | l | ℃ | ℃/min | ℃ | min | ℃/min | ℃ | min | ℃/min | ℃ | min | ℃/min | ℃ | min | ℃/min | ℃ | min | ℃/min | ℃ | min | ℃/min | ℃ | min | ℃ | min | 회 | ℃ | min | 회 | ℃ | min | 회 | - | - | g | - | - | - | g/l | % | min | bar | bar | ℃ | ℃ | ℃ | ℃ | m/min | rpm | ℃ | ℃ | ℃ | ℃ | m/min | rpm | ℃ | ℃ | ℃ | ℃ | m/min | rpm | ℃ | ℃ | ℃ | ℃ | m/min | rpm | ℃ | ℃ | ℃ | ℃ | m/min | rpm | ℃ | ℃ | ℃ | ℃ | m/min | rpm | ℃ | ℃ | ℃ | ℃ | m/min | rpm | g/m2 | m | g/m2 | m | - | - | - | - | - | - | - | - | - | - | - | - | - | - | - | - | - | - | - | - | - | - | 급 | △E
| 1 | 2021-03-18 | 다이텍연구원 | 1 | P-DY09 | 고압 래피드 염색기 | RAW-001 | Recycled Polyester | 300 | 96 | Semi Dull | Draw Textured Yarn | 82.5 | 150*2 INT | Filaments | Recycled Polyester | 300 | 96 | Semi Dull | Draw Textured Yarn | 82.5 | 150*2 INT | Filaments | WOVEN | TWILL |  |  |  | P-DY09 | 고압 래피드 염색기 |  | Sera Wash C-NEP | DYSTAR | 정련호발제 | 3 | NaOH | 삼일 | 가성소다 | 5 | CH3COOH | 삼일 | 빙초산 | 0.5 | 45 | 5.5 | 95 | 60 | 0 | 95 | 0 | 0 | 95 | 0 | 0 | 95 | 0 | 0 | 95 | 0 | 0 | 95 | 0 | 0 | 95 | 0 | 80 | 10 | 2 | P-DY12 | 산업용 텐터기 | 1 | 3 | 3 |  |  | 170 | 170 | 20 | 1200 |  |  | 170 | 170 | 20 | 1200 |  |  | 170 | 170 | 20 | 1200 |  |  | 170 | 170 | 20 | 1200 |  |  | 170 | 170 | 20 | 1200 |  |  | 170 | 170 | 20 | 1200 |  |  | 170 | 170 | 20 | 1200 | 4 | Dorosperse Yellow KKL | ARCHROMA | 분산 | 고일광 | 0.5 | [16 empty] | 1:10 | 0.04 | Sunsolt RM-340S | 니카코리아 | 분산·균염제 | 0.3 | 빙초산 | 삼일 | 산 | 0.5 | [8 empty] | P-DY02 | IR 염색기 | 40 | 1.5 | 64 | 0 | 0.75 | 100 | 0 | 1.458333333 | 135 | 60 | 1.97222 | 64 | 0 | 0 | 64 | 0 | 0 | 64 | 0 | 0 | 64 | 0 | P-DY02 | IR 염색기 | NaOH | 삼일 | 가성소다 | 1.5 | Sera Con M-FAS | Dystar | 환원세정제 | 1.5 | 1:10 | 0.04 | 40 | 2 | 80 | 20 | 0 | 80 | 0 | 0 | 80 | 0 | 0 | 80 | 0 | 0 | 80 | 0 | 0 | 80 | 0 | 0 | 80 | 0 | 60 |  | 1 | 25 |  | 2 |  |  |  | 100 | 10 |  |  |  |  | P-DY05 | 실험실 패더 | 1 | 1 | P-DY06 | 실험실 텐터 | 180 | 1 | 2 | 2 | [165 empty] | 310.8456782 | 1.18 | [12 empty] | 79.38 | 10.48 | 66.66 | 2.1246 | 79.15 | 7.49 | 63.03 | 82.19 | 12.12 | 62.25 | 3-4 | 5.673333
| 2 | 2021-03-18 | 다이텍연구원 | 1 | P-DY09 | 고압 래피드 염색기 | RAW-001 | Recycled Polyester | 300 | 96 | Semi Dull | Draw Textured Yarn | 82.5 | 150*2 INT | Filaments | Recycled Polyester | 300 | 96 | Semi Dull | Draw Textured Yarn | 82.5 | 150*2 INT | Filaments | WOVEN | TWILL |  |  |  | P-DY09 | 고압 래피드 염색기 |  | Sera Wash C-NEP | DYSTAR | 정련호발제 | 3 | NaOH | 삼일 | 가성소다 | 5 | CH3COOH | 삼일 | 빙초산 | 0.5 | 45 | 5.5 | 95 | 60 | 0 | 95 | 0 | 0 | 95 | 0 | 0 | 95 | 0 | 0 | 95 | 0 | 0 | 95 | 0 | 0 | 95 | 0 | 80 | 10 | 2 | P-DY12 | 산업용 텐터기 | 1 | 3 | 3 |  |  | 170 | 170 | 20 | 1200 |  |  | 170 | 170 | 20 | 1200 |  |  | 170 | 170 | 20 | 1200 |  |  | 170 | 170 | 20 | 1200 |  |  | 170 | 170 | 20 | 1200 |  |  | 170 | 170 | 20 | 1200 |  |  | 170 | 170 | 20 | 1200 | 4 | Dorosperse Yellow KKL | ARCHROMA | 분산 | 고일광 | 1 | [16 empty] | 1:10 | 0.04 | Sunsolt RM-340S | 니카코리아 | 분산·균염제 | 0.3 | 빙초산 | 삼일 | 산 | 0.5 | [8 empty] | P-DY02 | IR 염색기 | 40 | 1.5 | 64 | 0 | 0.75 | 100 | 0 | 1.458333333 | 135 | 60 | 1.97222 | 64 | 0 | 0 | 64 | 0 | 0 | 64 | 0 | 0 | 64 | 0 | P-DY02 | IR 염색기 | NaOH | 삼일 | 가성소다 | 1.5 | Sera Con M-FAS | Dystar | 환원세정제 | 1.5 | 1:10 | 0.04 | 40 | 2 | 80 | 20 | 0 | 80 | 0 | 0 | 80 | 0 | 0 | 80 | 0 | 0 | 80 | 0 | 0 | 80 | 0 | 0 | 80 | 0 | 60 |  | 1 | 25 |  | 2 |  |  |  | 100 | 10 |  |  |  |  | P-DY05 | 실험실 패더 | 1 | 1 | P-DY06 | 실험실 텐터 | 180 | 1 | 2 | 2 | [165 empty] | 310.8456782 | 1.18 | [12 empty] | 76.12 | 17.96 | 76.31 | 3.9342 | 75.83 | 14.91 | 74.03 | 78.3 | 18.93 | 72.91 | 3-4 | 4.93
| 3 | 2021-03-18 | 다이텍연구원 | 1 | P-DY09 | 고압 래피드 염색기 | RAW-001 | Recycled Polyester | 300 | 96 | Semi Dull | Draw Textured Yarn | 82.5 | 150*2 INT | Filaments | Recycled Polyester | 300 | 96 | Semi Dull | Draw Textured Yarn | 82.5 | 150*2 INT | Filaments | WOVEN | TWILL |  |  |  | P-DY09 | 고압 래피드 염색기 |  | Sera Wash C-NEP | DYSTAR | 정련호발제 | 3 | NaOH | 삼일 | 가성소다 | 5 | CH3COOH | 삼일 | 빙초산 | 0.5 | 45 | 5.5 | 95 | 60 | 0 | 95 | 0 | 0 | 95 | 0 | 0 | 95 | 0 | 0 | 95 | 0 | 0 | 95 | 0 | 0 | 95 | 0 | 80 | 10 | 2 | P-DY12 | 산업용 텐터기 | 1 | 3 | 3 |  |  | 170 | 170 | 20 | 1200 |  |  | 170 | 170 | 20 | 1200 |  |  | 170 | 170 | 20 | 1200 |  |  | 170 | 170 | 20 | 1200 |  |  | 170 | 170 | 20 | 1200 |  |  | 170 | 170 | 20 | 1200 |  |  | 170 | 170 | 20 | 1200 | 4 | Dorosperse Yellow KKL | ARCHROMA | 분산 | 고일광 | 1.5 | [16 empty] | 1:10 | 0.04 | Sunsolt RM-340S | 니카코리아 | 분산·균염제 | 0.3 | 빙초산 | 삼일 | 산 | 0.5 | [8 empty] | P-DY02 | IR 염색기 | 40 | 1.5 | 64 | 0 | 0.75 | 100 | 0 | 1.458333333 | 135 | 60 | 1.97222 | 64 | 0 | 0 | 64 | 0 | 0 | 64 | 0 | 0 | 64 | 0 | P-DY02 | IR 염색기 | NaOH | 삼일 | 가성소다 | 1.5 | Sera Con M-FAS | Dystar | 환원세정제 | 1.5 | 1:10 | 0.04 | 40 | 2 | 80 | 20 | 0 | 80 | 0 | 0 | 80 | 0 | 0 | 80 | 0 | 0 | 80 | 0 | 0 | 80 | 0 | 0 | 80 | 0 | 60 |  | 1 | 25 |  | 2 |  |  |  | 100 | 10 |  |  |  |  | P-DY05 | 실험실 패더 | 1 | 1 | P-DY06 | 실험실 텐터 | 180 | 1 | 2 | 2 | [165 empty] | 310.8456782 | 1.18 | [12 empty] | 73.9 | 21.36 | 78.4 | 5.1668 | 73.7 | 18.95 | 77.57 | 76.54 | 22.88 | 76.71 | 3-4 | 4.93
| 4 | 2021-03-18 | 다이텍연구원 | 1 | P-DY09 | 고압 래피드 염색기 | RAW-001 | Recycled Polyester | 300 | 96 | Semi Dull | Draw Textured Yarn | 82.5 | 150*2 INT | Filaments | Recycled Polyester | 300 | 96 | Semi Dull | Draw Textured Yarn | 82.5 | 150*2 INT | Filaments | WOVEN | TWILL |  |  |  | P-DY09 | 고압 래피드 염색기 |  | Sera Wash C-NEP | DYSTAR | 정련호발제 | 3 | NaOH | 삼일 | 가성소다 | 5 | CH3COOH | 삼일 | 빙초산 | 0.5 | 45 | 5.5 | 95 | 60 | 0 | 95 | 0 | 0 | 95 | 0 | 0 | 95 | 0 | 0 | 95 | 0 | 0 | 95 | 0 | 0 | 95 | 0 | 80 | 10 | 2 | P-DY12 | 산업용 텐터기 | 1 | 3 | 3 |  |  | 170 | 170 | 20 | 1200 |  |  | 170 | 170 | 20 | 1200 |  |  | 170 | 170 | 20 | 1200 |  |  | 170 | 170 | 20 | 1200 |  |  | 170 | 170 | 20 | 1200 |  |  | 170 | 170 | 20 | 1200 |  |  | 170 | 170 | 20 | 1200 | 4 | Dorosperse Yellow KKL | ARCHROMA | 분산 | 고일광 | 2 | [16 empty] | 1:10 | 0.04 | Sunsolt RM-340S | 니카코리아 | 분산·균염제 | 0.3 | 빙초산 | 삼일 | 산 | 0.5 | [8 empty] | P-DY02 | IR 염색기 | 40 | 1.5 | 64 | 0 | 0.75 | 100 | 0 | 1.458333333 | 135 | 60 | 1.97222 | 64 | 0 | 0 | 64 | 0 | 0 | 64 | 0 | 0 | 64 | 0 | P-DY02 | IR 염색기 | NaOH | 삼일 | 가성소다 | 1.5 | Sera Con M-FAS | Dystar | 환원세정제 | 1.5 | 1:10 | 0.04 | 40 | 2 | 80 | 20 | 0 | 80 | 0 | 0 | 80 | 0 | 0 | 80 | 0 | 0 | 80 | 0 | 0 | 80 | 0 | 0 | 80 | 0 | 60 |  | 1 | 25 |  | 2 |  |  |  | 100 | 10 |  |  |  |  | P-DY05 | 실험실 패더 | 1 | 1 | P-DY06 | 실험실 텐터 | 180 | 1 | 2 | 2 | [165 empty] | 310.8456782 | 1.18 | [12 empty] | 72.61 | 24.74 | 81.07 | 6.6044 | 72.58 | 21.31 | 78.93 | 74.55 | 26.46 | 79.48 | 3-4 | 5.566667
| 5 | 2021-03-18 | 다이텍연구원 | 1 | P-DY09 | 고압 래피드 염색기 | RAW-001 | Recycled Polyester | 300 | 96 | Semi Dull | Draw Textured Yarn | 82.5 | 150*2 INT | Filaments | Recycled Polyester | 300 | 96 | Semi Dull | Draw Textured Yarn | 82.5 | 150*2 INT | Filaments | WOVEN | TWILL |  |  |  | P-DY09 | 고압 래피드 염색기 |  | Sera Wash C-NEP | DYSTAR | 정련호발제 | 3 | NaOH | 삼일 | 가성소다 | 5 | CH3COOH | 삼일 | 빙초산 | 0.5 | 45 | 5.5 | 95 | 60 | 0 | 95 | 0 | 0 | 95 | 0 | 0 | 95 | 0 | 0 | 95 | 0 | 0 | 95 | 0 | 0 | 95 | 0 | 80 | 10 | 2 | P-DY12 | 산업용 텐터기 | 1 | 3 | 3 |  |  | 170 | 170 | 20 | 1200 |  |  | 170 | 170 | 20 | 1200 |  |  | 170 | 170 | 20 | 1200 |  |  | 170 | 170 | 20 | 1200 |  |  | 170 | 170 | 20 | 1200 |  |  | 170 | 170 | 20 | 1200 |  |  | 170 | 170 | 20 | 1200 | 4 | Dorosperse Yellow KKL | ARCHROMA | 분산 | 고일광 | 2.5 | [16 empty] | 1:10 | 0.04 | Sunsolt RM-340S | 니카코리아 | 분산·균염제 | 0.3 | 빙초산 | 삼일 | 산 | 0.5 | [8 empty] | P-DY02 | IR 염색기 | 40 | 1.5 | 64 | 0 | 0.75 | 100 | 0 | 1.458333333 | 135 | 60 | 1.97222 | 64 | 0 | 0 | 64 | 0 | 0 | 64 | 0 | 0 | 64 | 0 | P-DY02 | IR 염색기 | NaOH | 삼일 | 가성소다 | 1.5 | Sera Con M-FAS | Dystar | 환원세정제 | 1.5 | 1:10 | 0.04 | 40 | 2 | 80 | 20 | 0 | 80 | 0 | 0 | 80 | 0 | 0 | 80 | 0 | 0 | 80 | 0 | 0 | 80 | 0 | 0 | 80 | 0 | 60 |  | 1 | 25 |  | 2 |  |  |  | 100 | 10 |  |  |  |  | P-DY05 | 실험실 패더 | 1 | 1 | P-DY06 | 실험실 텐터 | 180 | 1 | 2 | 2 | [165 empty] | 310.8456782 | 1.18 | [12 empty] | 70.15 | 28.32 | 80.86 | 8.3645 | 69.72 | 26.58 | 80.48 | 71.93 | 31.29 | 80.62 | 3-4 | 5.283333
| 6 | 2021-03-18 | 다이텍연구원 | 1 | P-DY09 | 고압 래피드 염색기 | RAW-001 | Recycled Polyester | 300 | 96 | Semi Dull | Draw Textured Yarn | 82.5 | 150*2 INT | Filaments | Recycled Polyester | 300 | 96 | Semi Dull | Draw Textured Yarn | 82.5 | 150*2 INT | Filaments | WOVEN | TWILL |  |  |  | P-DY09 | 고압 래피드 염색기 |  | Sera Wash C-NEP | DYSTAR | 정련호발제 | 3 | NaOH | 삼일 | 가성소다 | 5 | CH3COOH | 삼일 | 빙초산 | 0.5 | 45 | 5.5 | 95 | 60 | 0 | 95 | 0 | 0 | 95 | 0 | 0 | 95 | 0 | 0 | 95 | 0 | 0 | 95 | 0 | 0 | 95 | 0 | 80 | 10 | 2 | P-DY12 | 산업용 텐터기 | 1 | 3 | 3 |  |  | 170 | 170 | 20 | 1200 |  |  | 170 | 170 | 20 | 1200 |  |  | 170 | 170 | 20 | 1200 |  |  | 170 | 170 | 20 | 1200 |  |  | 170 | 170 | 20 | 1200 |  |  | 170 | 170 | 20 | 1200 |  |  | 170 | 170 | 20 | 1200 | 4 | Dorosperse Red KKL | ARCHROMA | 분산 | 고일광 | 0.5 | [16 empty] | 1:10 | 0.04 | Sunsolt RM-340S | 니카코리아 | 분산·균염제 | 0.3 | 빙초산 | 삼일 | 산 | 0.5 | [8 empty] | P-DY02 | IR 염색기 | 40 | 1.5 | 64 | 0 | 0.75 | 100 | 0 | 1.458333333 | 135 | 60 | 1.97222 | 64 | 0 | 0 | 64 | 0 | 0 | 64 | 0 | 0 | 64 | 0 | P-DY02 | IR 염색기 | NaOH | 삼일 | 가성소다 | 1.5 | Sera Con M-FAS | Dystar | 환원세정제 | 1.5 | 1:10 | 0.04 | 40 | 2 | 80 | 20 | 0 | 80 | 0 | 0 | 80 | 0 | 0 | 80 | 0 | 0 | 80 | 0 | 0 | 80 | 0 | 0 | 80 | 0 | 60 |  | 1 | 25 |  | 2 |  |  |  | 100 | 10 |  |  |  |  | P-DY05 | 실험실 패더 | 1 | 1 | P-DY06 | 실험실 텐터 | 180 | 1 | 2 | 2 | [165 empty] | 310.8456782 | 1.18 | [12 empty] | 61.02 | 54.12 | 8.96 | 0.4881 | 60.63 | 52.84 | 9.46 | 66.9 | 44.6 | 7.49 | 1-2 | 10.54333
| 7 | 2021-03-18 | 다이텍연구원 | 1 | P-DY09 | 고압 래피드 염색기 | RAW-001 | Recycled Polyester | 300 | 96 | Semi Dull | Draw Textured Yarn | 82.5 | 150*2 INT | Filaments | Recycled Polyester | 300 | 96 | Semi Dull | Draw Textured Yarn | 82.5 | 150*2 INT | Filaments | WOVEN | TWILL |  |  |  | P-DY09 | 고압 래피드 염색기 |  | Sera Wash C-NEP | DYSTAR | 정련호발제 | 3 | NaOH | 삼일 | 가성소다 | 5 | CH3COOH | 삼일 | 빙초산 | 0.5 | 45 | 5.5 | 95 | 60 | 0 | 95 | 0 | 0 | 95 | 0 | 0 | 95 | 0 | 0 | 95 | 0 | 0 | 95 | 0 | 0 | 95 | 0 | 80 | 10 | 2 | P-DY12 | 산업용 텐터기 | 1 | 3 | 3 |  |  | 170 | 170 | 20 | 1200 |  |  | 170 | 170 | 20 | 1200 |  |  | 170 | 170 | 20 | 1200 |  |  | 170 | 170 | 20 | 1200 |  |  | 170 | 170 | 20 | 1200 |  |  | 170 | 170 | 20 | 1200 |  |  | 170 | 170 | 20 | 1200 | 4 | Dorosperse Red KKL | ARCHROMA | 분산 | 고일광 | 1 | [16 empty] | 1:10 | 0.04 | Sunsolt RM-340S | 니카코리아 | 분산·균염제 | 0.3 | 빙초산 | 삼일 | 산 | 0.5 | [8 empty] | P-DY02 | IR 염색기 | 40 | 1.5 | 64 | 0 | 0.75 | 100 | 0 | 1.458333333 | 135 | 60 | 1.97222 | 64 | 0 | 0 | 64 | 0 | 0 | 64 | 0 | 0 | 64 | 0 | P-DY02 | IR 염색기 | NaOH | 삼일 | 가성소다 | 1.5 | Sera Con M-FAS | Dystar | 환원세정제 | 1.5 | 1:10 | 0.04 | 40 | 2 | 80 | 20 | 0 | 80 | 0 | 0 | 80 | 0 | 0 | 80 | 0 | 0 | 80 | 0 | 0 | 80 | 0 | 0 | 80 | 0 | 60 |  | 1 | 25 |  | 2 |  |  |  | 100 | 10 |  |  |  |  | P-DY05 | 실험실 패더 | 1 | 1 | P-DY06 | 실험실 텐터 | 180 | 1 | 2 | 2 | [165 empty] | 310.8456782 | 1.18 | [12 empty] | 54.08 | 59.36 | 13.64 | 0.8726 | 54.27 | 58.31 | 13.98 | 59.3 | 51.88 | 11.57 | 1-2 | 8.513333
| 8 | 2021-03-18 | 다이텍연구원 | 1 | P-DY09 | 고압 래피드 염색기 | RAW-001 | Recycled Polyester | 300 | 96 | Semi Dull | Draw Textured Yarn | 82.5 | 150*2 INT | Filaments | Recycled Polyester | 300 | 96 | Semi Dull | Draw Textured Yarn | 82.5 | 150*2 INT | Filaments | WOVEN | TWILL |  |  |  | P-DY09 | 고압 래피드 염색기 |  | Sera Wash C-NEP | DYSTAR | 정련호발제 | 3 | NaOH | 삼일 | 가성소다 | 5 | CH3COOH | 삼일 | 빙초산 | 0.5 | 45 | 5.5 | 95 | 60 | 0 | 95 | 0 | 0 | 95 | 0 | 0 | 95 | 0 | 0 | 95 | 0 | 0 | 95 | 0 | 0 | 95 | 0 | 80 | 10 | 2 | P-DY12 | 산업용 텐터기 | 1 | 3 | 3 |  |  | 170 | 170 | 20 | 1200 |  |  | 170 | 170 | 20 | 1200 |  |  | 170 | 170 | 20 | 1200 |  |  | 170 | 170 | 20 | 1200 |  |  | 170 | 170 | 20 | 1200 |  |  | 170 | 170 | 20 | 1200 |  |  | 170 | 170 | 20 | 1200 | 4 | Dorosperse Red KKL | ARCHROMA | 분산 | 고일광 | 1.5 | [16 empty] | 1:10 | 0.04 | Sunsolt RM-340S | 니카코리아 | 분산·균염제 | 0.3 | 빙초산 | 삼일 | 산 | 0.5 | [8 empty] | P-DY02 | IR 염색기 | 40 | 1.5 | 64 | 0 | 0.75 | 100 | 0 | 1.458333333 | 135 | 60 | 1.97222 | 64 | 0 | 0 | 64 | 0 | 0 | 64 | 0 | 0 | 64 | 0 | P-DY02 | IR 염색기 | NaOH | 삼일 | 가성소다 | 1.5 | Sera Con M-FAS | Dystar | 환원세정제 | 1.5 | 1:10 | 0.04 | 40 | 2 | 80 | 20 | 0 | 80 | 0 | 0 | 80 | 0 | 0 | 80 | 0 | 0 | 80 | 0 | 0 | 80 | 0 | 0 | 80 | 0 | 60 |  | 1 | 25 |  | 2 |  |  |  | 100 | 10 |  |  |  |  | P-DY05 | 실험실 패더 | 1 | 1 | P-DY06 | 실험실 텐터 | 180 | 1 | 2 | 2 | [165 empty] | 310.8456782 | 1.18 | [12 empty] | 50.62 | 61.02 | 16.47 | 1.1848 | 50.65 | 59.97 | 16.8 | 55.41 | 53.56 | 13.46 | 1-2 | 8.653333
| 9 | 2021-03-18 | 다이텍연구원 | 1 | P-DY09 | 고압 래피드 염색기 | RAW-001 | Recycled Polyester | 300 | 96 | Semi Dull | Draw Textured Yarn | 82.5 | 150*2 INT | Filaments | Recycled Polyester | 300 | 96 | Semi Dull | Draw Textured Yarn | 82.5 | 150*2 INT | Filaments | WOVEN | TWILL |  |  |  | P-DY09 | 고압 래피드 염색기 |  | Sera Wash C-NEP | DYSTAR | 정련호발제 | 3 | NaOH | 삼일 | 가성소다 | 5 | CH3COOH | 삼일 | 빙초산 | 0.5 | 45 | 5.5 | 95 | 60 | 0 | 95 | 0 | 0 | 95 | 0 | 0 | 95 | 0 | 0 | 95 | 0 | 0 | 95 | 0 | 0 | 95 | 0 | 80 | 10 | 2 | P-DY12 | 산업용 텐터기 | 1 | 3 | 3 |  |  | 170 | 170 | 20 | 1200 |  |  | 170 | 170 | 20 | 1200 |  |  | 170 | 170 | 20 | 1200 |  |  | 170 | 170 | 20 | 1200 |  |  | 170 | 170 | 20 | 1200 |  |  | 170 | 170 | 20 | 1200 |  |  | 170 | 170 | 20 | 1200 | 4 | Dorosperse Red KKL | ARCHROMA | 분산 | 고일광 | 2 | [16 empty] | 1:10 | 0.04 | Sunsolt RM-340S | 니카코리아 | 분산·균염제 | 0.3 | 빙초산 | 삼일 | 산 | 0.5 | [8 empty] | P-DY02 | IR 염색기 | 40 | 1.5 | 64 | 0 | 0.75 | 100 | 0 | 1.458333333 | 135 | 60 | 1.97222 | 64 | 0 | 0 | 64 | 0 | 0 | 64 | 0 | 0 | 64 | 0 | P-DY02 | IR 염색기 | NaOH | 삼일 | 가성소다 | 1.5 | Sera Con M-FAS | Dystar | 환원세정제 | 1.5 | 1:10 | 0.04 | 40 | 2 | 80 | 20 | 0 | 80 | 0 | 0 | 80 | 0 | 0 | 80 | 0 | 0 | 80 | 0 | 0 | 80 | 0 | 0 | 80 | 0 | 60 |  | 1 | 25 |  | 2 |  |  |  | 100 | 10 |  |  |  |  | P-DY05 | 실험실 패더 | 1 | 1 | P-DY06 | 실험실 텐터 | 180 | 1 | 2 | 2 | [165 empty] | 310.8456782 | 1.18 | [12 empty] | 48.3 | 61.62 | 18.65 | 1.4948 | 48.66 | 60.77 | 18.99 | 52.35 | 54.26 | 15.43 | 1-2 | 8.29
| 10 | 2021-03-18 | 다이텍연구원 | 1 | P-DY09 | 고압 래피드 염색기 | RAW-001 | Recycled Polyester | 300 | 96 | Semi Dull | Draw Textured Yarn | 82.5 | 150*2 INT | Filaments | Recycled Polyester | 300 | 96 | Semi Dull | Draw Textured Yarn | 82.5 | 150*2 INT | Filaments | WOVEN | TWILL |  |  |  | P-DY09 | 고압 래피드 염색기 |  | Sera Wash C-NEP | DYSTAR | 정련호발제 | 3 | NaOH | 삼일 | 가성소다 | 5 | CH3COOH | 삼일 | 빙초산 | 0.5 | 45 | 5.5 | 95 | 60 | 0 | 95 | 0 | 0 | 95 | 0 | 0 | 95 | 0 | 0 | 95 | 0 | 0 | 95 | 0 | 0 | 95 | 0 | 80 | 10 | 2 | P-DY12 | 산업용 텐터기 | 1 | 3 | 3 |  |  | 170 | 170 | 20 | 1200 |  |  | 170 | 170 | 20 | 1200 |  |  | 170 | 170 | 20 | 1200 |  |  | 170 | 170 | 20 | 1200 |  |  | 170 | 170 | 20 | 1200 |  |  | 170 | 170 | 20 | 1200 |  |  | 170 | 170 | 20 | 1200 | 4 | Dorosperse Red KKL | ARCHROMA | 분산 | 고일광 | 2.5 | [16 empty] | 1:10 | 0.04 | Sunsolt RM-340S | 니카코리아 | 분산·균염제 | 0.3 | 빙초산 | 삼일 | 산 | 0.5 | [8 empty] | P-DY02 | IR 염색기 | 40 | 1.5 | 64 | 0 | 0.75 | 100 | 0 | 1.458333333 | 135 | 60 | 1.97222 | 64 | 0 | 0 | 64 | 0 | 0 | 64 | 0 | 0 | 64 | 0 | P-DY02 | IR 염색기 | NaOH | 삼일 | 가성소다 | 1.5 | Sera Con M-FAS | Dystar | 환원세정제 | 1.5 | 1:10 | 0.04 | 40 | 2 | 80 | 20 | 0 | 80 | 0 | 0 | 80 | 0 | 0 | 80 | 0 | 0 | 80 | 0 | 0 | 80 | 0 | 0 | 80 | 0 | 60 |  | 1 | 25 |  | 2 |  |  |  | 100 | 10 |  |  |  |  | P-DY05 | 실험실 패더 | 1 | 1 | P-DY06 | 실험실 텐터 | 180 | 1 | 2 | 2 | [165 empty] | 310.8456782 | 1.18 | [12 empty] | 46.18 | 61.33 | 20.23 | 1.8314 | 46.5 | 60.29 | 20.39 | 50.23 | 53.94 | 16.36 | 1-2 | 8.406667
| 11 | 2021-03-18 | 다이텍연구원 | 1 | P-DY09 | 고압 래피드 염색기 | RAW-001 | Recycled Polyester | 300 | 96 | Semi Dull | Draw Textured Yarn | 82.5 | 150*2 INT | Filaments | Recycled Polyester | 300 | 96 | Semi Dull | Draw Textured Yarn | 82.5 | 150*2 INT | Filaments | WOVEN | TWILL |  |  |  | P-DY09 | 고압 래피드 염색기 |  | Sera Wash C-NEP | DYSTAR | 정련호발제 | 3 | NaOH | 삼일 | 가성소다 | 5 | CH3COOH | 삼일 | 빙초산 | 0.5 | 45 | 5.5 | 95 | 60 | 0 | 95 | 0 | 0 | 95 | 0 | 0 | 95 | 0 | 0 | 95 | 0 | 0 | 95 | 0 | 0 | 95 | 0 | 80 | 10 | 2 | P-DY12 | 산업용 텐터기 | 1 | 3 | 3 |  |  | 170 | 170 | 20 | 1200 |  |  | 170 | 170 | 20 | 1200 |  |  | 170 | 170 | 20 | 1200 |  |  | 170 | 170 | 20 | 1200 |  |  | 170 | 170 | 20 | 1200 |  |  | 170 | 170 | 20 | 1200 |  |  | 170 | 170 | 20 | 1200 | 4 | Dorosperse Blue KKL | ARCHROMA | 분산 | 고일광 | 0.5 | [16 empty] | 1:10 | 0.04 | Sunsolt RM-340S | 니카코리아 | 분산·균염제 | 0.3 | 빙초산 | 삼일 | 산 | 0.5 | [8 empty] | P-DY02 | IR 염색기 | 40 | 1.5 | 64 | 0 | 0.75 | 100 | 0 | 1.458333333 | 135 | 60 | 1.97222 | 64 | 0 | 0 | 64 | 0 | 0 | 64 | 0 | 0 | 64 | 0 | P-DY02 | IR 염색기 | NaOH | 삼일 | 가성소다 | 1.5 | Sera Con M-FAS | Dystar | 환원세정제 | 1.5 | 1:10 | 0.04 | 40 | 2 | 80 | 20 | 0 | 80 | 0 | 0 | 80 | 0 | 0 | 80 | 0 | 0 | 80 | 0 | 0 | 80 | 0 | 0 | 80 | 0 | 60 |  | 1 | 25 |  | 2 |  |  |  | 100 | 10 |  |  |  |  | P-DY05 | 실험실 패더 | 1 | 1 | P-DY06 | 실험실 텐터 | 180 | 1 | 2 | 2 | [165 empty] | 310.8456782 | 1.18 | [12 empty] | 52.84 | -9.42 | -25.8 | 1.0728 | 52.51 | -9.24 | -25.8 | 60.13 | -4.85 | -18.05 | 1-2 | 11.73
| 12 | 2021-03-18 | 다이텍연구원 | 1 | P-DY09 | 고압 래피드 염색기 | RAW-001 | Recycled Polyester | 300 | 96 | Semi Dull | Draw Textured Yarn | 82.5 | 150*2 INT | Filaments | Recycled Polyester | 300 | 96 | Semi Dull | Draw Textured Yarn | 82.5 | 150*2 INT | Filaments | WOVEN | TWILL |  |  |  | P-DY09 | 고압 래피드 염색기 |  | Sera Wash C-NEP | DYSTAR | 정련호발제 | 3 | NaOH | 삼일 | 가성소다 | 5 | CH3COOH | 삼일 | 빙초산 | 0.5 | 45 | 5.5 | 95 | 60 | 0 | 95 | 0 | 0 | 95 | 0 | 0 | 95 | 0 | 0 | 95 | 0 | 0 | 95 | 0 | 0 | 95 | 0 | 80 | 10 | 2 | P-DY12 | 산업용 텐터기 | 1 | 3 | 3 |  |  | 170 | 170 | 20 | 1200 |  |  | 170 | 170 | 20 | 1200 |  |  | 170 | 170 | 20 | 1200 |  |  | 170 | 170 | 20 | 1200 |  |  | 170 | 170 | 20 | 1200 |  |  | 170 | 170 | 20 | 1200 |  |  | 170 | 170 | 20 | 1200 | 4 | Dorosperse Blue KKL | ARCHROMA | 분산 | 고일광 | 1 | [16 empty] | 1:10 | 0.04 | Sunsolt RM-340S | 니카코리아 | 분산·균염제 | 0.3 | 빙초산 | 삼일 | 산 | 0.5 | [8 empty] | P-DY02 | IR 염색기 | 40 | 1.5 | 64 | 0 | 0.75 | 100 | 0 | 1.458333333 | 135 | 60 | 1.97222 | 64 | 0 | 0 | 64 | 0 | 0 | 64 | 0 | 0 | 64 | 0 | P-DY02 | IR 염색기 | NaOH | 삼일 | 가성소다 | 1.5 | Sera Con M-FAS | Dystar | 환원세정제 | 1.5 | 1:10 | 0.04 | 40 | 2 | 80 | 20 | 0 | 80 | 0 | 0 | 80 | 0 | 0 | 80 | 0 | 0 | 80 | 0 | 0 | 80 | 0 | 0 | 80 | 0 | 60 |  | 1 | 25 |  | 2 |  |  |  | 100 | 10 |  |  |  |  | P-DY05 | 실험실 패더 | 1 | 1 | P-DY06 | 실험실 텐터 | 180 | 1 | 2 | 2 | [165 empty] | 310.8456782 | 1.18 | [12 empty] | 43.62 | -8.74 | -28.01 | 1.9838 | 44.27 | -8.68 | -27.67 | 49.17 | -4.32 | -21.05 | 1-2 | 9.316667
| 13 | 2021-03-18 | 다이텍연구원 | 1 | P-DY09 | 고압 래피드 염색기 | RAW-001 | Recycled Polyester | 300 | 96 | Semi Dull | Draw Textured Yarn | 82.5 | 150*2 INT | Filaments | Recycled Polyester | 300 | 96 | Semi Dull | Draw Textured Yarn | 82.5 | 150*2 INT | Filaments | WOVEN | TWILL |  |  |  | P-DY09 | 고압 래피드 염색기 |  | Sera Wash C-NEP | DYSTAR | 정련호발제 | 3 | NaOH | 삼일 | 가성소다 | 5 | CH3COOH | 삼일 | 빙초산 | 0.5 | 45 | 5.5 | 95 | 60 | 0 | 95 | 0 | 0 | 95 | 0 | 0 | 95 | 0 | 0 | 95 | 0 | 0 | 95 | 0 | 0 | 95 | 0 | 80 | 10 | 2 | P-DY12 | 산업용 텐터기 | 1 | 3 | 3 |  |  | 170 | 170 | 20 | 1200 |  |  | 170 | 170 | 20 | 1200 |  |  | 170 | 170 | 20 | 1200 |  |  | 170 | 170 | 20 | 1200 |  |  | 170 | 170 | 20 | 1200 |  |  | 170 | 170 | 20 | 1200 |  |  | 170 | 170 | 20 | 1200 | 4 | Dorosperse Blue KKL | ARCHROMA | 분산 | 고일광 | 1.5 | [16 empty] | 1:10 | 0.04 | Sunsolt RM-340S | 니카코리아 | 분산·균염제 | 0.3 | 빙초산 | 삼일 | 산 | 0.5 | [8 empty] | P-DY02 | IR 염색기 | 40 | 1.5 | 64 | 0 | 0.75 | 100 | 0 | 1.458333333 | 135 | 60 | 1.97222 | 64 | 0 | 0 | 64 | 0 | 0 | 64 | 0 | 0 | 64 | 0 | P-DY02 | IR 염색기 | NaOH | 삼일 | 가성소다 | 1.5 | Sera Con M-FAS | Dystar | 환원세정제 | 1.5 | 1:10 | 0.04 | 40 | 2 | 80 | 20 | 0 | 80 | 0 | 0 | 80 | 0 | 0 | 80 | 0 | 0 | 80 | 0 | 0 | 80 | 0 | 0 | 80 | 0 | 60 |  | 1 | 25 |  | 2 |  |  |  | 100 | 10 |  |  |  |  | P-DY05 | 실험실 패더 | 1 | 1 | P-DY06 | 실험실 텐터 | 180 | 1 | 2 | 2 | [165 empty] | 310.8456782 | 1.18 | [12 empty] | 38.21 | -7.66 | -28.51 | 2.852 | 39.21 | -7.69 | -28.54 | 42.98 | -3.59 | -21.67 | 1-2 | 8.843333
| 14 | 2021-03-18 | 다이텍연구원 | 1 | P-DY09 | 고압 래피드 염색기 | RAW-001 | Recycled Polyester | 300 | 96 | Semi Dull | Draw Textured Yarn | 82.5 | 150*2 INT | Filaments | Recycled Polyester | 300 | 96 | Semi Dull | Draw Textured Yarn | 82.5 | 150*2 INT | Filaments | WOVEN | TWILL |  |  |  | P-DY09 | 고압 래피드 염색기 |  | Sera Wash C-NEP | DYSTAR | 정련호발제 | 3 | NaOH | 삼일 | 가성소다 | 5 | CH3COOH | 삼일 | 빙초산 | 0.5 | 45 | 5.5 | 95 | 60 | 0 | 95 | 0 | 0 | 95 | 0 | 0 | 95 | 0 | 0 | 95 | 0 | 0 | 95 | 0 | 0 | 95 | 0 | 80 | 10 | 2 | P-DY12 | 산업용 텐터기 | 1 | 3 | 3 |  |  | 170 | 170 | 20 | 1200 |  |  | 170 | 170 | 20 | 1200 |  |  | 170 | 170 | 20 | 1200 |  |  | 170 | 170 | 20 | 1200 |  |  | 170 | 170 | 20 | 1200 |  |  | 170 | 170 | 20 | 1200 |  |  | 170 | 170 | 20 | 1200 | 4 | Dorosperse Blue KKL | ARCHROMA | 분산 | 고일광 | 2 | [16 empty] | 1:10 | 0.04 | Sunsolt RM-340S | 니카코리아 | 분산·균염제 | 0.3 | 빙초산 | 삼일 | 산 | 0.5 | [8 empty] | P-DY02 | IR 염색기 | 40 | 1.5 | 64 | 0 | 0.75 | 100 | 0 | 1.458333333 | 135 | 60 | 1.97222 | 64 | 0 | 0 | 64 | 0 | 0 | 64 | 0 | 0 | 64 | 0 | P-DY02 | IR 염색기 | NaOH | 삼일 | 가성소다 | 1.5 | Sera Con M-FAS | Dystar | 환원세정제 | 1.5 | 1:10 | 0.04 | 40 | 2 | 80 | 20 | 0 | 80 | 0 | 0 | 80 | 0 | 0 | 80 | 0 | 0 | 80 | 0 | 0 | 80 | 0 | 0 | 80 | 0 | 60 |  | 1 | 25 |  | 2 |  |  |  | 100 | 10 |  |  |  |  | P-DY05 | 실험실 패더 | 1 | 1 | P-DY06 | 실험실 텐터 | 180 | 1 | 2 | 2 | [165 empty] | 310.8456782 | 1.18 | [12 empty] | 35.01 | -6.67 | -28.71 | 3.5693 | 35.85 | -6.72 | -28.41 | 38.72 | -3.1 | -21.56 | 1-2 | 8.273333
| 15 | 2021-03-18 | 다이텍연구원 | 1 | P-DY09 | 고압 래피드 염색기 | RAW-001 | Recycled Polyester | 300 | 96 | Semi Dull | Draw Textured Yarn | 82.5 | 150*2 INT | Filaments | Recycled Polyester | 300 | 96 | Semi Dull | Draw Textured Yarn | 82.5 | 150*2 INT | Filaments | WOVEN | TWILL |  |  |  | P-DY09 | 고압 래피드 염색기 |  | Sera Wash C-NEP | DYSTAR | 정련호발제 | 3 | NaOH | 삼일 | 가성소다 | 5 | CH3COOH | 삼일 | 빙초산 | 0.5 | 45 | 5.5 | 95 | 60 | 0 | 95 | 0 | 0 | 95 | 0 | 0 | 95 | 0 | 0 | 95 | 0 | 0 | 95 | 0 | 0 | 95 | 0 | 80 | 10 | 2 | P-DY12 | 산업용 텐터기 | 1 | 3 | 3 |  |  | 170 | 170 | 20 | 1200 |  |  | 170 | 170 | 20 | 1200 |  |  | 170 | 170 | 20 | 1200 |  |  | 170 | 170 | 20 | 1200 |  |  | 170 | 170 | 20 | 1200 |  |  | 170 | 170 | 20 | 1200 |  |  | 170 | 170 | 20 | 1200 | 4 | Dorosperse Blue KKL | ARCHROMA | 분산 | 고일광 | 2.5 | [16 empty] | 1:10 | 0.04 | Sunsolt RM-340S | 니카코리아 | 분산·균염제 | 0.3 | 빙초산 | 삼일 | 산 | 0.5 | [8 empty] | P-DY02 | IR 염색기 | 40 | 1.5 | 64 | 0 | 0.75 | 100 | 0 | 1.458333333 | 135 | 60 | 1.97222 | 64 | 0 | 0 | 64 | 0 | 0 | 64 | 0 | 0 | 64 | 0 | P-DY02 | IR 염색기 | NaOH | 삼일 | 가성소다 | 1.5 | Sera Con M-FAS | Dystar | 환원세정제 | 1.5 | 1:10 | 0.04 | 40 | 2 | 80 | 20 | 0 | 80 | 0 | 0 | 80 | 0 | 0 | 80 | 0 | 0 | 80 | 0 | 0 | 80 | 0 | 0 | 80 | 0 | 60 |  | 1 | 25 |  | 2 |  |  |  | 100 | 10 |  |  |  |  | P-DY05 | 실험실 패더 | 1 | 1 | P-DY06 | 실험실 텐터 | 180 | 1 | 2 | 2 | [165 empty] | 310.8456782 | 1.18 | [12 empty] | 32.39 | -5.71 | -28.2 | 4.3258 | 33.23 | -5.64 | -28.15 | 35.88 | -2.46 | -21.28 | 1-2 | 8.03
| 16 | 2021-03-19 | 다이텍연구원 | 1 | P-DY09 | 고압 래피드 염색기 | RAW-001 | Recycled Polyester | 300 | 96 | Semi Dull | Draw Textured Yarn | 82.5 | 150*2 INT | Filaments | Recycled Polyester | 300 | 96 | Semi Dull | Draw Textured Yarn | 82.5 | 150*2 INT | Filaments | WOVEN | TWILL |  |  |  | P-DY09 | 고압 래피드 염색기 |  | Sera Wash C-NEP | DYSTAR | 정련호발제 | 3 | NaOH | 삼일 | 가성소다 | 5 | CH3COOH | 삼일 | 빙초산 | 0.5 | 45 | 5.5 | 95 | 60 | 0 | 95 | 0 | 0 | 95 | 0 | 0 | 95 | 0 | 0 | 95 | 0 | 0 | 95 | 0 | 0 | 95 | 0 | 80 | 10 | 2 | P-DY12 | 산업용 텐터기 | 1 | 3 | 3 |  |  | 170 | 170 | 20 | 1200 |  |  | 170 | 170 | 20 | 1200 |  |  | 170 | 170 | 20 | 1200 |  |  | 170 | 170 | 20 | 1200 |  |  | 170 | 170 | 20 | 1200 |  |  | 170 | 170 | 20 | 1200 |  |  | 170 | 170 | 20 | 1200 | 4 | Dorosperse Yellow KKL | ARCHROMA | 분산 | 고일광 | 0.1 | [16 empty] | 1:10 | 0.04 | Sunsolt RM-340S | 니카코리아 | 분산·균염제 | 0.3 | 빙초산 | 삼일 | 산 | 0.5 | [8 empty] | P-DY02 | IR 염색기 | 40 | 1.5 | 64 | 0 | 0.75 | 100 | 0 | 1.458333333 | 135 | 60 | 1.97222 | 64 | 0 | 0 | 64 | 0 | 0 | 64 | 0 | 0 | 64 | 0 | P-DY02 | IR 염색기 | NaOH | 삼일 | 가성소다 | 1.5 | Sera Con M-FAS | Dystar | 환원세정제 | 1.5 | 1:10 | 0.04 | 40 | 2 | 80 | 20 | 0 | 80 | 0 | 0 | 80 | 0 | 0 | 80 | 0 | 0 | 80 | 0 | 0 | 80 | 0 | 0 | 80 | 0 | 60 |  | 1 | 25 |  | 2 |  |  |  | 100 | 10 |  |  |  |  | P-DY05 | 실험실 패더 | 1 | 1 | P-DY06 | 실험실 텐터 | 180 | 1 | 2 | 2 | [165 empty] | 310.8456782 | 1.18 | [12 empty] | 87.43 | 1 | 41.43 | 0.482 | 85.7 | -1.55 | 37.21 | 89.25 | 1.11 | 32.59 | 2 | 6.416667
| 17 | 2021-03-19 | 다이텍연구원 | 1 | P-DY09 | 고압 래피드 염색기 | RAW-001 | Recycled Polyester | 300 | 96 | Semi Dull | Draw Textured Yarn | 82.5 | 150*2 INT | Filaments | Recycled Polyester | 300 | 96 | Semi Dull | Draw Textured Yarn | 82.5 | 150*2 INT | Filaments | WOVEN | TWILL |  |  |  | P-DY09 | 고압 래피드 염색기 |  | Sera Wash C-NEP | DYSTAR | 정련호발제 | 3 | NaOH | 삼일 | 가성소다 | 5 | CH3COOH | 삼일 | 빙초산 | 0.5 | 45 | 5.5 | 95 | 60 | 0 | 95 | 0 | 0 | 95 | 0 | 0 | 95 | 0 | 0 | 95 | 0 | 0 | 95 | 0 | 0 | 95 | 0 | 80 | 10 | 2 | P-DY12 | 산업용 텐터기 | 1 | 3 | 3 |  |  | 170 | 170 | 20 | 1200 |  |  | 170 | 170 | 20 | 1200 |  |  | 170 | 170 | 20 | 1200 |  |  | 170 | 170 | 20 | 1200 |  |  | 170 | 170 | 20 | 1200 |  |  | 170 | 170 | 20 | 1200 |  |  | 170 | 170 | 20 | 1200 | 4 | Dorosperse Yellow KKL | ARCHROMA | 분산 | 고일광 | 3 | [16 empty] | 1:10 | 0.04 | Sunsolt RM-340S | 니카코리아 | 분산·균염제 | 0.3 | 빙초산 | 삼일 | 산 | 0.5 | [8 empty] | P-DY02 | IR 염색기 | 40 | 1.5 | 64 | 0 | 0.75 | 100 | 0 | 1.458333333 | 135 | 60 | 1.97222 | 64 | 0 | 0 | 64 | 0 | 0 | 64 | 0 | 0 | 64 | 0 | P-DY02 | IR 염색기 | NaOH | 삼일 | 가성소다 | 1.5 | Sera Con M-FAS | Dystar | 환원세정제 | 1.5 | 1:10 | 0.04 | 40 | 2 | 80 | 20 | 0 | 80 | 0 | 0 | 80 | 0 | 0 | 80 | 0 | 0 | 80 | 0 | 0 | 80 | 0 | 0 | 80 | 0 | 60 |  | 1 | 25 |  | 2 |  |  |  | 100 | 10 |  |  |  |  | P-DY05 | 실험실 패더 | 1 | 1 | P-DY06 | 실험실 텐터 | 180 | 1 | 2 | 2 | [165 empty] | 310.8456782 | 1.18 | [12 empty] | 70.57 | 29.57 | 81.82 | 8.4997 | 70.48 | 26.26 | 80.27 | 71.84 | 31.43 | 81.52 | 3-4 | 5.493333
| 18 | 2021-03-19 | 다이텍연구원 | 1 | P-DY09 | 고압 래피드 염색기 | RAW-001 | Recycled Polyester | 300 | 96 | Semi Dull | Draw Textured Yarn | 82.5 | 150*2 INT | Filaments | Recycled Polyester | 300 | 96 | Semi Dull | Draw Textured Yarn | 82.5 | 150*2 INT | Filaments | WOVEN | TWILL |  |  |  | P-DY09 | 고압 래피드 염색기 |  | Sera Wash C-NEP | DYSTAR | 정련호발제 | 3 | NaOH | 삼일 | 가성소다 | 5 | CH3COOH | 삼일 | 빙초산 | 0.5 | 45 | 5.5 | 95 | 60 | 0 | 95 | 0 | 0 | 95 | 0 | 0 | 95 | 0 | 0 | 95 | 0 | 0 | 95 | 0 | 0 | 95 | 0 | 80 | 10 | 2 | P-DY12 | 산업용 텐터기 | 1 | 3 | 3 |  |  | 170 | 170 | 20 | 1200 |  |  | 170 | 170 | 20 | 1200 |  |  | 170 | 170 | 20 | 1200 |  |  | 170 | 170 | 20 | 1200 |  |  | 170 | 170 | 20 | 1200 |  |  | 170 | 170 | 20 | 1200 |  |  | 170 | 170 | 20 | 1200 | 4 | Dorosperse Red KKL | ARCHROMA | 분산 | 고일광 | 0.1 | [16 empty] | 1:10 | 0.04 | Sunsolt RM-340S | 니카코리아 | 분산·균염제 | 0.3 | 빙초산 | 삼일 | 산 | 0.5 | [8 empty] | P-DY02 | IR 염색기 | 40 | 1.5 | 64 | 0 | 0.75 | 100 | 0 | 1.458333333 | 135 | 60 | 1.97222 | 64 | 0 | 0 | 64 | 0 | 0 | 64 | 0 | 0 | 64 | 0 | P-DY02 | IR 염색기 | NaOH | 삼일 | 가성소다 | 1.5 | Sera Con M-FAS | Dystar | 환원세정제 | 1.5 | 1:10 | 0.04 | 40 | 2 | 80 | 20 | 0 | 80 | 0 | 0 | 80 | 0 | 0 | 80 | 0 | 0 | 80 | 0 | 0 | 80 | 0 | 0 | 80 | 0 | 60 |  | 1 | 25 |  | 2 |  |  |  | 100 | 10 |  |  |  |  | P-DY05 | 실험실 패더 | 1 | 1 | P-DY06 | 실험실 텐터 | 180 | 1 | 2 | 2 | [165 empty] | 310.8456782 | 1.18 | [12 empty] | 74.66 | 36.76 | 2.28 | 0.1636 | 74.3 | 33.12 | 1.78 | 80.03 | 27.41 | 3.11 | 1-2 | 8.206667
| 19 | 2021-03-19 | 다이텍연구원 | 1 | P-DY09 | 고압 래피드 염색기 | RAW-001 | Recycled Polyester | 300 | 96 | Semi Dull | Draw Textured Yarn | 82.5 | 150*2 INT | Filaments | Recycled Polyester | 300 | 96 | Semi Dull | Draw Textured Yarn | 82.5 | 150*2 INT | Filaments | WOVEN | TWILL |  |  |  | P-DY09 | 고압 래피드 염색기 |  | Sera Wash C-NEP | DYSTAR | 정련호발제 | 3 | NaOH | 삼일 | 가성소다 | 5 | CH3COOH | 삼일 | 빙초산 | 0.5 | 45 | 5.5 | 95 | 60 | 0 | 95 | 0 | 0 | 95 | 0 | 0 | 95 | 0 | 0 | 95 | 0 | 0 | 95 | 0 | 0 | 95 | 0 | 80 | 10 | 2 | P-DY12 | 산업용 텐터기 | 1 | 3 | 3 |  |  | 170 | 170 | 20 | 1200 |  |  | 170 | 170 | 20 | 1200 |  |  | 170 | 170 | 20 | 1200 |  |  | 170 | 170 | 20 | 1200 |  |  | 170 | 170 | 20 | 1200 |  |  | 170 | 170 | 20 | 1200 |  |  | 170 | 170 | 20 | 1200 | 4 | Dorosperse Red KKL | ARCHROMA | 분산 | 고일광 | 3 | [16 empty] | 1:10 | 0.04 | Sunsolt RM-340S | 니카코리아 | 분산·균염제 | 0.3 | 빙초산 | 삼일 | 산 | 0.5 | [8 empty] | P-DY02 | IR 염색기 | 40 | 1.5 | 64 | 0 | 0.75 | 100 | 0 | 1.458333333 | 135 | 60 | 1.97222 | 64 | 0 | 0 | 64 | 0 | 0 | 64 | 0 | 0 | 64 | 0 | P-DY02 | IR 염색기 | NaOH | 삼일 | 가성소다 | 1.5 | Sera Con M-FAS | Dystar | 환원세정제 | 1.5 | 1:10 | 0.04 | 40 | 2 | 80 | 20 | 0 | 80 | 0 | 0 | 80 | 0 | 0 | 80 | 0 | 0 | 80 | 0 | 0 | 80 | 0 | 0 | 80 | 0 | 60 |  | 1 | 25 |  | 2 |  |  |  | 100 | 10 |  |  |  |  | P-DY05 | 실험실 패더 | 1 | 1 | P-DY06 | 실험실 텐터 | 180 | 1 | 2 | 2 | [165 empty] | 310.8456782 | 1.18 | [12 empty] | 44.91 | 61.93 | 22.23 | 2.1377 | 45.49 | 61.43 | 22.52 | 47.93 | 54.12 | 17.56 | 1-2 | 9.173333
| 20 | 2021-03-19 | 다이텍연구원 | 1 | P-DY09 | 고압 래피드 염색기 | RAW-001 | Recycled Polyester | 300 | 96 | Semi Dull | Draw Textured Yarn | 82.5 | 150*2 INT | Filaments | Recycled Polyester | 300 | 96 | Semi Dull | Draw Textured Yarn | 82.5 | 150*2 INT | Filaments | WOVEN | TWILL |  |  |  | P-DY09 | 고압 래피드 염색기 |  | Sera Wash C-NEP | DYSTAR | 정련호발제 | 3 | NaOH | 삼일 | 가성소다 | 5 | CH3COOH | 삼일 | 빙초산 | 0.5 | 45 | 5.5 | 95 | 60 | 0 | 95 | 0 | 0 | 95 | 0 | 0 | 95 | 0 | 0 | 95 | 0 | 0 | 95 | 0 | 0 | 95 | 0 | 80 | 10 | 2 | P-DY12 | 산업용 텐터기 | 1 | 3 | 3 |  |  | 170 | 170 | 20 | 1200 |  |  | 170 | 170 | 20 | 1200 |  |  | 170 | 170 | 20 | 1200 |  |  | 170 | 170 | 20 | 1200 |  |  | 170 | 170 | 20 | 1200 |  |  | 170 | 170 | 20 | 1200 |  |  | 170 | 170 | 20 | 1200 | 4 | Dorosperse Blue KKL | ARCHROMA | 분산 | 고일광 | 0.1 | [16 empty] | 1:10 | 0.04 | Sunsolt RM-340S | 니카코리아 | 분산·균염제 | 0.3 | 빙초산 | 삼일 | 산 | 0.5 | [8 empty] | P-DY02 | IR 염색기 | 40 | 1.5 | 64 | 0 | 0.75 | 100 | 0 | 1.458333333 | 135 | 60 | 1.97222 | 64 | 0 | 0 | 64 | 0 | 0 | 64 | 0 | 0 | 64 | 0 | P-DY02 | IR 염색기 | NaOH | 삼일 | 가성소다 | 1.5 | Sera Con M-FAS | Dystar | 환원세정제 | 1.5 | 1:10 | 0.04 | 40 | 2 | 80 | 20 | 0 | 80 | 0 | 0 | 80 | 0 | 0 | 80 | 0 | 0 | 80 | 0 | 0 | 80 | 0 | 0 | 80 | 0 | 60 |  | 1 | 25 |  | 2 |  |  |  | 100 | 10 |  |  |  |  | P-DY05 | 실험실 패더 | 1 | 1 | P-DY06 | 실험실 텐터 | 180 | 1 | 2 | 2 | [165 empty] | 310.8456782 | 1.18 | [12 empty] | 71.59 | -8.95 | -17.15 | 0.2805 | 71.27 | -9.18 | -16.63 | 76.83 | -6.44 | -10.54 | 1-2 | 8.686667
| 21 | 2021-03-19 | 다이텍연구원 | 1 | P-DY09 | 고압 래피드 염색기 | RAW-001 | Recycled Polyester | 300 | 96 | Semi Dull | Draw Textured Yarn | 82.5 | 150*2 INT | Filaments | Recycled Polyester | 300 | 96 | Semi Dull | Draw Textured Yarn | 82.5 | 150*2 INT | Filaments | WOVEN | TWILL |  |  |  | P-DY09 | 고압 래피드 염색기 |  | Sera Wash C-NEP | DYSTAR | 정련호발제 | 3 | NaOH | 삼일 | 가성소다 | 5 | CH3COOH | 삼일 | 빙초산 | 0.5 | 45 | 5.5 | 95 | 60 | 0 | 95 | 0 | 0 | 95 | 0 | 0 | 95 | 0 | 0 | 95 | 0 | 0 | 95 | 0 | 0 | 95 | 0 | 80 | 10 | 2 | P-DY12 | 산업용 텐터기 | 1 | 3 | 3 |  |  | 170 | 170 | 20 | 1200 |  |  | 170 | 170 | 20 | 1200 |  |  | 170 | 170 | 20 | 1200 |  |  | 170 | 170 | 20 | 1200 |  |  | 170 | 170 | 20 | 1200 |  |  | 170 | 170 | 20 | 1200 |  |  | 170 | 170 | 20 | 1200 | 4 | Dorosperse Blue KKL | ARCHROMA | 분산 | 고일광 | 3 | [16 empty] | 1:10 | 0.04 | Sunsolt RM-340S | 니카코리아 | 분산·균염제 | 0.3 | 빙초산 | 삼일 | 산 | 0.5 | [8 empty] | P-DY02 | IR 염색기 | 40 | 1.5 | 64 | 0 | 0.75 | 100 | 0 | 1.458333333 | 135 | 60 | 1.97222 | 64 | 0 | 0 | 64 | 0 | 0 | 64 | 0 | 0 | 64 | 0 | P-DY02 | IR 염색기 | NaOH | 삼일 | 가성소다 | 1.5 | Sera Con M-FAS | Dystar | 환원세정제 | 1.5 | 1:10 | 0.04 | 40 | 2 | 80 | 20 | 0 | 80 | 0 | 0 | 80 | 0 | 0 | 80 | 0 | 0 | 80 | 0 | 0 | 80 | 0 | 0 | 80 | 0 | 60 |  | 1 | 25 |  | 2 |  |  |  | 100 | 10 |  |  |  |  | P-DY05 | 실험실 패더 | 1 | 1 | P-DY06 | 실험실 텐터 | 180 | 1 | 2 | 2 | [165 empty] | 310.8456782 | 1.18 | [12 empty] | 29.74 | -4.4 | -27.99 | 5.2951 | 29.97 | -4.16 | -27.66 | 33.12 | -2.3 | -21.28 | 1-2 | 7.356667
| 22 | 2021-03-19 | 다이텍연구원 | 1 | P-DY09 | 고압 래피드 염색기 | RAW-001 | Recycled Polyester | 300 | 96 | Semi Dull | Draw Textured Yarn | 82.5 | 150*2 INT | Filaments | Recycled Polyester | 300 | 96 | Semi Dull | Draw Textured Yarn | 82.5 | 150*2 INT | Filaments | WOVEN | TWILL |  |  |  | P-DY09 | 고압 래피드 염색기 |  | Sera Wash C-NEP | DYSTAR | 정련호발제 | 3 | NaOH | 삼일 | 가성소다 | 5 | CH3COOH | 삼일 | 빙초산 | 0.5 | 45 | 5.5 | 95 | 60 | 0 | 95 | 0 | 0 | 95 | 0 | 0 | 95 | 0 | 0 | 95 | 0 | 0 | 95 | 0 | 0 | 95 | 0 | 80 | 10 | 2 | P-DY12 | 산업용 텐터기 | 1 | 3 | 3 |  |  | 170 | 170 | 20 | 1200 |  |  | 170 | 170 | 20 | 1200 |  |  | 170 | 170 | 20 | 1200 |  |  | 170 | 170 | 20 | 1200 |  |  | 170 | 170 | 20 | 1200 |  |  | 170 | 170 | 20 | 1200 |  |  | 170 | 170 | 20 | 1200 | 4 | Dorosperse Yellow KKL | ARCHROMA | 분산 | 고일광 | 0.5 | Dorosperse Red KKL | ARCHROMA | 분산 | 고일광 | 0.5 | Dorosperse Blue KKL | ARCHROMA | 분산 | 고일광 | 0.5 | [6 empty] | 1:10 | 0.04 | Sunsolt RM-340S | 니카코리아 | 분산·균염제 | 0.3 | 빙초산 | 삼일 | 산 | 0.5 | [8 empty] | P-DY02 | IR 염색기 | 40 | 1.5 | 64 | 0 | 0.75 | 100 | 0 | 1.458333333 | 135 | 60 | 1.97222 | 64 | 0 | 0 | 64 | 0 | 0 | 64 | 0 | 0 | 64 | 0 | P-DY02 | IR 염색기 | NaOH | 삼일 | 가성소다 | 1.5 | Sera Con M-FAS | Dystar | 환원세정제 | 1.5 | 1:10 | 0.04 | 40 | 2 | 80 | 20 | 0 | 80 | 0 | 0 | 80 | 0 | 0 | 80 | 0 | 0 | 80 | 0 | 0 | 80 | 0 | 0 | 80 | 0 | 60 |  | 1 | 25 |  | 2 |  |  |  | 100 | 10 |  |  |  |  | P-DY05 | 실험실 패더 | 1 | 1 | P-DY06 | 실험실 텐터 | 180 | 1 | 2 | 2 | [165 empty] | 310.8456782 | 1.18 | [12 empty] | 38.5 | 6.63 | 5.98 | 3.0728 | 38.79 | 6.51 | 6.19 | 45.23 | 7.38 | 8.07 | 1-2 | 6.766667
| 23 | 2021-03-19 | 다이텍연구원 | 1 | P-DY09 | 고압 래피드 염색기 | RAW-001 | Recycled Polyester | 300 | 96 | Semi Dull | Draw Textured Yarn | 82.5 | 150*2 INT | Filaments | Recycled Polyester | 300 | 96 | Semi Dull | Draw Textured Yarn | 82.5 | 150*2 INT | Filaments | WOVEN | TWILL |  |  |  | P-DY09 | 고압 래피드 염색기 |  | Sera Wash C-NEP | DYSTAR | 정련호발제 | 3 | NaOH | 삼일 | 가성소다 | 5 | CH3COOH | 삼일 | 빙초산 | 0.5 | 45 | 5.5 | 95 | 60 | 0 | 95 | 0 | 0 | 95 | 0 | 0 | 95 | 0 | 0 | 95 | 0 | 0 | 95 | 0 | 0 | 95 | 0 | 80 | 10 | 2 | P-DY12 | 산업용 텐터기 | 1 | 3 | 3 |  |  | 170 | 170 | 20 | 1200 |  |  | 170 | 170 | 20 | 1200 |  |  | 170 | 170 | 20 | 1200 |  |  | 170 | 170 | 20 | 1200 |  |  | 170 | 170 | 20 | 1200 |  |  | 170 | 170 | 20 | 1200 |  |  | 170 | 170 | 20 | 1200 | 4 | Dorosperse Yellow KKL | ARCHROMA | 분산 | 고일광 | 0.5 | Dorosperse Red KKL | ARCHROMA | 분산 | 고일광 | 1 | [11 empty] | 1:10 | 0.04 | Sunsolt RM-340S | 니카코리아 | 분산·균염제 | 0.3 | 빙초산 | 삼일 | 산 | 0.5 | [8 empty] | P-DY02 | IR 염색기 | 40 | 1.5 | 64 | 0 | 0.75 | 100 | 0 | 1.458333333 | 135 | 60 | 1.97222 | 64 | 0 | 0 | 64 | 0 | 0 | 64 | 0 | 0 | 64 | 0 | P-DY02 | IR 염색기 | NaOH | 삼일 | 가성소다 | 1.5 | Sera Con M-FAS | Dystar | 환원세정제 | 1.5 | 1:10 | 0.04 | 40 | 2 | 80 | 20 | 0 | 80 | 0 | 0 | 80 | 0 | 0 | 80 | 0 | 0 | 80 | 0 | 0 | 80 | 0 | 0 | 80 | 0 | 60 |  | 1 | 25 |  | 2 |  |  |  | 100 | 10 |  |  |  |  | P-DY05 | 실험실 패더 | 1 | 1 | P-DY06 | 실험실 텐터 | 180 | 1 | 2 | 2 | [165 empty] | 310.8456782 | 1.18 | [12 empty] | 53.18 | 56.38 | 35.35 | 2.6281 | 53.13 | 55.04 | 35.52 | 57.18 | 49.27 | 31.34 | 1-2 | 8.196667
| 24 | 2021-03-19 | 다이텍연구원 | 1 | P-DY09 | 고압 래피드 염색기 | RAW-001 | Recycled Polyester | 300 | 96 | Semi Dull | Draw Textured Yarn | 82.5 | 150*2 INT | Filaments | Recycled Polyester | 300 | 96 | Semi Dull | Draw Textured Yarn | 82.5 | 150*2 INT | Filaments | WOVEN | TWILL |  |  |  | P-DY09 | 고압 래피드 염색기 |  | Sera Wash C-NEP | DYSTAR | 정련호발제 | 3 | NaOH | 삼일 | 가성소다 | 5 | CH3COOH | 삼일 | 빙초산 | 0.5 | 45 | 5.5 | 95 | 60 | 0 | 95 | 0 | 0 | 95 | 0 | 0 | 95 | 0 | 0 | 95 | 0 | 0 | 95 | 0 | 0 | 95 | 0 | 80 | 10 | 2 | P-DY12 | 산업용 텐터기 | 1 | 3 | 3 |  |  | 170 | 170 | 20 | 1200 |  |  | 170 | 170 | 20 | 1200 |  |  | 170 | 170 | 20 | 1200 |  |  | 170 | 170 | 20 | 1200 |  |  | 170 | 170 | 20 | 1200 |  |  | 170 | 170 | 20 | 1200 |  |  | 170 | 170 | 20 | 1200 | 4 | Dorosperse Yellow KKL | ARCHROMA | 분산 | 고일광 | 0.5 | Dorosperse Blue KKL | ARCHROMA | 분산 | 고일광 | 1 | [11 empty] | 1:10 | 0.04 | Sunsolt RM-340S | 니카코리아 | 분산·균염제 | 0.3 | 빙초산 | 삼일 | 산 | 0.5 | [8 empty] | P-DY02 | IR 염색기 | 40 | 1.5 | 64 | 0 | 0.75 | 100 | 0 | 1.458333333 | 135 | 60 | 1.97222 | 64 | 0 | 0 | 64 | 0 | 0 | 64 | 0 | 0 | 64 | 0 | P-DY02 | IR 염색기 | NaOH | 삼일 | 가성소다 | 1.5 | Sera Con M-FAS | Dystar | 환원세정제 | 1.5 | 1:10 | 0.04 | 40 | 2 | 80 | 20 | 0 | 80 | 0 | 0 | 80 | 0 | 0 | 80 | 0 | 0 | 80 | 0 | 0 | 80 | 0 | 0 | 80 | 0 | 60 |  | 1 | 25 |  | 2 |  |  |  | 100 | 10 |  |  |  |  | P-DY05 | 실험실 패더 | 1 | 1 | P-DY06 | 실험실 텐터 | 180 | 1 | 2 | 2 | [165 empty] | 310.8456782 | 1.18 | [12 empty] | 39.58 | -18.52 | 3.54 | 3.7174 | 40.54 | -18.24 | 2.86 | 43.96 | -9.95 | 2.68 | 1-2 | 9.046667
| 25 | 2021-03-19 | 다이텍연구원 | 1 | P-DY09 | 고압 래피드 염색기 | RAW-001 | Recycled Polyester | 300 | 96 | Semi Dull | Draw Textured Yarn | 82.5 | 150*2 INT | Filaments | Recycled Polyester | 300 | 96 | Semi Dull | Draw Textured Yarn | 82.5 | 150*2 INT | Filaments | WOVEN | TWILL |  |  |  | P-DY09 | 고압 래피드 염색기 |  | Sera Wash C-NEP | DYSTAR | 정련호발제 | 3 | NaOH | 삼일 | 가성소다 | 5 | CH3COOH | 삼일 | 빙초산 | 0.5 | 45 | 5.5 | 95 | 60 | 0 | 95 | 0 | 0 | 95 | 0 | 0 | 95 | 0 | 0 | 95 | 0 | 0 | 95 | 0 | 0 | 95 | 0 | 80 | 10 | 2 | P-DY12 | 산업용 텐터기 | 1 | 3 | 3 |  |  | 170 | 170 | 20 | 1200 |  |  | 170 | 170 | 20 | 1200 |  |  | 170 | 170 | 20 | 1200 |  |  | 170 | 170 | 20 | 1200 |  |  | 170 | 170 | 20 | 1200 |  |  | 170 | 170 | 20 | 1200 |  |  | 170 | 170 | 20 | 1200 | 4 | Dorosperse Yellow KKL | ARCHROMA | 분산 | 고일광 | 1 | Dorosperse Red KKL | ARCHROMA | 분산 | 고일광 | 0.5 | [11 empty] | 1:10 | 0.04 | Sunsolt RM-340S | 니카코리아 | 분산·균염제 | 0.3 | 빙초산 | 삼일 | 산 | 0.5 | [8 empty] | P-DY02 | IR 염색기 | 40 | 1.5 | 64 | 0 | 0.75 | 100 | 0 | 1.458333333 | 135 | 60 | 1.97222 | 64 | 0 | 0 | 64 | 0 | 0 | 64 | 0 | 0 | 64 | 0 | P-DY02 | IR 염색기 | NaOH | 삼일 | 가성소다 | 1.5 | Sera Con M-FAS | Dystar | 환원세정제 | 1.5 | 1:10 | 0.04 | 40 | 2 | 80 | 20 | 0 | 80 | 0 | 0 | 80 | 0 | 0 | 80 | 0 | 0 | 80 | 0 | 0 | 80 | 0 | 0 | 80 | 0 | 60 |  | 1 | 25 |  | 2 |  |  |  | 100 | 10 |  |  |  |  | P-DY05 | 실험실 패더 | 1 | 1 | P-DY06 | 실험실 텐터 | 180 | 1 | 2 | 2 | [165 empty] | 310.8456782 | 1.18 | [12 empty] | 57.57 | 49.39 | 49.81 | 4.1474 | 58.33 | 46.98 | 49.14 | 61.05 | 43.79 | 47.78 | 2 | 4.413333
| 26 | 2021-03-19 | 다이텍연구원 | 1 | P-DY09 | 고압 래피드 염색기 | RAW-001 | Recycled Polyester | 300 | 96 | Semi Dull | Draw Textured Yarn | 82.5 | 150*2 INT | Filaments | Recycled Polyester | 300 | 96 | Semi Dull | Draw Textured Yarn | 82.5 | 150*2 INT | Filaments | WOVEN | TWILL |  |  |  | P-DY09 | 고압 래피드 염색기 |  | Sera Wash C-NEP | DYSTAR | 정련호발제 | 3 | NaOH | 삼일 | 가성소다 | 5 | CH3COOH | 삼일 | 빙초산 | 0.5 | 45 | 5.5 | 95 | 60 | 0 | 95 | 0 | 0 | 95 | 0 | 0 | 95 | 0 | 0 | 95 | 0 | 0 | 95 | 0 | 0 | 95 | 0 | 80 | 10 | 2 | P-DY12 | 산업용 텐터기 | 1 | 3 | 3 |  |  | 170 | 170 | 20 | 1200 |  |  | 170 | 170 | 20 | 1200 |  |  | 170 | 170 | 20 | 1200 |  |  | 170 | 170 | 20 | 1200 |  |  | 170 | 170 | 20 | 1200 |  |  | 170 | 170 | 20 | 1200 |  |  | 170 | 170 | 20 | 1200 | 4 | Dorosperse Yellow KKL | ARCHROMA | 분산 | 고일광 | 1 | Dorosperse Blue KKL | ARCHROMA | 분산 | 고일광 | 0.5 | [11 empty] | 1:10 | 0.04 | Sunsolt RM-340S | 니카코리아 | 분산·균염제 | 0.3 | 빙초산 | 삼일 | 산 | 0.5 | [8 empty] | P-DY02 | IR 염색기 | 40 | 1.5 | 64 | 0 | 0.75 | 100 | 0 | 1.458333333 | 135 | 60 | 1.97222 | 64 | 0 | 0 | 64 | 0 | 0 | 64 | 0 | 0 | 64 | 0 | P-DY02 | IR 염색기 | NaOH | 삼일 | 가성소다 | 1.5 | Sera Con M-FAS | Dystar | 환원세정제 | 1.5 | 1:10 | 0.04 | 40 | 2 | 80 | 20 | 0 | 80 | 0 | 0 | 80 | 0 | 0 | 80 | 0 | 0 | 80 | 0 | 0 | 80 | 0 | 0 | 80 | 0 | 60 |  | 1 | 25 |  | 2 |  |  |  | 100 | 10 |  |  |  |  | P-DY05 | 실험실 패더 | 1 | 1 | P-DY06 | 실험실 텐터 | 180 | 1 | 2 | 2 | [165 empty] | 310.8456782 | 1.18 | [12 empty] | 45.45 | -15.88 | 25.35 | 4.694 | 46.47 | -16.05 | 25.68 | 49.36 | -8.56 | 24.15 | 1-2 | 8.176667
| 27 | 2021-03-19 | 다이텍연구원 | 1 | P-DY09 | 고압 래피드 염색기 | RAW-001 | Recycled Polyester | 300 | 96 | Semi Dull | Draw Textured Yarn | 82.5 | 150*2 INT | Filaments | Recycled Polyester | 300 | 96 | Semi Dull | Draw Textured Yarn | 82.5 | 150*2 INT | Filaments | WOVEN | TWILL |  |  |  | P-DY09 | 고압 래피드 염색기 |  | Sera Wash C-NEP | DYSTAR | 정련호발제 | 3 | NaOH | 삼일 | 가성소다 | 5 | CH3COOH | 삼일 | 빙초산 | 0.5 | 45 | 5.5 | 95 | 60 | 0 | 95 | 0 | 0 | 95 | 0 | 0 | 95 | 0 | 0 | 95 | 0 | 0 | 95 | 0 | 0 | 95 | 0 | 80 | 10 | 2 | P-DY12 | 산업용 텐터기 | 1 | 3 | 3 |  |  | 170 | 170 | 20 | 1200 |  |  | 170 | 170 | 20 | 1200 |  |  | 170 | 170 | 20 | 1200 |  |  | 170 | 170 | 20 | 1200 |  |  | 170 | 170 | 20 | 1200 |  |  | 170 | 170 | 20 | 1200 |  |  | 170 | 170 | 20 | 1200 | 4 | Dorosperse Red KKL | ARCHROMA | 분산 | 고일광 | 0.5 | Dorosperse Blue KKL | ARCHROMA | 분산 | 고일광 | 1 | [11 empty] | 1:10 | 0.04 | Sunsolt RM-340S | 니카코리아 | 분산·균염제 | 0.3 | 빙초산 | 삼일 | 산 | 0.5 | [8 empty] | P-DY02 | IR 염색기 | 40 | 1.5 | 64 | 0 | 0.75 | 100 | 0 | 1.458333333 | 135 | 60 | 1.97222 | 64 | 0 | 0 | 64 | 0 | 0 | 64 | 0 | 0 | 64 | 0 | P-DY02 | IR 염색기 | NaOH | 삼일 | 가성소다 | 1.5 | Sera Con M-FAS | Dystar | 환원세정제 | 1.5 | 1:10 | 0.04 | 40 | 2 | 80 | 20 | 0 | 80 | 0 | 0 | 80 | 0 | 0 | 80 | 0 | 0 | 80 | 0 | 0 | 80 | 0 | 0 | 80 | 0 | 60 |  | 1 | 25 |  | 2 |  |  |  | 100 | 10 |  |  |  |  | P-DY05 | 실험실 패더 | 1 | 1 | P-DY06 | 실험실 텐터 | 180 | 1 | 2 | 2 | [165 empty] | 310.8456782 | 1.18 | [12 empty] | 34.24 | 8.05 | -22.62 | 2.2338 | 35.74 | 7.9 | -22.36 | 42.99 | 7.89 | -15.41 | 1-2 | 10.05
| 28 | 2021-03-30 | 다이텍연구원 | 1 | P-DY09 | 고압 래피드 염색기 | RAW-001 | Recycled Polyester | 300 | 96 | Semi Dull | Draw Textured Yarn | 82.5 | 150*2 INT | Filaments | Recycled Polyester | 300 | 96 | Semi Dull | Draw Textured Yarn | 82.5 | 150*2 INT | Filaments | WOVEN | TWILL |  |  |  | P-DY09 | 고압 래피드 염색기 |  | Sera Wash C-NEP | DYSTAR | 정련호발제 | 3 | NaOH | 삼일 | 가성소다 | 5 | CH3COOH | 삼일 | 빙초산 | 0.5 | 45 | 5.5 | 95 | 60 | 0 | 95 | 0 | 0 | 95 | 0 | 0 | 95 | 0 | 0 | 95 | 0 | 0 | 95 | 0 | 0 | 95 | 0 | 80 | 10 | 2 | P-DY12 | 산업용 텐터기 | 1 | 3 | 3 |  |  | 170 | 170 | 20 | 1200 |  |  | 170 | 170 | 20 | 1200 |  |  | 170 | 170 | 20 | 1200 |  |  | 170 | 170 | 20 | 1200 |  |  | 170 | 170 | 20 | 1200 |  |  | 170 | 170 | 20 | 1200 |  |  | 170 | 170 | 20 | 1200 | 4 | Dorosperse Red KKL | ARCHROMA | 분산 | 고일광 | 0.167 | Dorosperse Blue KKL | ARCHROMA | 분산 | 고일광 | 0.333 | [11 empty] | 1:10 | 0.04 | Sunsolt RM-340S | 니카코리아 | 분산·균염제 | 0.3 | 빙초산 | 삼일 | 산 | 0.5 | [8 empty] | P-DY02 | IR 염색기 | 40 | 1.5 | 64 | 0 | 0.75 | 100 | 0 | 1.458333333 | 135 | 60 | 1.97222 | 64 | 0 | 0 | 64 | 0 | 0 | 64 | 0 | 0 | 64 | 0 | P-DY02 | IR 염색기 | NaOH | 삼일 | 가성소다 | 1.5 | Sera Con M-FAS | Dystar | 환원세정제 | 1.5 | 1:10 | 0.04 | 40 | 2 | 80 | 20 | 0 | 80 | 0 | 0 | 80 | 0 | 0 | 80 | 0 | 0 | 80 | 0 | 0 | 80 | 0 | 0 | 80 | 0 | 60 |  | 1 | 25 |  | 2 |  |  |  | 100 | 10 |  |  |  |  | P-DY05 | 실험실 패더 | 1 | 1 | P-DY06 | 실험실 텐터 | 180 | 1 | 2 | 2 | [165 empty] | 310.8456782 | 1.18 | [12 empty] | 50.19 | 6.85 | -20.25 | 0.8406 | 50.37 | 6.57 | -19.85 | 58.75 | 6.72 | -13.33 | 1-2 | 10.62
| 29 | 2021-03-30 | 다이텍연구원 | 1 | P-DY09 | 고압 래피드 염색기 | RAW-001 | Recycled Polyester | 300 | 96 | Semi Dull | Draw Textured Yarn | 82.5 | 150*2 INT | Filaments | Recycled Polyester | 300 | 96 | Semi Dull | Draw Textured Yarn | 82.5 | 150*2 INT | Filaments | WOVEN | TWILL |  |  |  | P-DY09 | 고압 래피드 염색기 |  | Sera Wash C-NEP | DYSTAR | 정련호발제 | 3 | NaOH | 삼일 | 가성소다 | 5 | CH3COOH | 삼일 | 빙초산 | 0.5 | 45 | 5.5 | 95 | 60 | 0 | 95 | 0 | 0 | 95 | 0 | 0 | 95 | 0 | 0 | 95 | 0 | 0 | 95 | 0 | 0 | 95 | 0 | 80 | 10 | 2 | P-DY12 | 산업용 텐터기 | 1 | 3 | 3 |  |  | 170 | 170 | 20 | 1200 |  |  | 170 | 170 | 20 | 1200 |  |  | 170 | 170 | 20 | 1200 |  |  | 170 | 170 | 20 | 1200 |  |  | 170 | 170 | 20 | 1200 |  |  | 170 | 170 | 20 | 1200 |  |  | 170 | 170 | 20 | 1200 | 4 | Dorosperse Red KKL | ARCHROMA | 분산 | 고일광 | 0.333 | Dorosperse Blue KKL | ARCHROMA | 분산 | 고일광 | 0.167 | [11 empty] | 1:10 | 0.04 | Sunsolt RM-340S | 니카코리아 | 분산·균염제 | 0.3 | 빙초산 | 삼일 | 산 | 0.5 | [8 empty] | P-DY02 | IR 염색기 | 40 | 1.5 | 64 | 0 | 0.75 | 100 | 0 | 1.458333333 | 135 | 60 | 1.97222 | 64 | 0 | 0 | 64 | 0 | 0 | 64 | 0 | 0 | 64 | 0 | P-DY02 | IR 염색기 | NaOH | 삼일 | 가성소다 | 1.5 | Sera Con M-FAS | Dystar | 환원세정제 | 1.5 | 1:10 | 0.04 | 40 | 2 | 80 | 20 | 0 | 80 | 0 | 0 | 80 | 0 | 0 | 80 | 0 | 0 | 80 | 0 | 0 | 80 | 0 | 0 | 80 | 0 | 60 |  | 1 | 25 |  | 2 |  |  |  | 100 | 10 |  |  |  |  | P-DY05 | 실험실 패더 | 1 | 1 | P-DY06 | 실험실 텐터 | 180 | 1 | 2 | 2 | [165 empty] | 310.8456782 | 1.18 | [12 empty] | 50.52 | 21.19 | -12.69 | 0.6772 | 51.33 | 20.85 | -12.12 | 59.02 | 17.16 | -7.73 | 1-2 | 9.59
| 30 | 2021-03-30 | 다이텍연구원 | 1 | P-DY09 | 고압 래피드 염색기 | RAW-001 | Recycled Polyester | 300 | 96 | Semi Dull | Draw Textured Yarn | 82.5 | 150*2 INT | Filaments | Recycled Polyester | 300 | 96 | Semi Dull | Draw Textured Yarn | 82.5 | 150*2 INT | Filaments | WOVEN | TWILL |  |  |  | P-DY09 | 고압 래피드 염색기 |  | Sera Wash C-NEP | DYSTAR | 정련호발제 | 3 | NaOH | 삼일 | 가성소다 | 5 | CH3COOH | 삼일 | 빙초산 | 0.5 | 45 | 5.5 | 95 | 60 | 0 | 95 | 0 | 0 | 95 | 0 | 0 | 95 | 0 | 0 | 95 | 0 | 0 | 95 | 0 | 0 | 95 | 0 | 80 | 10 | 2 | P-DY12 | 산업용 텐터기 | 1 | 3 | 3 |  |  | 170 | 170 | 20 | 1200 |  |  | 170 | 170 | 20 | 1200 |  |  | 170 | 170 | 20 | 1200 |  |  | 170 | 170 | 20 | 1200 |  |  | 170 | 170 | 20 | 1200 |  |  | 170 | 170 | 20 | 1200 |  |  | 170 | 170 | 20 | 1200 | 4 | Dorosperse Yellow KKL | ARCHROMA | 분산 | 고일광 | 0.167 | Dorosperse Blue KKL | ARCHROMA | 분산 | 고일광 | 0.333 | [11 empty] | 1:10 | 0.04 | Sunsolt RM-340S | 니카코리아 | 분산·균염제 | 0.3 | 빙초산 | 삼일 | 산 | 0.5 | [8 empty] | P-DY02 | IR 염색기 | 40 | 1.5 | 64 | 0 | 0.75 | 100 | 0 | 1.458333333 | 135 | 60 | 1.97222 | 64 | 0 | 0 | 64 | 0 | 0 | 64 | 0 | 0 | 64 | 0 | P-DY02 | IR 염색기 | NaOH | 삼일 | 가성소다 | 1.5 | Sera Con M-FAS | Dystar | 환원세정제 | 1.5 | 1:10 | 0.04 | 40 | 2 | 80 | 20 | 0 | 80 | 0 | 0 | 80 | 0 | 0 | 80 | 0 | 0 | 80 | 0 | 0 | 80 | 0 | 0 | 80 | 0 | 60 |  | 1 | 25 |  | 2 |  |  |  | 100 | 10 |  |  |  |  | P-DY05 | 실험실 패더 | 1 | 1 | P-DY06 | 실험실 텐터 | 180 | 1 | 2 | 2 | [165 empty] | 310.8456782 | 1.18 | [12 empty] | 54.55 | -16.74 | 2.58 | 1.3687 | 54.6 | -16.54 | 2.23 | 60.83 | -9.46 | 2.37 | 1-2 | 9.426667
| 31 | 2021-03-30 | 다이텍연구원 | 1 | P-DY09 | 고압 래피드 염색기 | RAW-001 | Recycled Polyester | 300 | 96 | Semi Dull | Draw Textured Yarn | 82.5 | 150*2 INT | Filaments | Recycled Polyester | 300 | 96 | Semi Dull | Draw Textured Yarn | 82.5 | 150*2 INT | Filaments | WOVEN | TWILL |  |  |  | P-DY09 | 고압 래피드 염색기 |  | Sera Wash C-NEP | DYSTAR | 정련호발제 | 3 | NaOH | 삼일 | 가성소다 | 5 | CH3COOH | 삼일 | 빙초산 | 0.5 | 45 | 5.5 | 95 | 60 | 0 | 95 | 0 | 0 | 95 | 0 | 0 | 95 | 0 | 0 | 95 | 0 | 0 | 95 | 0 | 0 | 95 | 0 | 80 | 10 | 2 | P-DY12 | 산업용 텐터기 | 1 | 3 | 3 |  |  | 170 | 170 | 20 | 1200 |  |  | 170 | 170 | 20 | 1200 |  |  | 170 | 170 | 20 | 1200 |  |  | 170 | 170 | 20 | 1200 |  |  | 170 | 170 | 20 | 1200 |  |  | 170 | 170 | 20 | 1200 |  |  | 170 | 170 | 20 | 1200 | 4 | Dorosperse Yellow KKL | ARCHROMA | 분산 | 고일광 | 0.167 | Dorosperse Red KKL | ARCHROMA | 분산 | 고일광 | 0.167 | Dorosperse Blue KKL | ARCHROMA | 분산 | 고일광 | 0.167 | [6 empty] | 1:10 | 0.04 | Sunsolt RM-340S | 니카코리아 | 분산·균염제 | 0.3 | 빙초산 | 삼일 | 산 | 0.5 | [8 empty] | P-DY02 | IR 염색기 | 40 | 1.5 | 64 | 0 | 0.75 | 100 | 0 | 1.458333333 | 135 | 60 | 1.97222 | 64 | 0 | 0 | 64 | 0 | 0 | 64 | 0 | 0 | 64 | 0 | P-DY02 | IR 염색기 | NaOH | 삼일 | 가성소다 | 1.5 | Sera Con M-FAS | Dystar | 환원세정제 | 1.5 | 1:10 | 0.04 | 40 | 2 | 80 | 20 | 0 | 80 | 0 | 0 | 80 | 0 | 0 | 80 | 0 | 0 | 80 | 0 | 0 | 80 | 0 | 0 | 80 | 0 | 60 |  | 1 | 25 |  | 2 |  |  |  | 100 | 10 |  |  |  |  | P-DY05 | 실험실 패더 | 1 | 1 | P-DY06 | 실험실 텐터 | 180 | 1 | 2 | 2 | [165 empty] | 310.8456782 | 1.18 | [12 empty] | 53.65 | 6.61 | 5.39 | 1.1525 | 53.89 | 6.59 | 5.57 | 61.51 | 6.81 | 5.2 | 1-2 | 7.633333
| 32 | 2021-03-30 | 다이텍연구원 | 1 | P-DY09 | 고압 래피드 염색기 | RAW-001 | Recycled Polyester | 300 | 96 | Semi Dull | Draw Textured Yarn | 82.5 | 150*2 INT | Filaments | Recycled Polyester | 300 | 96 | Semi Dull | Draw Textured Yarn | 82.5 | 150*2 INT | Filaments | WOVEN | TWILL |  |  |  | P-DY09 | 고압 래피드 염색기 |  | Sera Wash C-NEP | DYSTAR | 정련호발제 | 3 | NaOH | 삼일 | 가성소다 | 5 | CH3COOH | 삼일 | 빙초산 | 0.5 | 45 | 5.5 | 95 | 60 | 0 | 95 | 0 | 0 | 95 | 0 | 0 | 95 | 0 | 0 | 95 | 0 | 0 | 95 | 0 | 0 | 95 | 0 | 80 | 10 | 2 | P-DY12 | 산업용 텐터기 | 1 | 3 | 3 |  |  | 170 | 170 | 20 | 1200 |  |  | 170 | 170 | 20 | 1200 |  |  | 170 | 170 | 20 | 1200 |  |  | 170 | 170 | 20 | 1200 |  |  | 170 | 170 | 20 | 1200 |  |  | 170 | 170 | 20 | 1200 |  |  | 170 | 170 | 20 | 1200 | 4 | Dorosperse Yellow KKL | ARCHROMA | 분산 | 고일광 | 0.167 | Dorosperse Red KKL | ARCHROMA | 분산 | 고일광 | 0.333 | [11 empty] | 1:10 | 0.04 | Sunsolt RM-340S | 니카코리아 | 분산·균염제 | 0.3 | 빙초산 | 삼일 | 산 | 0.5 | [8 empty] | P-DY02 | IR 염색기 | 40 | 1.5 | 64 | 0 | 0.75 | 100 | 0 | 1.458333333 | 135 | 60 | 1.97222 | 64 | 0 | 0 | 64 | 0 | 0 | 64 | 0 | 0 | 64 | 0 | P-DY02 | IR 염색기 | NaOH | 삼일 | 가성소다 | 1.5 | Sera Con M-FAS | Dystar | 환원세정제 | 1.5 | 1:10 | 0.04 | 40 | 2 | 80 | 20 | 0 | 80 | 0 | 0 | 80 | 0 | 0 | 80 | 0 | 0 | 80 | 0 | 0 | 80 | 0 | 0 | 80 | 0 | 60 |  | 1 | 25 |  | 2 |  |  |  | 100 | 10 |  |  |  |  | P-DY05 | 실험실 패더 | 1 | 1 | P-DY06 | 실험실 텐터 | 180 | 1 | 2 | 2 | [165 empty] | 310.8456782 | 1.18 | [12 empty] | 63.15 | 46.91 | 25.44 | 0.9797 | 63.06 | 44.96 | 25.34 | 68.59 | 39.22 | 21.29 | 1-2 | 8.943333
| 33 | 2021-03-30 | 다이텍연구원 | 1 | P-DY09 | 고압 래피드 염색기 | RAW-001 | Recycled Polyester | 300 | 96 | Semi Dull | Draw Textured Yarn | 82.5 | 150*2 INT | Filaments | Recycled Polyester | 300 | 96 | Semi Dull | Draw Textured Yarn | 82.5 | 150*2 INT | Filaments | WOVEN | TWILL |  |  |  | P-DY09 | 고압 래피드 염색기 |  | Sera Wash C-NEP | DYSTAR | 정련호발제 | 3 | NaOH | 삼일 | 가성소다 | 5 | CH3COOH | 삼일 | 빙초산 | 0.5 | 45 | 5.5 | 95 | 60 | 0 | 95 | 0 | 0 | 95 | 0 | 0 | 95 | 0 | 0 | 95 | 0 | 0 | 95 | 0 | 0 | 95 | 0 | 80 | 10 | 2 | P-DY12 | 산업용 텐터기 | 1 | 3 | 3 |  |  | 170 | 170 | 20 | 1200 |  |  | 170 | 170 | 20 | 1200 |  |  | 170 | 170 | 20 | 1200 |  |  | 170 | 170 | 20 | 1200 |  |  | 170 | 170 | 20 | 1200 |  |  | 170 | 170 | 20 | 1200 |  |  | 170 | 170 | 20 | 1200 | 4 | Dorosperse Yellow KKL | ARCHROMA | 분산 | 고일광 | 0.333 | Dorosperse Blue KKL | ARCHROMA | 분산 | 고일광 | 0.167 | [11 empty] | 1:10 | 0.04 | Sunsolt RM-340S | 니카코리아 | 분산·균염제 | 0.3 | 빙초산 | 삼일 | 산 | 0.5 | [8 empty] | P-DY02 | IR 염색기 | 40 | 1.5 | 64 | 0 | 0.75 | 100 | 0 | 1.458333333 | 135 | 60 | 1.97222 | 64 | 0 | 0 | 64 | 0 | 0 | 64 | 0 | 0 | 64 | 0 | P-DY02 | IR 염색기 | NaOH | 삼일 | 가성소다 | 1.5 | Sera Con M-FAS | Dystar | 환원세정제 | 1.5 | 1:10 | 0.04 | 40 | 2 | 80 | 20 | 0 | 80 | 0 | 0 | 80 | 0 | 0 | 80 | 0 | 0 | 80 | 0 | 0 | 80 | 0 | 0 | 80 | 0 | 60 |  | 1 | 25 |  | 2 |  |  |  | 100 | 10 |  |  |  |  | P-DY05 | 실험실 패더 | 1 | 1 | P-DY06 | 실험실 텐터 | 180 | 1 | 2 | 2 | [165 empty] | 310.8456782 | 1.18 | [12 empty] | 60.39 | -14.87 | 23.9 | 1.6253 | 60.24 | -14.8 | 24.06 | 65.03 | -9.29 | 22.04 | 1-2 | 7.576667
| 34 | 2021-03-30 | 다이텍연구원 | 1 | P-DY09 | 고압 래피드 염색기 | RAW-001 | Recycled Polyester | 300 | 96 | Semi Dull | Draw Textured Yarn | 82.5 | 150*2 INT | Filaments | Recycled Polyester | 300 | 96 | Semi Dull | Draw Textured Yarn | 82.5 | 150*2 INT | Filaments | WOVEN | TWILL |  |  |  | P-DY09 | 고압 래피드 염색기 |  | Sera Wash C-NEP | DYSTAR | 정련호발제 | 3 | NaOH | 삼일 | 가성소다 | 5 | CH3COOH | 삼일 | 빙초산 | 0.5 | 45 | 5.5 | 95 | 60 | 0 | 95 | 0 | 0 | 95 | 0 | 0 | 95 | 0 | 0 | 95 | 0 | 0 | 95 | 0 | 0 | 95 | 0 | 80 | 10 | 2 | P-DY12 | 산업용 텐터기 | 1 | 3 | 3 |  |  | 170 | 170 | 20 | 1200 |  |  | 170 | 170 | 20 | 1200 |  |  | 170 | 170 | 20 | 1200 |  |  | 170 | 170 | 20 | 1200 |  |  | 170 | 170 | 20 | 1200 |  |  | 170 | 170 | 20 | 1200 |  |  | 170 | 170 | 20 | 1200 | 4 | Dorosperse Yellow KKL | ARCHROMA | 분산 | 고일광 | 0.333 | Dorosperse Red KKL | ARCHROMA | 분산 | 고일광 | 0.167 | [11 empty] | 1:10 | 0.04 | Sunsolt RM-340S | 니카코리아 | 분산·균염제 | 0.3 | 빙초산 | 삼일 | 산 | 0.5 | [8 empty] | P-DY02 | IR 염색기 | 40 | 1.5 | 64 | 0 | 0.75 | 100 | 0 | 1.458333333 | 135 | 60 | 1.97222 | 64 | 0 | 0 | 64 | 0 | 0 | 64 | 0 | 0 | 64 | 0 | P-DY02 | IR 염색기 | NaOH | 삼일 | 가성소다 | 1.5 | Sera Con M-FAS | Dystar | 환원세정제 | 1.5 | 1:10 | 0.04 | 40 | 2 | 80 | 20 | 0 | 80 | 0 | 0 | 80 | 0 | 0 | 80 | 0 | 0 | 80 | 0 | 0 | 80 | 0 | 0 | 80 | 0 | 60 |  | 1 | 25 |  | 2 |  |  |  | 100 | 10 |  |  |  |  | P-DY05 | 실험실 패더 | 1 | 1 | P-DY06 | 실험실 텐터 | 180 | 1 | 2 | 2 | [165 empty] | 310.8456782 | 1.18 | [12 empty] | 67.85 | 36.48 | 39.57 | 1.3998 | 67.29 | 34.41 | 38.71 | 72 | 31.5 | 34.77 | 1-2 | 6.796667
| 35 | 2021-03-30 | 다이텍연구원 | 1 | P-DY09 | 고압 래피드 염색기 | RAW-001 | Recycled Polyester | 300 | 96 | Semi Dull | Draw Textured Yarn | 82.5 | 150*2 INT | Filaments | Recycled Polyester | 300 | 96 | Semi Dull | Draw Textured Yarn | 82.5 | 150*2 INT | Filaments | WOVEN | TWILL |  |  |  | P-DY09 | 고압 래피드 염색기 |  | Sera Wash C-NEP | DYSTAR | 정련호발제 | 3 | NaOH | 삼일 | 가성소다 | 5 | CH3COOH | 삼일 | 빙초산 | 0.5 | 45 | 5.5 | 95 | 60 | 0 | 95 | 0 | 0 | 95 | 0 | 0 | 95 | 0 | 0 | 95 | 0 | 0 | 95 | 0 | 0 | 95 | 0 | 80 | 10 | 2 | P-DY12 | 산업용 텐터기 | 1 | 3 | 3 |  |  | 170 | 170 | 20 | 1200 |  |  | 170 | 170 | 20 | 1200 |  |  | 170 | 170 | 20 | 1200 |  |  | 170 | 170 | 20 | 1200 |  |  | 170 | 170 | 20 | 1200 |  |  | 170 | 170 | 20 | 1200 |  |  | 170 | 170 | 20 | 1200 | 4 | Dorosperse Red KKL | ARCHROMA | 분산 | 고일광 | 0.333 | Dorosperse Blue KKL | ARCHROMA | 분산 | 고일광 | 0.667 | [11 empty] | 1:10 | 0.04 | Sunsolt RM-340S | 니카코리아 | 분산·균염제 | 0.3 | 빙초산 | 삼일 | 산 | 0.5 | [8 empty] | P-DY02 | IR 염색기 | 40 | 1.5 | 64 | 0 | 0.75 | 100 | 0 | 1.458333333 | 135 | 60 | 1.97222 | 64 | 0 | 0 | 64 | 0 | 0 | 64 | 0 | 0 | 64 | 0 | P-DY02 | IR 염색기 | NaOH | 삼일 | 가성소다 | 1.5 | Sera Con M-FAS | Dystar | 환원세정제 | 1.5 | 1:10 | 0.04 | 40 | 2 | 80 | 20 | 0 | 80 | 0 | 0 | 80 | 0 | 0 | 80 | 0 | 0 | 80 | 0 | 0 | 80 | 0 | 0 | 80 | 0 | 60 |  | 1 | 25 |  | 2 |  |  |  | 100 | 10 |  |  |  |  | P-DY05 | 실험실 패더 | 1 | 1 | P-DY06 | 실험실 텐터 | 180 | 1 | 2 | 2 | [165 empty] | 310.8456782 | 1.18 | [12 empty] | 39.79 | 7.66 | -22.09 | 1.5779 | 41.09 | 7.5 | -21.6 | 48.68 | 7.95 | -14.86 | 1-2 | 10.17333
| 36 | 2021-03-30 | 다이텍연구원 | 1 | P-DY09 | 고압 래피드 염색기 | RAW-001 | Recycled Polyester | 300 | 96 | Semi Dull | Draw Textured Yarn | 82.5 | 150*2 INT | Filaments | Recycled Polyester | 300 | 96 | Semi Dull | Draw Textured Yarn | 82.5 | 150*2 INT | Filaments | WOVEN | TWILL |  |  |  | P-DY09 | 고압 래피드 염색기 |  | Sera Wash C-NEP | DYSTAR | 정련호발제 | 3 | NaOH | 삼일 | 가성소다 | 5 | CH3COOH | 삼일 | 빙초산 | 0.5 | 45 | 5.5 | 95 | 60 | 0 | 95 | 0 | 0 | 95 | 0 | 0 | 95 | 0 | 0 | 95 | 0 | 0 | 95 | 0 | 0 | 95 | 0 | 80 | 10 | 2 | P-DY12 | 산업용 텐터기 | 1 | 3 | 3 |  |  | 170 | 170 | 20 | 1200 |  |  | 170 | 170 | 20 | 1200 |  |  | 170 | 170 | 20 | 1200 |  |  | 170 | 170 | 20 | 1200 |  |  | 170 | 170 | 20 | 1200 |  |  | 170 | 170 | 20 | 1200 |  |  | 170 | 170 | 20 | 1200 | 4 | Dorosperse Red KKL | ARCHROMA | 분산 | 고일광 | 0.667 | Dorosperse Blue KKL | ARCHROMA | 분산 | 고일광 | 0.333 | [11 empty] | 1:10 | 0.04 | Sunsolt RM-340S | 니카코리아 | 분산·균염제 | 0.3 | 빙초산 | 삼일 | 산 | 0.5 | [8 empty] | P-DY02 | IR 염색기 | 40 | 1.5 | 64 | 0 | 0.75 | 100 | 0 | 1.458333333 | 135 | 60 | 1.97222 | 64 | 0 | 0 | 64 | 0 | 0 | 64 | 0 | 0 | 64 | 0 | P-DY02 | IR 염색기 | NaOH | 삼일 | 가성소다 | 1.5 | Sera Con M-FAS | Dystar | 환원세정제 | 1.5 | 1:10 | 0.04 | 40 | 2 | 80 | 20 | 0 | 80 | 0 | 0 | 80 | 0 | 0 | 80 | 0 | 0 | 80 | 0 | 0 | 80 | 0 | 0 | 80 | 0 | 60 |  | 1 | 25 |  | 2 |  |  |  | 100 | 10 |  |  |  |  | P-DY05 | 실험실 패더 | 1 | 1 | P-DY06 | 실험실 텐터 | 180 | 1 | 2 | 2 | [165 empty] | 310.8456782 | 1.18 | [12 empty] | 40.95 | 22.1 | -13.97 | 1.1887 | 40.92 | 21.37 | -13.61 | 50.69 | 19.13 | -8.6 | 1-2 | 11.20667
| 37 | 2021-03-30 | 다이텍연구원 | 1 | P-DY09 | 고압 래피드 염색기 | RAW-001 | Recycled Polyester | 300 | 96 | Semi Dull | Draw Textured Yarn | 82.5 | 150*2 INT | Filaments | Recycled Polyester | 300 | 96 | Semi Dull | Draw Textured Yarn | 82.5 | 150*2 INT | Filaments | WOVEN | TWILL |  |  |  | P-DY09 | 고압 래피드 염색기 |  | Sera Wash C-NEP | DYSTAR | 정련호발제 | 3 | NaOH | 삼일 | 가성소다 | 5 | CH3COOH | 삼일 | 빙초산 | 0.5 | 45 | 5.5 | 95 | 60 | 0 | 95 | 0 | 0 | 95 | 0 | 0 | 95 | 0 | 0 | 95 | 0 | 0 | 95 | 0 | 0 | 95 | 0 | 80 | 10 | 2 | P-DY12 | 산업용 텐터기 | 1 | 3 | 3 |  |  | 170 | 170 | 20 | 1200 |  |  | 170 | 170 | 20 | 1200 |  |  | 170 | 170 | 20 | 1200 |  |  | 170 | 170 | 20 | 1200 |  |  | 170 | 170 | 20 | 1200 |  |  | 170 | 170 | 20 | 1200 |  |  | 170 | 170 | 20 | 1200 | 4 | Dorosperse Yellow KKL | ARCHROMA | 분산 | 고일광 | 0.333 | Dorosperse Blue KKL | ARCHROMA | 분산 | 고일광 | 0.667 | [11 empty] | 1:10 | 0.04 | Sunsolt RM-340S | 니카코리아 | 분산·균염제 | 0.3 | 빙초산 | 삼일 | 산 | 0.5 | [8 empty] | P-DY02 | IR 염색기 | 40 | 1.5 | 64 | 0 | 0.75 | 100 | 0 | 1.458333333 | 135 | 60 | 1.97222 | 64 | 0 | 0 | 64 | 0 | 0 | 64 | 0 | 0 | 64 | 0 | P-DY02 | IR 염색기 | NaOH | 삼일 | 가성소다 | 1.5 | Sera Con M-FAS | Dystar | 환원세정제 | 1.5 | 1:10 | 0.04 | 40 | 2 | 80 | 20 | 0 | 80 | 0 | 0 | 80 | 0 | 0 | 80 | 0 | 0 | 80 | 0 | 0 | 80 | 0 | 0 | 80 | 0 | 60 |  | 1 | 25 |  | 2 |  |  |  | 100 | 10 |  |  |  |  | P-DY05 | 실험실 패더 | 1 | 1 | P-DY06 | 실험실 텐터 | 180 | 1 | 2 | 2 | [165 empty] | 310.8456782 | 1.18 | [12 empty] | 45.21 | -18.02 | 2.59 | 2.5293 | 45.38 | -17.7 | 2.39 | 50.09 | -9.53 | 3.07 | 1-2 | 9.466667
| 38 | 2021-03-30 | 다이텍연구원 | 1 | P-DY09 | 고압 래피드 염색기 | RAW-001 | Recycled Polyester | 300 | 96 | Semi Dull | Draw Textured Yarn | 82.5 | 150*2 INT | Filaments | Recycled Polyester | 300 | 96 | Semi Dull | Draw Textured Yarn | 82.5 | 150*2 INT | Filaments | WOVEN | TWILL |  |  |  | P-DY09 | 고압 래피드 염색기 |  | Sera Wash C-NEP | DYSTAR | 정련호발제 | 3 | NaOH | 삼일 | 가성소다 | 5 | CH3COOH | 삼일 | 빙초산 | 0.5 | 45 | 5.5 | 95 | 60 | 0 | 95 | 0 | 0 | 95 | 0 | 0 | 95 | 0 | 0 | 95 | 0 | 0 | 95 | 0 | 0 | 95 | 0 | 80 | 10 | 2 | P-DY12 | 산업용 텐터기 | 1 | 3 | 3 |  |  | 170 | 170 | 20 | 1200 |  |  | 170 | 170 | 20 | 1200 |  |  | 170 | 170 | 20 | 1200 |  |  | 170 | 170 | 20 | 1200 |  |  | 170 | 170 | 20 | 1200 |  |  | 170 | 170 | 20 | 1200 |  |  | 170 | 170 | 20 | 1200 | 4 | Dorosperse Yellow KKL | ARCHROMA | 분산 | 고일광 | 0.333 | Dorosperse Red KKL | ARCHROMA | 분산 | 고일광 | 0.333 | Dorosperse Blue KKL | ARCHROMA | 분산 | 고일광 | 0.333 | [6 empty] | 1:10 | 0.04 | Sunsolt RM-340S | 니카코리아 | 분산·균염제 | 0.3 | 빙초산 | 삼일 | 산 | 0.5 | [8 empty] | P-DY02 | IR 염색기 | 40 | 1.5 | 64 | 0 | 0.75 | 100 | 0 | 1.458333333 | 135 | 60 | 1.97222 | 64 | 0 | 0 | 64 | 0 | 0 | 64 | 0 | 0 | 64 | 0 | P-DY02 | IR 염색기 | NaOH | 삼일 | 가성소다 | 1.5 | Sera Con M-FAS | Dystar | 환원세정제 | 1.5 | 1:10 | 0.04 | 40 | 2 | 80 | 20 | 0 | 80 | 0 | 0 | 80 | 0 | 0 | 80 | 0 | 0 | 80 | 0 | 0 | 80 | 0 | 0 | 80 | 0 | 60 |  | 1 | 25 |  | 2 |  |  |  | 100 | 10 |  |  |  |  | P-DY05 | 실험실 패더 | 1 | 1 | P-DY06 | 실험실 텐터 | 180 | 1 | 2 | 2 | [165 empty] | 310.8456782 | 1.18 | [12 empty] | 43.86 | 6.66 | 6.28 | 2.1884 | 44.22 | 6.64 | 6.16 | 51.85 | 7.52 | 6.23 | 1-2 | 7.69
| 39 | 2021-03-30 | 다이텍연구원 | 1 | P-DY09 | 고압 래피드 염색기 | RAW-001 | Recycled Polyester | 300 | 96 | Semi Dull | Draw Textured Yarn | 82.5 | 150*2 INT | Filaments | Recycled Polyester | 300 | 96 | Semi Dull | Draw Textured Yarn | 82.5 | 150*2 INT | Filaments | WOVEN | TWILL |  |  |  | P-DY09 | 고압 래피드 염색기 |  | Sera Wash C-NEP | DYSTAR | 정련호발제 | 3 | NaOH | 삼일 | 가성소다 | 5 | CH3COOH | 삼일 | 빙초산 | 0.5 | 45 | 5.5 | 95 | 60 | 0 | 95 | 0 | 0 | 95 | 0 | 0 | 95 | 0 | 0 | 95 | 0 | 0 | 95 | 0 | 0 | 95 | 0 | 80 | 10 | 2 | P-DY12 | 산업용 텐터기 | 1 | 3 | 3 |  |  | 170 | 170 | 20 | 1200 |  |  | 170 | 170 | 20 | 1200 |  |  | 170 | 170 | 20 | 1200 |  |  | 170 | 170 | 20 | 1200 |  |  | 170 | 170 | 20 | 1200 |  |  | 170 | 170 | 20 | 1200 |  |  | 170 | 170 | 20 | 1200 | 4 | Dorosperse Yellow KKL | ARCHROMA | 분산 | 고일광 | 0.667 | Dorosperse Blue KKL | ARCHROMA | 분산 | 고일광 | 0.333 | [11 empty] | 1:10 | 0.04 | Sunsolt RM-340S | 니카코리아 | 분산·균염제 | 0.3 | 빙초산 | 삼일 | 산 | 0.5 | [8 empty] | P-DY02 | IR 염색기 | 40 | 1.5 | 64 | 0 | 0.75 | 100 | 0 | 1.458333333 | 135 | 60 | 1.97222 | 64 | 0 | 0 | 64 | 0 | 0 | 64 | 0 | 0 | 64 | 0 | P-DY02 | IR 염색기 | NaOH | 삼일 | 가성소다 | 1.5 | Sera Con M-FAS | Dystar | 환원세정제 | 1.5 | 1:10 | 0.04 | 40 | 2 | 80 | 20 | 0 | 80 | 0 | 0 | 80 | 0 | 0 | 80 | 0 | 0 | 80 | 0 | 0 | 80 | 0 | 0 | 80 | 0 | 60 |  | 1 | 25 |  | 2 |  |  |  | 100 | 10 |  |  |  |  | P-DY05 | 실험실 패더 | 1 | 1 | P-DY06 | 실험실 텐터 | 180 | 1 | 2 | 2 | [165 empty] | 310.8456782 | 1.18 | [12 empty] | 51.08 | -15.76 | 25.89 | 3.2235 | 51.04 | -15.83 | 25.57 | 55.12 | -9.28 | 24.41 | 2 | 7.83
| 40 | 2021-03-30 | 다이텍연구원 | 1 | P-DY09 | 고압 래피드 염색기 | RAW-001 | Recycled Polyester | 300 | 96 | Semi Dull | Draw Textured Yarn | 82.5 | 150*2 INT | Filaments | Recycled Polyester | 300 | 96 | Semi Dull | Draw Textured Yarn | 82.5 | 150*2 INT | Filaments | WOVEN | TWILL |  |  |  | P-DY09 | 고압 래피드 염색기 |  | Sera Wash C-NEP | DYSTAR | 정련호발제 | 3 | NaOH | 삼일 | 가성소다 | 5 | CH3COOH | 삼일 | 빙초산 | 0.5 | 45 | 5.5 | 95 | 60 | 0 | 95 | 0 | 0 | 95 | 0 | 0 | 95 | 0 | 0 | 95 | 0 | 0 | 95 | 0 | 0 | 95 | 0 | 80 | 10 | 2 | P-DY12 | 산업용 텐터기 | 1 | 3 | 3 |  |  | 170 | 170 | 20 | 1200 |  |  | 170 | 170 | 20 | 1200 |  |  | 170 | 170 | 20 | 1200 |  |  | 170 | 170 | 20 | 1200 |  |  | 170 | 170 | 20 | 1200 |  |  | 170 | 170 | 20 | 1200 |  |  | 170 | 170 | 20 | 1200 | 4 | Dorosperse Yellow KKL | ARCHROMA | 분산 | 고일광 | 0.667 | Dorosperse Red KKL | ARCHROMA | 분산 | 고일광 | 0.333 | [11 empty] | 1:10 | 0.04 | Sunsolt RM-340S | 니카코리아 | 분산·균염제 | 0.3 | 빙초산 | 삼일 | 산 | 0.5 | [8 empty] | P-DY02 | IR 염색기 | 40 | 1.5 | 64 | 0 | 0.75 | 100 | 0 | 1.458333333 | 135 | 60 | 1.97222 | 64 | 0 | 0 | 64 | 0 | 0 | 64 | 0 | 0 | 64 | 0 | P-DY02 | IR 염색기 | NaOH | 삼일 | 가성소다 | 1.5 | Sera Con M-FAS | Dystar | 환원세정제 | 1.5 | 1:10 | 0.04 | 40 | 2 | 80 | 20 | 0 | 80 | 0 | 0 | 80 | 0 | 0 | 80 | 0 | 0 | 80 | 0 | 0 | 80 | 0 | 0 | 80 | 0 | 60 |  | 1 | 25 |  | 2 |  |  |  | 100 | 10 |  |  |  |  | P-DY05 | 실험실 패더 | 1 | 1 | P-DY06 | 실험실 텐터 | 180 | 1 | 2 | 2 | [165 empty] | 310.8456782 | 1.18 | [12 empty] | 60.77 | 44.44 | 46.44 | 2.8753 | 61.3 | 42.3 | 45.56 | 65.28 | 38.82 | 42.88 | 2 | 5.923333
| 41 | 2021-03-31 | 다이텍연구원 | 1 | P-DY09 | 고압 래피드 염색기 | RAW-001 | Recycled Polyester | 300 | 96 | Semi Dull | Draw Textured Yarn | 82.5 | 150*2 INT | Filaments | Recycled Polyester | 300 | 96 | Semi Dull | Draw Textured Yarn | 82.5 | 150*2 INT | Filaments | WOVEN | TWILL |  |  |  | P-DY09 | 고압 래피드 염색기 |  | Sera Wash C-NEP | DYSTAR | 정련호발제 | 3 | NaOH | 삼일 | 가성소다 | 5 | CH3COOH | 삼일 | 빙초산 | 0.5 | 45 | 5.5 | 95 | 60 | 0 | 95 | 0 | 0 | 95 | 0 | 0 | 95 | 0 | 0 | 95 | 0 | 0 | 95 | 0 | 0 | 95 | 0 | 80 | 10 | 2 | P-DY12 | 산업용 텐터기 | 1 | 3 | 3 |  |  | 170 | 170 | 20 | 1200 |  |  | 170 | 170 | 20 | 1200 |  |  | 170 | 170 | 20 | 1200 |  |  | 170 | 170 | 20 | 1200 |  |  | 170 | 170 | 20 | 1200 |  |  | 170 | 170 | 20 | 1200 |  |  | 170 | 170 | 20 | 1200 | 4 | Dorosperse Yellow KKL | ARCHROMA | 분산 | 고일광 | 0.05 | [16 empty] | 1:10 | 0.04 | Sunsolt RM-340S | 니카코리아 | 분산·균염제 | 0.3 | 빙초산 | 삼일 | 산 | 0.5 | [8 empty] | P-DY02 | IR 염색기 | 40 | 1.5 | 64 | 0 | 0.75 | 100 | 0 | 1.458333333 | 135 | 60 | 1.97222 | 64 | 0 | 0 | 64 | 0 | 0 | 64 | 0 | 0 | 64 | 0 | P-DY02 | IR 염색기 | NaOH | 삼일 | 가성소다 | 1.5 | Sera Con M-FAS | Dystar | 환원세정제 | 1.5 | 1:10 | 0.04 | 40 | 2 | 80 | 20 | 0 | 80 | 0 | 0 | 80 | 0 | 0 | 80 | 0 | 0 | 80 | 0 | 0 | 80 | 0 | 0 | 80 | 0 | 60 |  | 1 | 25 |  | 2 |  |  |  | 100 | 10 |  |  |  |  | P-DY05 | 실험실 패더 | 1 | 1 | P-DY06 | 실험실 텐터 | 180 | 1 | 2 | 2 | [165 empty] | 310.8456782 | 1.18 | [12 empty] | 89.03 | -0.61 | 31.92 | 0.2918 | 86.64 | -2.4 | 28.47 | 90.3 | -0.16 | 24.56 | 2 | 5.806667
| 42 | 2021-03-31 | 다이텍연구원 | 1 | P-DY09 | 고압 래피드 염색기 | RAW-001 | Recycled Polyester | 300 | 96 | Semi Dull | Draw Textured Yarn | 82.5 | 150*2 INT | Filaments | Recycled Polyester | 300 | 96 | Semi Dull | Draw Textured Yarn | 82.5 | 150*2 INT | Filaments | WOVEN | TWILL |  |  |  | P-DY09 | 고압 래피드 염색기 |  | Sera Wash C-NEP | DYSTAR | 정련호발제 | 3 | NaOH | 삼일 | 가성소다 | 5 | CH3COOH | 삼일 | 빙초산 | 0.5 | 45 | 5.5 | 95 | 60 | 0 | 95 | 0 | 0 | 95 | 0 | 0 | 95 | 0 | 0 | 95 | 0 | 0 | 95 | 0 | 0 | 95 | 0 | 80 | 10 | 2 | P-DY12 | 산업용 텐터기 | 1 | 3 | 3 |  |  | 170 | 170 | 20 | 1200 |  |  | 170 | 170 | 20 | 1200 |  |  | 170 | 170 | 20 | 1200 |  |  | 170 | 170 | 20 | 1200 |  |  | 170 | 170 | 20 | 1200 |  |  | 170 | 170 | 20 | 1200 |  |  | 170 | 170 | 20 | 1200 | 4 | Dorosperse Red KKL | ARCHROMA | 분산 | 고일광 | 0.05 | [16 empty] | 1:10 | 0.04 | Sunsolt RM-340S | 니카코리아 | 분산·균염제 | 0.3 | 빙초산 | 삼일 | 산 | 0.5 | [8 empty] | P-DY02 | IR 염색기 | 40 | 1.5 | 64 | 0 | 0.75 | 100 | 0 | 1.458333333 | 135 | 60 | 1.97222 | 64 | 0 | 0 | 64 | 0 | 0 | 64 | 0 | 0 | 64 | 0 | P-DY02 | IR 염색기 | NaOH | 삼일 | 가성소다 | 1.5 | Sera Con M-FAS | Dystar | 환원세정제 | 1.5 | 1:10 | 0.04 | 40 | 2 | 80 | 20 | 0 | 80 | 0 | 0 | 80 | 0 | 0 | 80 | 0 | 0 | 80 | 0 | 0 | 80 | 0 | 0 | 80 | 0 | 60 |  | 1 | 25 |  | 2 |  |  |  | 100 | 10 |  |  |  |  | P-DY05 | 실험실 패더 | 1 | 1 | P-DY06 | 실험실 텐터 | 180 | 1 | 2 | 2 | [165 empty] | 310.8456782 | 1.18 | [12 empty] | 78.58 | 29.33 | 0.96 | 0.1211 | 77.96 | 25.92 | 0.43 | 82.68 | 22.63 | 2.76 | 2 | 6.206667
| 43 | 2021-03-31 | 다이텍연구원 | 1 | P-DY09 | 고압 래피드 염색기 | RAW-001 | Recycled Polyester | 300 | 96 | Semi Dull | Draw Textured Yarn | 82.5 | 150*2 INT | Filaments | Recycled Polyester | 300 | 96 | Semi Dull | Draw Textured Yarn | 82.5 | 150*2 INT | Filaments | WOVEN | TWILL |  |  |  | P-DY09 | 고압 래피드 염색기 |  | Sera Wash C-NEP | DYSTAR | 정련호발제 | 3 | NaOH | 삼일 | 가성소다 | 5 | CH3COOH | 삼일 | 빙초산 | 0.5 | 45 | 5.5 | 95 | 60 | 0 | 95 | 0 | 0 | 95 | 0 | 0 | 95 | 0 | 0 | 95 | 0 | 0 | 95 | 0 | 0 | 95 | 0 | 80 | 10 | 2 | P-DY12 | 산업용 텐터기 | 1 | 3 | 3 |  |  | 170 | 170 | 20 | 1200 |  |  | 170 | 170 | 20 | 1200 |  |  | 170 | 170 | 20 | 1200 |  |  | 170 | 170 | 20 | 1200 |  |  | 170 | 170 | 20 | 1200 |  |  | 170 | 170 | 20 | 1200 |  |  | 170 | 170 | 20 | 1200 | 4 | Dorosperse Blue KKL | ARCHROMA | 분산 | 고일광 | 0.05 | [16 empty] | 1:10 | 0.04 | Sunsolt RM-340S | 니카코리아 | 분산·균염제 | 0.3 | 빙초산 | 삼일 | 산 | 0.5 | [8 empty] | P-DY02 | IR 염색기 | 40 | 1.5 | 64 | 0 | 0.75 | 100 | 0 | 1.458333333 | 135 | 60 | 1.97222 | 64 | 0 | 0 | 64 | 0 | 0 | 64 | 0 | 0 | 64 | 0 | P-DY02 | IR 염색기 | NaOH | 삼일 | 가성소다 | 1.5 | Sera Con M-FAS | Dystar | 환원세정제 | 1.5 | 1:10 | 0.04 | 40 | 2 | 80 | 20 | 0 | 80 | 0 | 0 | 80 | 0 | 0 | 80 | 0 | 0 | 80 | 0 | 0 | 80 | 0 | 0 | 80 | 0 | 60 |  | 1 | 25 |  | 2 |  |  |  | 100 | 10 |  |  |  |  | P-DY05 | 실험실 패더 | 1 | 1 | P-DY06 | 실험실 텐터 | 180 | 1 | 2 | 2 | [165 empty] | 310.8456782 | 1.18 | [12 empty] | 76.82 | -8.11 | -14.12 | 0.1895 | 76.24 | -8.23 | -13.33 | 81.23 | -6.62 | -8.01 | 2 | 7.473333
| 44 | 2021-03-31 | 다이텍연구원 | 1 | P-DY09 | 고압 래피드 염색기 | RAW-001 | Recycled Polyester | 300 | 96 | Semi Dull | Draw Textured Yarn | 82.5 | 150*2 INT | Filaments | Recycled Polyester | 300 | 96 | Semi Dull | Draw Textured Yarn | 82.5 | 150*2 INT | Filaments | WOVEN | TWILL |  |  |  | P-DY09 | 고압 래피드 염색기 |  | Sera Wash C-NEP | DYSTAR | 정련호발제 | 3 | NaOH | 삼일 | 가성소다 | 5 | CH3COOH | 삼일 | 빙초산 | 0.5 | 45 | 5.5 | 95 | 60 | 0 | 95 | 0 | 0 | 95 | 0 | 0 | 95 | 0 | 0 | 95 | 0 | 0 | 95 | 0 | 0 | 95 | 0 | 80 | 10 | 2 | P-DY12 | 산업용 텐터기 | 1 | 3 | 3 |  |  | 170 | 170 | 20 | 1200 |  |  | 170 | 170 | 20 | 1200 |  |  | 170 | 170 | 20 | 1200 |  |  | 170 | 170 | 20 | 1200 |  |  | 170 | 170 | 20 | 1200 |  |  | 170 | 170 | 20 | 1200 |  |  | 170 | 170 | 20 | 1200 | 4 | Dorosperse Red KKL | ARCHROMA | 분산 | 고일광 | 0.033 | Dorosperse Blue KKL | ARCHROMA | 분산 | 고일광 | 0.067 | [11 empty] | 1:10 | 0.04 | Sunsolt RM-340S | 니카코리아 | 분산·균염제 | 0.3 | 빙초산 | 삼일 | 산 | 0.5 | [8 empty] | P-DY02 | IR 염색기 | 40 | 1.5 | 64 | 0 | 0.75 | 100 | 0 | 1.458333333 | 135 | 60 | 1.97222 | 64 | 0 | 0 | 64 | 0 | 0 | 64 | 0 | 0 | 64 | 0 | P-DY02 | IR 염색기 | NaOH | 삼일 | 가성소다 | 1.5 | Sera Con M-FAS | Dystar | 환원세정제 | 1.5 | 1:10 | 0.04 | 40 | 2 | 80 | 20 | 0 | 80 | 0 | 0 | 80 | 0 | 0 | 80 | 0 | 0 | 80 | 0 | 0 | 80 | 0 | 0 | 80 | 0 | 60 |  | 1 | 25 |  | 2 |  |  |  | 100 | 10 |  |  |  |  | P-DY05 | 실험실 패더 | 1 | 1 | P-DY06 | 실험실 텐터 | 180 | 1 | 2 | 2 | [165 empty] | 310.8456782 | 1.18 | [12 empty] | 69.17 | 4.13 | -14.27 | 0.2514 | 69.09 | 3.73 | -13.72 | 74.9 | 3.17 | -8.53 | 2 | 7.816667
| 45 | 2021-03-31 | 다이텍연구원 | 1 | P-DY09 | 고압 래피드 염색기 | RAW-001 | Recycled Polyester | 300 | 96 | Semi Dull | Draw Textured Yarn | 82.5 | 150*2 INT | Filaments | Recycled Polyester | 300 | 96 | Semi Dull | Draw Textured Yarn | 82.5 | 150*2 INT | Filaments | WOVEN | TWILL |  |  |  | P-DY09 | 고압 래피드 염색기 |  | Sera Wash C-NEP | DYSTAR | 정련호발제 | 3 | NaOH | 삼일 | 가성소다 | 5 | CH3COOH | 삼일 | 빙초산 | 0.5 | 45 | 5.5 | 95 | 60 | 0 | 95 | 0 | 0 | 95 | 0 | 0 | 95 | 0 | 0 | 95 | 0 | 0 | 95 | 0 | 0 | 95 | 0 | 80 | 10 | 2 | P-DY12 | 산업용 텐터기 | 1 | 3 | 3 |  |  | 170 | 170 | 20 | 1200 |  |  | 170 | 170 | 20 | 1200 |  |  | 170 | 170 | 20 | 1200 |  |  | 170 | 170 | 20 | 1200 |  |  | 170 | 170 | 20 | 1200 |  |  | 170 | 170 | 20 | 1200 |  |  | 170 | 170 | 20 | 1200 | 4 | Dorosperse Red KKL | ARCHROMA | 분산 | 고일광 | 0.067 | Dorosperse Blue KKL | ARCHROMA | 분산 | 고일광 | 0.033 | [11 empty] | 1:10 | 0.04 | Sunsolt RM-340S | 니카코리아 | 분산·균염제 | 0.3 | 빙초산 | 삼일 | 산 | 0.5 | [8 empty] | P-DY02 | IR 염색기 | 40 | 1.5 | 64 | 0 | 0.75 | 100 | 0 | 1.458333333 | 135 | 60 | 1.97222 | 64 | 0 | 0 | 64 | 0 | 0 | 64 | 0 | 0 | 64 | 0 | P-DY02 | IR 염색기 | NaOH | 삼일 | 가성소다 | 1.5 | Sera Con M-FAS | Dystar | 환원세정제 | 1.5 | 1:10 | 0.04 | 40 | 2 | 80 | 20 | 0 | 80 | 0 | 0 | 80 | 0 | 0 | 80 | 0 | 0 | 80 | 0 | 0 | 80 | 0 | 0 | 80 | 0 | 60 |  | 1 | 25 |  | 2 |  |  |  | 100 | 10 |  |  |  |  | P-DY05 | 실험실 패더 | 1 | 1 | P-DY06 | 실험실 텐터 | 180 | 1 | 2 | 2 | [165 empty] | 310.8456782 | 1.18 | [12 empty] | 69.8 | 16.4 | -8.81 | 0.2031 | 69.7 | 15.89 | -8.01 | 74.87 | 12.82 | -4.99 | 2 | 6.73
| 46 | 2021-03-31 | 다이텍연구원 | 1 | P-DY09 | 고압 래피드 염색기 | RAW-001 | Recycled Polyester | 300 | 96 | Semi Dull | Draw Textured Yarn | 82.5 | 150*2 INT | Filaments | Recycled Polyester | 300 | 96 | Semi Dull | Draw Textured Yarn | 82.5 | 150*2 INT | Filaments | WOVEN | TWILL |  |  |  | P-DY09 | 고압 래피드 염색기 |  | Sera Wash C-NEP | DYSTAR | 정련호발제 | 3 | NaOH | 삼일 | 가성소다 | 5 | CH3COOH | 삼일 | 빙초산 | 0.5 | 45 | 5.5 | 95 | 60 | 0 | 95 | 0 | 0 | 95 | 0 | 0 | 95 | 0 | 0 | 95 | 0 | 0 | 95 | 0 | 0 | 95 | 0 | 80 | 10 | 2 | P-DY12 | 산업용 텐터기 | 1 | 3 | 3 |  |  | 170 | 170 | 20 | 1200 |  |  | 170 | 170 | 20 | 1200 |  |  | 170 | 170 | 20 | 1200 |  |  | 170 | 170 | 20 | 1200 |  |  | 170 | 170 | 20 | 1200 |  |  | 170 | 170 | 20 | 1200 |  |  | 170 | 170 | 20 | 1200 | 4 | Dorosperse Yellow KKL | ARCHROMA | 분산 | 고일광 | 0.033 | Dorosperse Blue KKL | ARCHROMA | 분산 | 고일광 | 0.067 | [11 empty] | 1:10 | 0.04 | Sunsolt RM-340S | 니카코리아 | 분산·균염제 | 0.3 | 빙초산 | 삼일 | 산 | 0.5 | [8 empty] | P-DY02 | IR 염색기 | 40 | 1.5 | 64 | 0 | 0.75 | 100 | 0 | 1.458333333 | 135 | 60 | 1.97222 | 64 | 0 | 0 | 64 | 0 | 0 | 64 | 0 | 0 | 64 | 0 | P-DY02 | IR 염색기 | NaOH | 삼일 | 가성소다 | 1.5 | Sera Con M-FAS | Dystar | 환원세정제 | 1.5 | 1:10 | 0.04 | 40 | 2 | 80 | 20 | 0 | 80 | 0 | 0 | 80 | 0 | 0 | 80 | 0 | 0 | 80 | 0 | 0 | 80 | 0 | 0 | 80 | 0 | 60 |  | 1 | 25 |  | 2 |  |  |  | 100 | 10 |  |  |  |  | P-DY05 | 실험실 패더 | 1 | 1 | P-DY06 | 실험실 텐터 | 180 | 1 | 2 | 2 | [165 empty] | 310.8456782 | 1.18 | [12 empty] | 72.8 | -12.14 | 0.74 | 0.3551 | 72.5 | -12.23 | 1.02 | 77.73 | -9.03 | 2.2 | 2 | 6.25
| 47 | 2021-03-31 | 다이텍연구원 | 1 | P-DY09 | 고압 래피드 염색기 | RAW-001 | Recycled Polyester | 300 | 96 | Semi Dull | Draw Textured Yarn | 82.5 | 150*2 INT | Filaments | Recycled Polyester | 300 | 96 | Semi Dull | Draw Textured Yarn | 82.5 | 150*2 INT | Filaments | WOVEN | TWILL |  |  |  | P-DY09 | 고압 래피드 염색기 |  | Sera Wash C-NEP | DYSTAR | 정련호발제 | 3 | NaOH | 삼일 | 가성소다 | 5 | CH3COOH | 삼일 | 빙초산 | 0.5 | 45 | 5.5 | 95 | 60 | 0 | 95 | 0 | 0 | 95 | 0 | 0 | 95 | 0 | 0 | 95 | 0 | 0 | 95 | 0 | 0 | 95 | 0 | 80 | 10 | 2 | P-DY12 | 산업용 텐터기 | 1 | 3 | 3 |  |  | 170 | 170 | 20 | 1200 |  |  | 170 | 170 | 20 | 1200 |  |  | 170 | 170 | 20 | 1200 |  |  | 170 | 170 | 20 | 1200 |  |  | 170 | 170 | 20 | 1200 |  |  | 170 | 170 | 20 | 1200 |  |  | 170 | 170 | 20 | 1200 | 4 | Dorosperse Yellow KKL | ARCHROMA | 분산 | 고일광 | 0.033 | Dorosperse Red KKL | ARCHROMA | 분산 | 고일광 | 0.033 | Dorosperse Blue KKL | ARCHROMA | 분산 | 고일광 | 0.033 | [6 empty] | 1:10 | 0.04 | Sunsolt RM-340S | 니카코리아 | 분산·균염제 | 0.3 | 빙초산 | 삼일 | 산 | 0.5 | [8 empty] | P-DY02 | IR 염색기 | 40 | 1.5 | 64 | 0 | 0.75 | 100 | 0 | 1.458333333 | 135 | 60 | 1.97222 | 64 | 0 | 0 | 64 | 0 | 0 | 64 | 0 | 0 | 64 | 0 | P-DY02 | IR 염색기 | NaOH | 삼일 | 가성소다 | 1.5 | Sera Con M-FAS | Dystar | 환원세정제 | 1.5 | 1:10 | 0.04 | 40 | 2 | 80 | 20 | 0 | 80 | 0 | 0 | 80 | 0 | 0 | 80 | 0 | 0 | 80 | 0 | 0 | 80 | 0 | 0 | 80 | 0 | 60 |  | 1 | 25 |  | 2 |  |  |  | 100 | 10 |  |  |  |  | P-DY05 | 실험실 패더 | 1 | 1 | P-DY06 | 실험실 텐터 | 180 | 1 | 2 | 2 | [165 empty] | 310.8456782 | 1.18 | [12 empty] | 71.74 | 4.78 | 3.78 | 0.3265 | 71.94 | 4.51 | 4.13 | 77.08 | 4.35 | 3.75 | 2 | 5.153333
| 48 | 2021-03-31 | 다이텍연구원 | 1 | P-DY09 | 고압 래피드 염색기 | RAW-001 | Recycled Polyester | 300 | 96 | Semi Dull | Draw Textured Yarn | 82.5 | 150*2 INT | Filaments | Recycled Polyester | 300 | 96 | Semi Dull | Draw Textured Yarn | 82.5 | 150*2 INT | Filaments | WOVEN | TWILL |  |  |  | P-DY09 | 고압 래피드 염색기 |  | Sera Wash C-NEP | DYSTAR | 정련호발제 | 3 | NaOH | 삼일 | 가성소다 | 5 | CH3COOH | 삼일 | 빙초산 | 0.5 | 45 | 5.5 | 95 | 60 | 0 | 95 | 0 | 0 | 95 | 0 | 0 | 95 | 0 | 0 | 95 | 0 | 0 | 95 | 0 | 0 | 95 | 0 | 80 | 10 | 2 | P-DY12 | 산업용 텐터기 | 1 | 3 | 3 |  |  | 170 | 170 | 20 | 1200 |  |  | 170 | 170 | 20 | 1200 |  |  | 170 | 170 | 20 | 1200 |  |  | 170 | 170 | 20 | 1200 |  |  | 170 | 170 | 20 | 1200 |  |  | 170 | 170 | 20 | 1200 |  |  | 170 | 170 | 20 | 1200 | 4 | Dorosperse Yellow KKL | ARCHROMA | 분산 | 고일광 | 0.033 | Dorosperse Red KKL | ARCHROMA | 분산 | 고일광 | 0.067 | [11 empty] | 1:10 | 0.04 | Sunsolt RM-340S | 니카코리아 | 분산·균염제 | 0.3 | 빙초산 | 삼일 | 산 | 0.5 | [8 empty] | P-DY02 | IR 염색기 | 40 | 1.5 | 64 | 0 | 0.75 | 100 | 0 | 1.458333333 | 135 | 60 | 1.97222 | 64 | 0 | 0 | 64 | 0 | 0 | 64 | 0 | 0 | 64 | 0 | P-DY02 | IR 염색기 | NaOH | 삼일 | 가성소다 | 1.5 | Sera Con M-FAS | Dystar | 환원세정제 | 1.5 | 1:10 | 0.04 | 40 | 2 | 80 | 20 | 0 | 80 | 0 | 0 | 80 | 0 | 0 | 80 | 0 | 0 | 80 | 0 | 0 | 80 | 0 | 0 | 80 | 0 | 60 |  | 1 | 25 |  | 2 |  |  |  | 100 | 10 |  |  |  |  | P-DY05 | 실험실 패더 | 1 | 1 | P-DY06 | 실험실 텐터 | 180 | 1 | 2 | 2 | [165 empty] | 310.8456782 | 1.18 | [12 empty] | 76.02 | 29.66 | 13.3 | 0.2715 | 75.59 | 26.14 | 12.35 | 79.9 | 23.63 | 11.58 | 2 | 5.056667
| 49 | 2021-03-31 | 다이텍연구원 | 1 | P-DY09 | 고압 래피드 염색기 | RAW-001 | Recycled Polyester | 300 | 96 | Semi Dull | Draw Textured Yarn | 82.5 | 150*2 INT | Filaments | Recycled Polyester | 300 | 96 | Semi Dull | Draw Textured Yarn | 82.5 | 150*2 INT | Filaments | WOVEN | TWILL |  |  |  | P-DY09 | 고압 래피드 염색기 |  | Sera Wash C-NEP | DYSTAR | 정련호발제 | 3 | NaOH | 삼일 | 가성소다 | 5 | CH3COOH | 삼일 | 빙초산 | 0.5 | 45 | 5.5 | 95 | 60 | 0 | 95 | 0 | 0 | 95 | 0 | 0 | 95 | 0 | 0 | 95 | 0 | 0 | 95 | 0 | 0 | 95 | 0 | 80 | 10 | 2 | P-DY12 | 산업용 텐터기 | 1 | 3 | 3 |  |  | 170 | 170 | 20 | 1200 |  |  | 170 | 170 | 20 | 1200 |  |  | 170 | 170 | 20 | 1200 |  |  | 170 | 170 | 20 | 1200 |  |  | 170 | 170 | 20 | 1200 |  |  | 170 | 170 | 20 | 1200 |  |  | 170 | 170 | 20 | 1200 | 4 | Dorosperse Yellow KKL | ARCHROMA | 분산 | 고일광 | 0.067 | Dorosperse Blue KKL | ARCHROMA | 분산 | 고일광 | 0.033 | [11 empty] | 1:10 | 0.04 | Sunsolt RM-340S | 니카코리아 | 분산·균염제 | 0.3 | 빙초산 | 삼일 | 산 | 0.5 | [8 empty] | P-DY02 | IR 염색기 | 40 | 1.5 | 64 | 0 | 0.75 | 100 | 0 | 1.458333333 | 135 | 60 | 1.97222 | 64 | 0 | 0 | 64 | 0 | 0 | 64 | 0 | 0 | 64 | 0 | P-DY02 | IR 염색기 | NaOH | 삼일 | 가성소다 | 1.5 | Sera Con M-FAS | Dystar | 환원세정제 | 1.5 | 1:10 | 0.04 | 40 | 2 | 80 | 20 | 0 | 80 | 0 | 0 | 80 | 0 | 0 | 80 | 0 | 0 | 80 | 0 | 0 | 80 | 0 | 0 | 80 | 0 | 60 |  | 1 | 25 |  | 2 |  |  |  | 100 | 10 |  |  |  |  | P-DY05 | 실험실 패더 | 1 | 1 | P-DY06 | 실험실 텐터 | 180 | 1 | 2 | 2 | [165 empty] | 310.8456782 | 1.18 | [12 empty] | 76.65 | -11.01 | 17.46 | 0.4318 | 76.13 | -11.1 | 17.93 | 80.19 | -7.91 | 14.91 | 2 | 5.99
| 50 | 2021-03-31 | 다이텍연구원 | 1 | P-DY09 | 고압 래피드 염색기 | RAW-001 | Recycled Polyester | 300 | 96 | Semi Dull | Draw Textured Yarn | 82.5 | 150*2 INT | Filaments | Recycled Polyester | 300 | 96 | Semi Dull | Draw Textured Yarn | 82.5 | 150*2 INT | Filaments | WOVEN | TWILL |  |  |  | P-DY09 | 고압 래피드 염색기 |  | Sera Wash C-NEP | DYSTAR | 정련호발제 | 3 | NaOH | 삼일 | 가성소다 | 5 | CH3COOH | 삼일 | 빙초산 | 0.5 | 45 | 5.5 | 95 | 60 | 0 | 95 | 0 | 0 | 95 | 0 | 0 | 95 | 0 | 0 | 95 | 0 | 0 | 95 | 0 | 0 | 95 | 0 | 80 | 10 | 2 | P-DY12 | 산업용 텐터기 | 1 | 3 | 3 |  |  | 170 | 170 | 20 | 1200 |  |  | 170 | 170 | 20 | 1200 |  |  | 170 | 170 | 20 | 1200 |  |  | 170 | 170 | 20 | 1200 |  |  | 170 | 170 | 20 | 1200 |  |  | 170 | 170 | 20 | 1200 |  |  | 170 | 170 | 20 | 1200 | 4 | Dorosperse Yellow KKL | ARCHROMA | 분산 | 고일광 | 0.067 | Dorosperse Red KKL | ARCHROMA | 분산 | 고일광 | 0.033 | [11 empty] | 1:10 | 0.04 | Sunsolt RM-340S | 니카코리아 | 분산·균염제 | 0.3 | 빙초산 | 삼일 | 산 | 0.5 | [8 empty] | P-DY02 | IR 염색기 | 40 | 1.5 | 64 | 0 | 0.75 | 100 | 0 | 1.458333333 | 135 | 60 | 1.97222 | 64 | 0 | 0 | 64 | 0 | 0 | 64 | 0 | 0 | 64 | 0 | P-DY02 | IR 염색기 | NaOH | 삼일 | 가성소다 | 1.5 | Sera Con M-FAS | Dystar | 환원세정제 | 1.5 | 1:10 | 0.04 | 40 | 2 | 80 | 20 | 0 | 80 | 0 | 0 | 80 | 0 | 0 | 80 | 0 | 0 | 80 | 0 | 0 | 80 | 0 | 0 | 80 | 0 | 60 |  | 1 | 25 |  | 2 |  |  |  | 100 | 10 |  |  |  |  | P-DY05 | 실험실 패더 | 1 | 1 | P-DY06 | 실험실 텐터 | 180 | 1 | 2 | 2 | [165 empty] | 310.8456782 | 1.18 | [12 empty] | 79.4 | 20.06 | 25.11 | 0.3911 | 78.55 | 16.4 | 23.88 | 82.49 | 15.22 | 19.92 | 2 | 5.716667
| 51 | 2021-03-31 | 다이텍연구원 | 1 | P-DY09 | 고압 래피드 염색기 | RAW-001 | Recycled Polyester | 300 | 96 | Semi Dull | Draw Textured Yarn | 82.5 | 150*2 INT | Filaments | Recycled Polyester | 300 | 96 | Semi Dull | Draw Textured Yarn | 82.5 | 150*2 INT | Filaments | WOVEN | TWILL |  |  |  | P-DY09 | 고압 래피드 염색기 |  | Sera Wash C-NEP | DYSTAR | 정련호발제 | 3 | NaOH | 삼일 | 가성소다 | 5 | CH3COOH | 삼일 | 빙초산 | 0.5 | 45 | 5.5 | 95 | 60 | 0 | 95 | 0 | 0 | 95 | 0 | 0 | 95 | 0 | 0 | 95 | 0 | 0 | 95 | 0 | 0 | 95 | 0 | 80 | 10 | 2 | P-DY12 | 산업용 텐터기 | 1 | 3 | 3 |  |  | 170 | 170 | 20 | 1200 |  |  | 170 | 170 | 20 | 1200 |  |  | 170 | 170 | 20 | 1200 |  |  | 170 | 170 | 20 | 1200 |  |  | 170 | 170 | 20 | 1200 |  |  | 170 | 170 | 20 | 1200 |  |  | 170 | 170 | 20 | 1200 | 4 | Dorosperse Red KKL | ARCHROMA | 분산 | 고일광 | 1 | Dorosperse Blue KKL | ARCHROMA | 분산 | 고일광 | 0.5 | [11 empty] | 1:10 | 0.04 | Sunsolt RM-340S | 니카코리아 | 분산·균염제 | 0.3 | 빙초산 | 삼일 | 산 | 0.5 | [8 empty] | P-DY02 | IR 염색기 | 40 | 1.5 | 64 | 0 | 0.75 | 100 | 0 | 1.458333333 | 135 | 60 | 1.97222 | 64 | 0 | 0 | 64 | 0 | 0 | 64 | 0 | 0 | 64 | 0 | P-DY02 | IR 염색기 | NaOH | 삼일 | 가성소다 | 1.5 | Sera Con M-FAS | Dystar | 환원세정제 | 1.5 | 1:10 | 0.04 | 40 | 2 | 80 | 20 | 0 | 80 | 0 | 0 | 80 | 0 | 0 | 80 | 0 | 0 | 80 | 0 | 0 | 80 | 0 | 0 | 80 | 0 | 60 |  | 1 | 25 |  | 2 |  |  |  | 100 | 10 |  |  |  |  | P-DY05 | 실험실 패더 | 1 | 1 | P-DY06 | 실험실 텐터 | 180 | 1 | 2 | 2 | [165 empty] | 310.8456782 | 1.18 | [12 empty] | 35.04 | 21.86 | -14.47 | 1.6821 | 35.96 | 21.31 | -14.09 | 42.64 | 19.45 | -8.96 | 1-2 | 8.63
| 52 | 2021-03-31 | 다이텍연구원 | 1 | P-DY09 | 고압 래피드 염색기 | RAW-001 | Recycled Polyester | 300 | 96 | Semi Dull | Draw Textured Yarn | 82.5 | 150*2 INT | Filaments | Recycled Polyester | 300 | 96 | Semi Dull | Draw Textured Yarn | 82.5 | 150*2 INT | Filaments | WOVEN | TWILL |  |  |  | P-DY09 | 고압 래피드 염색기 |  | Sera Wash C-NEP | DYSTAR | 정련호발제 | 3 | NaOH | 삼일 | 가성소다 | 5 | CH3COOH | 삼일 | 빙초산 | 0.5 | 45 | 5.5 | 95 | 60 | 0 | 95 | 0 | 0 | 95 | 0 | 0 | 95 | 0 | 0 | 95 | 0 | 0 | 95 | 0 | 0 | 95 | 0 | 80 | 10 | 2 | P-DY12 | 산업용 텐터기 | 1 | 3 | 3 |  |  | 170 | 170 | 20 | 1200 |  |  | 170 | 170 | 20 | 1200 |  |  | 170 | 170 | 20 | 1200 |  |  | 170 | 170 | 20 | 1200 |  |  | 170 | 170 | 20 | 1200 |  |  | 170 | 170 | 20 | 1200 |  |  | 170 | 170 | 20 | 1200 | 4 | Dorosperse Yellow KKL | ARCHROMA | 분산 | 고일광 | 0.333 | Dorosperse Red KKL | ARCHROMA | 분산 | 고일광 | 0.667 | [11 empty] | 1:10 | 0.04 | Sunsolt RM-340S | 니카코리아 | 분산·균염제 | 0.3 | 빙초산 | 삼일 | 산 | 0.5 | [8 empty] | P-DY02 | IR 염색기 | 40 | 1.5 | 64 | 0 | 0.75 | 100 | 0 | 1.458333333 | 135 | 60 | 1.97222 | 64 | 0 | 0 | 64 | 0 | 0 | 64 | 0 | 0 | 64 | 0 | P-DY02 | IR 염색기 | NaOH | 삼일 | 가성소다 | 1.5 | Sera Con M-FAS | Dystar | 환원세정제 | 1.5 | 1:10 | 0.04 | 40 | 2 | 80 | 20 | 0 | 80 | 0 | 0 | 80 | 0 | 0 | 80 | 0 | 0 | 80 | 0 | 0 | 80 | 0 | 0 | 80 | 0 | 60 |  | 1 | 25 |  | 2 |  |  |  | 100 | 10 |  |  |  |  | P-DY05 | 실험실 패더 | 1 | 1 | P-DY06 | 실험실 텐터 | 180 | 1 | 2 | 2 | [165 empty] | 310.8456782 | 1.18 | [12 empty] | 56.65 | 53.45 | 32.33 | 1.8637 | 56.74 | 52.01 | 31.75 | 60.86 | 46.63 | 27.83 | 1-2 | 7.833333
| 53 | 2021-04-01 | 다이텍연구원 | 1 | P-DY09 | 고압 래피드 염색기 | RAW-001 | Recycled Polyester | 300 | 96 | Semi Dull | Draw Textured Yarn | 82.5 | 150*2 INT | Filaments | Recycled Polyester | 300 | 96 | Semi Dull | Draw Textured Yarn | 82.5 | 150*2 INT | Filaments | WOVEN | TWILL |  |  |  | P-DY09 | 고압 래피드 염색기 |  | Sera Wash C-NEP | DYSTAR | 정련호발제 | 3 | NaOH | 삼일 | 가성소다 | 5 | CH3COOH | 삼일 | 빙초산 | 0.5 | 45 | 5.5 | 95 | 60 | 0 | 95 | 0 | 0 | 95 | 0 | 0 | 95 | 0 | 0 | 95 | 0 | 0 | 95 | 0 | 0 | 95 | 0 | 80 | 10 | 2 | P-DY12 | 산업용 텐터기 | 1 | 3 | 3 |  |  | 170 | 170 | 20 | 1200 |  |  | 170 | 170 | 20 | 1200 |  |  | 170 | 170 | 20 | 1200 |  |  | 170 | 170 | 20 | 1200 |  |  | 170 | 170 | 20 | 1200 |  |  | 170 | 170 | 20 | 1200 |  |  | 170 | 170 | 20 | 1200 | 4 | Dorosperse Red KKL | ARCHROMA | 분산 | 고일광 | 0.017 | Dorosperse Blue KKL | ARCHROMA | 분산 | 고일광 | 0.033 | [11 empty] | 1:10 | 0.04 | Sunsolt RM-340S | 니카코리아 | 분산·균염제 | 0.3 | 빙초산 | 삼일 | 산 | 0.5 | [8 empty] | P-DY02 | IR 염색기 | 40 | 1.5 | 64 | 0 | 0.75 | 100 | 0 | 1.458333333 | 135 | 60 | 1.97222 | 64 | 0 | 0 | 64 | 0 | 0 | 64 | 0 | 0 | 64 | 0 | P-DY02 | IR 염색기 | NaOH | 삼일 | 가성소다 | 1.5 | Sera Con M-FAS | Dystar | 환원세정제 | 1.5 | 1:10 | 0.04 | 40 | 2 | 80 | 20 | 0 | 80 | 0 | 0 | 80 | 0 | 0 | 80 | 0 | 0 | 80 | 0 | 0 | 80 | 0 | 0 | 80 | 0 | 60 |  | 1 | 25 |  | 2 |  |  |  | 100 | 10 |  |  |  |  | P-DY05 | 실험실 패더 | 1 | 1 | P-DY06 | 실험실 텐터 | 180 | 1 | 2 | 2 | [165 empty] | 310.8456782 | 1.18 | [12 empty] | 75.59 | 2.98 | -10.81 | 0.1679 | 75.8 | 2.7 | -9.82 | 80.17 | 2.04 | -5.85 | 2 | 5.946667
| 54 | 2021-04-01 | 다이텍연구원 | 1 | P-DY09 | 고압 래피드 염색기 | RAW-001 | Recycled Polyester | 300 | 96 | Semi Dull | Draw Textured Yarn | 82.5 | 150*2 INT | Filaments | Recycled Polyester | 300 | 96 | Semi Dull | Draw Textured Yarn | 82.5 | 150*2 INT | Filaments | WOVEN | TWILL |  |  |  | P-DY09 | 고압 래피드 염색기 |  | Sera Wash C-NEP | DYSTAR | 정련호발제 | 3 | NaOH | 삼일 | 가성소다 | 5 | CH3COOH | 삼일 | 빙초산 | 0.5 | 45 | 5.5 | 95 | 60 | 0 | 95 | 0 | 0 | 95 | 0 | 0 | 95 | 0 | 0 | 95 | 0 | 0 | 95 | 0 | 0 | 95 | 0 | 80 | 10 | 2 | P-DY12 | 산업용 텐터기 | 1 | 3 | 3 |  |  | 170 | 170 | 20 | 1200 |  |  | 170 | 170 | 20 | 1200 |  |  | 170 | 170 | 20 | 1200 |  |  | 170 | 170 | 20 | 1200 |  |  | 170 | 170 | 20 | 1200 |  |  | 170 | 170 | 20 | 1200 |  |  | 170 | 170 | 20 | 1200 | 4 | Dorosperse Red KKL | ARCHROMA | 분산 | 고일광 | 0.033 | Dorosperse Blue KKL | ARCHROMA | 분산 | 고일광 | 0.017 | [11 empty] | 1:10 | 0.04 | Sunsolt RM-340S | 니카코리아 | 분산·균염제 | 0.3 | 빙초산 | 삼일 | 산 | 0.5 | [8 empty] | P-DY02 | IR 염색기 | 40 | 1.5 | 64 | 0 | 0.75 | 100 | 0 | 1.458333333 | 135 | 60 | 1.97222 | 64 | 0 | 0 | 64 | 0 | 0 | 64 | 0 | 0 | 64 | 0 | P-DY02 | IR 염색기 | NaOH | 삼일 | 가성소다 | 1.5 | Sera Con M-FAS | Dystar | 환원세정제 | 1.5 | 1:10 | 0.04 | 40 | 2 | 80 | 20 | 0 | 80 | 0 | 0 | 80 | 0 | 0 | 80 | 0 | 0 | 80 | 0 | 0 | 80 | 0 | 0 | 80 | 0 | 60 |  | 1 | 25 |  | 2 |  |  |  | 100 | 10 |  |  |  |  | P-DY05 | 실험실 패더 | 1 | 1 | P-DY06 | 실험실 텐터 | 180 | 1 | 2 | 2 | [165 empty] | 310.8456782 | 1.18 | [12 empty] | 75.86 | 13.08 | -6.86 | 0.1464 | 76.39 | 12 | -5.81 | 81.16 | 9.66 | -2.57 | 2 | 6.216667
| 55 | 2021-04-01 | 다이텍연구원 | 1 | P-DY09 | 고압 래피드 염색기 | RAW-001 | Recycled Polyester | 300 | 96 | Semi Dull | Draw Textured Yarn | 82.5 | 150*2 INT | Filaments | Recycled Polyester | 300 | 96 | Semi Dull | Draw Textured Yarn | 82.5 | 150*2 INT | Filaments | WOVEN | TWILL |  |  |  | P-DY09 | 고압 래피드 염색기 |  | Sera Wash C-NEP | DYSTAR | 정련호발제 | 3 | NaOH | 삼일 | 가성소다 | 5 | CH3COOH | 삼일 | 빙초산 | 0.5 | 45 | 5.5 | 95 | 60 | 0 | 95 | 0 | 0 | 95 | 0 | 0 | 95 | 0 | 0 | 95 | 0 | 0 | 95 | 0 | 0 | 95 | 0 | 80 | 10 | 2 | P-DY12 | 산업용 텐터기 | 1 | 3 | 3 |  |  | 170 | 170 | 20 | 1200 |  |  | 170 | 170 | 20 | 1200 |  |  | 170 | 170 | 20 | 1200 |  |  | 170 | 170 | 20 | 1200 |  |  | 170 | 170 | 20 | 1200 |  |  | 170 | 170 | 20 | 1200 |  |  | 170 | 170 | 20 | 1200 | 4 | Dorosperse Yellow KKL | ARCHROMA | 분산 | 고일광 | 0.017 | Dorosperse Blue KKL | ARCHROMA | 분산 | 고일광 | 0.033 | [11 empty] | 1:10 | 0.04 | Sunsolt RM-340S | 니카코리아 | 분산·균염제 | 0.3 | 빙초산 | 삼일 | 산 | 0.5 | [8 empty] | P-DY02 | IR 염색기 | 40 | 1.5 | 64 | 0 | 0.75 | 100 | 0 | 1.458333333 | 135 | 60 | 1.97222 | 64 | 0 | 0 | 64 | 0 | 0 | 64 | 0 | 0 | 64 | 0 | P-DY02 | IR 염색기 | NaOH | 삼일 | 가성소다 | 1.5 | Sera Con M-FAS | Dystar | 환원세정제 | 1.5 | 1:10 | 0.04 | 40 | 2 | 80 | 20 | 0 | 80 | 0 | 0 | 80 | 0 | 0 | 80 | 0 | 0 | 80 | 0 | 0 | 80 | 0 | 0 | 80 | 0 | 60 |  | 1 | 25 |  | 2 |  |  |  | 100 | 10 |  |  |  |  | P-DY05 | 실험실 패더 | 1 | 1 | P-DY06 | 실험실 텐터 | 180 | 1 | 2 | 2 | [165 empty] | 310.8456782 | 1.18 | [12 empty] | 78.59 | -9.91 | 0.88 | 0.2272 | 78.41 | -9.71 | 1.23 | 83.24 | -7.18 | 2.37 | 2 | 5.57
| 56 | 2021-04-01 | 다이텍연구원 | 1 | P-DY09 | 고압 래피드 염색기 | RAW-001 | Recycled Polyester | 300 | 96 | Semi Dull | Draw Textured Yarn | 82.5 | 150*2 INT | Filaments | Recycled Polyester | 300 | 96 | Semi Dull | Draw Textured Yarn | 82.5 | 150*2 INT | Filaments | WOVEN | TWILL |  |  |  | P-DY09 | 고압 래피드 염색기 |  | Sera Wash C-NEP | DYSTAR | 정련호발제 | 3 | NaOH | 삼일 | 가성소다 | 5 | CH3COOH | 삼일 | 빙초산 | 0.5 | 45 | 5.5 | 95 | 60 | 0 | 95 | 0 | 0 | 95 | 0 | 0 | 95 | 0 | 0 | 95 | 0 | 0 | 95 | 0 | 0 | 95 | 0 | 80 | 10 | 2 | P-DY12 | 산업용 텐터기 | 1 | 3 | 3 |  |  | 170 | 170 | 20 | 1200 |  |  | 170 | 170 | 20 | 1200 |  |  | 170 | 170 | 20 | 1200 |  |  | 170 | 170 | 20 | 1200 |  |  | 170 | 170 | 20 | 1200 |  |  | 170 | 170 | 20 | 1200 |  |  | 170 | 170 | 20 | 1200 | 4 | Dorosperse Yellow KKL | ARCHROMA | 분산 | 고일광 | 0.017 | Dorosperse Red KKL | ARCHROMA | 분산 | 고일광 | 0.017 | Dorosperse Blue KKL | ARCHROMA | 분산 | 고일광 | 0.017 | [6 empty] | 1:10 | 0.04 | Sunsolt RM-340S | 니카코리아 | 분산·균염제 | 0.3 | 빙초산 | 삼일 | 산 | 0.5 | [8 empty] | P-DY02 | IR 염색기 | 40 | 1.5 | 64 | 0 | 0.75 | 100 | 0 | 1.458333333 | 135 | 60 | 1.97222 | 64 | 0 | 0 | 64 | 0 | 0 | 64 | 0 | 0 | 64 | 0 | P-DY02 | IR 염색기 | NaOH | 삼일 | 가성소다 | 1.5 | Sera Con M-FAS | Dystar | 환원세정제 | 1.5 | 1:10 | 0.04 | 40 | 2 | 80 | 20 | 0 | 80 | 0 | 0 | 80 | 0 | 0 | 80 | 0 | 0 | 80 | 0 | 0 | 80 | 0 | 0 | 80 | 0 | 60 |  | 1 | 25 |  | 2 |  |  |  | 100 | 10 |  |  |  |  | P-DY05 | 실험실 패더 | 1 | 1 | P-DY06 | 실험실 텐터 | 180 | 1 | 2 | 2 | [165 empty] | 310.8456782 | 1.18 | [12 empty] | 77.49 | 3.89 | 3.03 | 0.2158 | 77.5 | 3.71 | 3.44 | 81.63 | 3.01 | 4.08 | 2 | 4.243333
| 57 | 2021-04-01 | 다이텍연구원 | 1 | P-DY09 | 고압 래피드 염색기 | RAW-001 | Recycled Polyester | 300 | 96 | Semi Dull | Draw Textured Yarn | 82.5 | 150*2 INT | Filaments | Recycled Polyester | 300 | 96 | Semi Dull | Draw Textured Yarn | 82.5 | 150*2 INT | Filaments | WOVEN | TWILL |  |  |  | P-DY09 | 고압 래피드 염색기 |  | Sera Wash C-NEP | DYSTAR | 정련호발제 | 3 | NaOH | 삼일 | 가성소다 | 5 | CH3COOH | 삼일 | 빙초산 | 0.5 | 45 | 5.5 | 95 | 60 | 0 | 95 | 0 | 0 | 95 | 0 | 0 | 95 | 0 | 0 | 95 | 0 | 0 | 95 | 0 | 0 | 95 | 0 | 80 | 10 | 2 | P-DY12 | 산업용 텐터기 | 1 | 3 | 3 |  |  | 170 | 170 | 20 | 1200 |  |  | 170 | 170 | 20 | 1200 |  |  | 170 | 170 | 20 | 1200 |  |  | 170 | 170 | 20 | 1200 |  |  | 170 | 170 | 20 | 1200 |  |  | 170 | 170 | 20 | 1200 |  |  | 170 | 170 | 20 | 1200 | 4 | Dorosperse Yellow KKL | ARCHROMA | 분산 | 고일광 | 0.017 | Dorosperse Red KKL | ARCHROMA | 분산 | 고일광 | 0.033 | [11 empty] | 1:10 | 0.04 | Sunsolt RM-340S | 니카코리아 | 분산·균염제 | 0.3 | 빙초산 | 삼일 | 산 | 0.5 | [8 empty] | P-DY02 | IR 염색기 | 40 | 1.5 | 64 | 0 | 0.75 | 100 | 0 | 1.458333333 | 135 | 60 | 1.97222 | 64 | 0 | 0 | 64 | 0 | 0 | 64 | 0 | 0 | 64 | 0 | P-DY02 | IR 염색기 | NaOH | 삼일 | 가성소다 | 1.5 | Sera Con M-FAS | Dystar | 환원세정제 | 1.5 | 1:10 | 0.04 | 40 | 2 | 80 | 20 | 0 | 80 | 0 | 0 | 80 | 0 | 0 | 80 | 0 | 0 | 80 | 0 | 0 | 80 | 0 | 0 | 80 | 0 | 60 |  | 1 | 25 |  | 2 |  |  |  | 100 | 10 |  |  |  |  | P-DY05 | 실험실 패더 | 1 | 1 | P-DY06 | 실험실 텐터 | 180 | 1 | 2 | 2 | [165 empty] | 310.8456782 | 1.18 | [12 empty] | 80.89 | 22.41 | 10.19 | 0.1796 | 80.02 | 18.89 | 9.27 | 84.41 | 17.34 | 8.9 | 2 | 4.636667
| 58 | 2021-04-01 | 다이텍연구원 | 1 | P-DY09 | 고압 래피드 염색기 | RAW-001 | Recycled Polyester | 300 | 96 | Semi Dull | Draw Textured Yarn | 82.5 | 150*2 INT | Filaments | Recycled Polyester | 300 | 96 | Semi Dull | Draw Textured Yarn | 82.5 | 150*2 INT | Filaments | WOVEN | TWILL |  |  |  | P-DY09 | 고압 래피드 염색기 |  | Sera Wash C-NEP | DYSTAR | 정련호발제 | 3 | NaOH | 삼일 | 가성소다 | 5 | CH3COOH | 삼일 | 빙초산 | 0.5 | 45 | 5.5 | 95 | 60 | 0 | 95 | 0 | 0 | 95 | 0 | 0 | 95 | 0 | 0 | 95 | 0 | 0 | 95 | 0 | 0 | 95 | 0 | 80 | 10 | 2 | P-DY12 | 산업용 텐터기 | 1 | 3 | 3 |  |  | 170 | 170 | 20 | 1200 |  |  | 170 | 170 | 20 | 1200 |  |  | 170 | 170 | 20 | 1200 |  |  | 170 | 170 | 20 | 1200 |  |  | 170 | 170 | 20 | 1200 |  |  | 170 | 170 | 20 | 1200 |  |  | 170 | 170 | 20 | 1200 | 4 | Dorosperse Yellow KKL | ARCHROMA | 분산 | 고일광 | 0.033 | Dorosperse Blue KKL | ARCHROMA | 분산 | 고일광 | 0.017 | [11 empty] | 1:10 | 0.04 | Sunsolt RM-340S | 니카코리아 | 분산·균염제 | 0.3 | 빙초산 | 삼일 | 산 | 0.5 | [8 empty] | P-DY02 | IR 염색기 | 40 | 1.5 | 64 | 0 | 0.75 | 100 | 0 | 1.458333333 | 135 | 60 | 1.97222 | 64 | 0 | 0 | 64 | 0 | 0 | 64 | 0 | 0 | 64 | 0 | P-DY02 | IR 염색기 | NaOH | 삼일 | 가성소다 | 1.5 | Sera Con M-FAS | Dystar | 환원세정제 | 1.5 | 1:10 | 0.04 | 40 | 2 | 80 | 20 | 0 | 80 | 0 | 0 | 80 | 0 | 0 | 80 | 0 | 0 | 80 | 0 | 0 | 80 | 0 | 0 | 80 | 0 | 60 |  | 1 | 25 |  | 2 |  |  |  | 100 | 10 |  |  |  |  | P-DY05 | 실험실 패더 | 1 | 1 | P-DY06 | 실험실 텐터 | 180 | 1 | 2 | 2 | [165 empty] | 310.8456782 | 1.18 | [12 empty] | 81.83 | -8.73 | 13.6 | 0.2614 | 81.44 | -8.36 | 13.31 | 85.13 | -6.75 | 12.48 | 2 | 4.113333
| 59 | 2021-04-01 | 다이텍연구원 | 1 | P-DY09 | 고압 래피드 염색기 | RAW-001 | Recycled Polyester | 300 | 96 | Semi Dull | Draw Textured Yarn | 82.5 | 150*2 INT | Filaments | Recycled Polyester | 300 | 96 | Semi Dull | Draw Textured Yarn | 82.5 | 150*2 INT | Filaments | WOVEN | TWILL |  |  |  | P-DY09 | 고압 래피드 염색기 |  | Sera Wash C-NEP | DYSTAR | 정련호발제 | 3 | NaOH | 삼일 | 가성소다 | 5 | CH3COOH | 삼일 | 빙초산 | 0.5 | 45 | 5.5 | 95 | 60 | 0 | 95 | 0 | 0 | 95 | 0 | 0 | 95 | 0 | 0 | 95 | 0 | 0 | 95 | 0 | 0 | 95 | 0 | 80 | 10 | 2 | P-DY12 | 산업용 텐터기 | 1 | 3 | 3 |  |  | 170 | 170 | 20 | 1200 |  |  | 170 | 170 | 20 | 1200 |  |  | 170 | 170 | 20 | 1200 |  |  | 170 | 170 | 20 | 1200 |  |  | 170 | 170 | 20 | 1200 |  |  | 170 | 170 | 20 | 1200 |  |  | 170 | 170 | 20 | 1200 | 4 | Dorosperse Yellow KKL | ARCHROMA | 분산 | 고일광 | 0.033 | Dorosperse Red KKL | ARCHROMA | 분산 | 고일광 | 0.017 | [11 empty] | 1:10 | 0.04 | Sunsolt RM-340S | 니카코리아 | 분산·균염제 | 0.3 | 빙초산 | 삼일 | 산 | 0.5 | [8 empty] | P-DY02 | IR 염색기 | 40 | 1.5 | 64 | 0 | 0.75 | 100 | 0 | 1.458333333 | 135 | 60 | 1.97222 | 64 | 0 | 0 | 64 | 0 | 0 | 64 | 0 | 0 | 64 | 0 | P-DY02 | IR 염색기 | NaOH | 삼일 | 가성소다 | 1.5 | Sera Con M-FAS | Dystar | 환원세정제 | 1.5 | 1:10 | 0.04 | 40 | 2 | 80 | 20 | 0 | 80 | 0 | 0 | 80 | 0 | 0 | 80 | 0 | 0 | 80 | 0 | 0 | 80 | 0 | 0 | 80 | 0 | 60 |  | 1 | 25 |  | 2 |  |  |  | 100 | 10 |  |  |  |  | P-DY05 | 실험실 패더 | 1 | 1 | P-DY06 | 실험실 텐터 | 180 | 1 | 2 | 2 | [165 empty] | 310.8456782 | 1.18 | [12 empty] | 83.44 | 13.88 | 18.96 | 0.2387 | 82.25 | 10.71 | 16.75 | 85.19 | 10.43 | 15.97 | 2 | 3.113333
| 60 | 2021-04-01 | 다이텍연구원 | 1 | P-DY09 | 고압 래피드 염색기 | RAW-001 | Recycled Polyester | 300 | 96 | Semi Dull | Draw Textured Yarn | 82.5 | 150*2 INT | Filaments | Recycled Polyester | 300 | 96 | Semi Dull | Draw Textured Yarn | 82.5 | 150*2 INT | Filaments | WOVEN | TWILL |  |  |  | P-DY09 | 고압 래피드 염색기 |  | Sera Wash C-NEP | DYSTAR | 정련호발제 | 3 | NaOH | 삼일 | 가성소다 | 5 | CH3COOH | 삼일 | 빙초산 | 0.5 | 45 | 5.5 | 95 | 60 | 0 | 95 | 0 | 0 | 95 | 0 | 0 | 95 | 0 | 0 | 95 | 0 | 0 | 95 | 0 | 0 | 95 | 0 | 80 | 10 | 2 | P-DY12 | 산업용 텐터기 | 1 | 3 | 3 |  |  | 170 | 170 | 20 | 1200 |  |  | 170 | 170 | 20 | 1200 |  |  | 170 | 170 | 20 | 1200 |  |  | 170 | 170 | 20 | 1200 |  |  | 170 | 170 | 20 | 1200 |  |  | 170 | 170 | 20 | 1200 |  |  | 170 | 170 | 20 | 1200 | 4 | Dorosperse Red KKL | ARCHROMA | 분산 | 고일광 | 0.667 | Dorosperse Blue KKL | ARCHROMA | 분산 | 고일광 | 1.333 | [11 empty] | 1:10 | 0.04 | Sunsolt RM-340S | 니카코리아 | 분산·균염제 | 0.3 | 빙초산 | 삼일 | 산 | 0.5 | [8 empty] | P-DY02 | IR 염색기 | 40 | 1.5 | 64 | 0 | 0.75 | 100 | 0 | 1.458333333 | 135 | 60 | 1.97222 | 64 | 0 | 0 | 64 | 0 | 0 | 64 | 0 | 0 | 64 | 0 | P-DY02 | IR 염색기 | NaOH | 삼일 | 가성소다 | 1.5 | Sera Con M-FAS | Dystar | 환원세정제 | 1.5 | 1:10 | 0.04 | 40 | 2 | 80 | 20 | 0 | 80 | 0 | 0 | 80 | 0 | 0 | 80 | 0 | 0 | 80 | 0 | 0 | 80 | 0 | 0 | 80 | 0 | 60 |  | 1 | 25 |  | 2 |  |  |  | 100 | 10 |  |  |  |  | P-DY05 | 실험실 패더 | 1 | 1 | P-DY06 | 실험실 텐터 | 180 | 1 | 2 | 2 | [165 empty] | 310.8456782 | 1.18 | [12 empty] | 30.6 | 8.11 | -22.52 | 2.8659 | 31.47 | 7.86 | -22.17 | 37.67 | 7.53 | -16.13 | 1-2 | 8.68
| 61 | 2021-04-01 | 다이텍연구원 | 1 | P-DY09 | 고압 래피드 염색기 | RAW-001 | Recycled Polyester | 300 | 96 | Semi Dull | Draw Textured Yarn | 82.5 | 150*2 INT | Filaments | Recycled Polyester | 300 | 96 | Semi Dull | Draw Textured Yarn | 82.5 | 150*2 INT | Filaments | WOVEN | TWILL |  |  |  | P-DY09 | 고압 래피드 염색기 |  | Sera Wash C-NEP | DYSTAR | 정련호발제 | 3 | NaOH | 삼일 | 가성소다 | 5 | CH3COOH | 삼일 | 빙초산 | 0.5 | 45 | 5.5 | 95 | 60 | 0 | 95 | 0 | 0 | 95 | 0 | 0 | 95 | 0 | 0 | 95 | 0 | 0 | 95 | 0 | 0 | 95 | 0 | 80 | 10 | 2 | P-DY12 | 산업용 텐터기 | 1 | 3 | 3 |  |  | 170 | 170 | 20 | 1200 |  |  | 170 | 170 | 20 | 1200 |  |  | 170 | 170 | 20 | 1200 |  |  | 170 | 170 | 20 | 1200 |  |  | 170 | 170 | 20 | 1200 |  |  | 170 | 170 | 20 | 1200 |  |  | 170 | 170 | 20 | 1200 | 4 | Dorosperse Red KKL | ARCHROMA | 분산 | 고일광 | 1.333 | Dorosperse Blue KKL | ARCHROMA | 분산 | 고일광 | 0.667 | [11 empty] | 1:10 | 0.04 | Sunsolt RM-340S | 니카코리아 | 분산·균염제 | 0.3 | 빙초산 | 삼일 | 산 | 0.5 | [8 empty] | P-DY02 | IR 염색기 | 40 | 1.5 | 64 | 0 | 0.75 | 100 | 0 | 1.458333333 | 135 | 60 | 1.97222 | 64 | 0 | 0 | 64 | 0 | 0 | 64 | 0 | 0 | 64 | 0 | P-DY02 | IR 염색기 | NaOH | 삼일 | 가성소다 | 1.5 | Sera Con M-FAS | Dystar | 환원세정제 | 1.5 | 1:10 | 0.04 | 40 | 2 | 80 | 20 | 0 | 80 | 0 | 0 | 80 | 0 | 0 | 80 | 0 | 0 | 80 | 0 | 0 | 80 | 0 | 0 | 80 | 0 | 60 |  | 1 | 25 |  | 2 |  |  |  | 100 | 10 |  |  |  |  | P-DY05 | 실험실 패더 | 1 | 1 | P-DY06 | 실험실 텐터 | 180 | 1 | 2 | 2 | [165 empty] | 310.8456782 | 1.18 | [12 empty] | 31.16 | 20.86 | -14.48 | 2.182 | 31.18 | 20.42 | -14.1 | 39.03 | 18.91 | -9.09 | 1-2 | 9.436667
| 62 | 2021-04-01 | 다이텍연구원 | 1 | P-DY09 | 고압 래피드 염색기 | RAW-001 | Recycled Polyester | 300 | 96 | Semi Dull | Draw Textured Yarn | 82.5 | 150*2 INT | Filaments | Recycled Polyester | 300 | 96 | Semi Dull | Draw Textured Yarn | 82.5 | 150*2 INT | Filaments | WOVEN | TWILL |  |  |  | P-DY09 | 고압 래피드 염색기 |  | Sera Wash C-NEP | DYSTAR | 정련호발제 | 3 | NaOH | 삼일 | 가성소다 | 5 | CH3COOH | 삼일 | 빙초산 | 0.5 | 45 | 5.5 | 95 | 60 | 0 | 95 | 0 | 0 | 95 | 0 | 0 | 95 | 0 | 0 | 95 | 0 | 0 | 95 | 0 | 0 | 95 | 0 | 80 | 10 | 2 | P-DY12 | 산업용 텐터기 | 1 | 3 | 3 |  |  | 170 | 170 | 20 | 1200 |  |  | 170 | 170 | 20 | 1200 |  |  | 170 | 170 | 20 | 1200 |  |  | 170 | 170 | 20 | 1200 |  |  | 170 | 170 | 20 | 1200 |  |  | 170 | 170 | 20 | 1200 |  |  | 170 | 170 | 20 | 1200 | 4 | Dorosperse Yellow KKL | ARCHROMA | 분산 | 고일광 | 0.667 | Dorosperse Blue KKL | ARCHROMA | 분산 | 고일광 | 1.333 | [11 empty] | 1:10 | 0.04 | Sunsolt RM-340S | 니카코리아 | 분산·균염제 | 0.3 | 빙초산 | 삼일 | 산 | 0.5 | [8 empty] | P-DY02 | IR 염색기 | 40 | 1.5 | 64 | 0 | 0.75 | 100 | 0 | 1.458333333 | 135 | 60 | 1.97222 | 64 | 0 | 0 | 64 | 0 | 0 | 64 | 0 | 0 | 64 | 0 | P-DY02 | IR 염색기 | NaOH | 삼일 | 가성소다 | 1.5 | Sera Con M-FAS | Dystar | 환원세정제 | 1.5 | 1:10 | 0.04 | 40 | 2 | 80 | 20 | 0 | 80 | 0 | 0 | 80 | 0 | 0 | 80 | 0 | 0 | 80 | 0 | 0 | 80 | 0 | 0 | 80 | 0 | 60 |  | 1 | 25 |  | 2 |  |  |  | 100 | 10 |  |  |  |  | P-DY05 | 실험실 패더 | 1 | 1 | P-DY06 | 실험실 텐터 | 180 | 1 | 2 | 2 | [165 empty] | 310.8456782 | 1.18 | [12 empty] | 35.85 | -18.16 | 2.86 | 4.7473 | 36.72 | -17.73 | 2.36 | 40.24 | -8.96 | 2.02 | 1-2 | 9.49
| 63 | 2021-04-01 | 다이텍연구원 | 1 | P-DY09 | 고압 래피드 염색기 | RAW-001 | Recycled Polyester | 300 | 96 | Semi Dull | Draw Textured Yarn | 82.5 | 150*2 INT | Filaments | Recycled Polyester | 300 | 96 | Semi Dull | Draw Textured Yarn | 82.5 | 150*2 INT | Filaments | WOVEN | TWILL |  |  |  | P-DY09 | 고압 래피드 염색기 |  | Sera Wash C-NEP | DYSTAR | 정련호발제 | 3 | NaOH | 삼일 | 가성소다 | 5 | CH3COOH | 삼일 | 빙초산 | 0.5 | 45 | 5.5 | 95 | 60 | 0 | 95 | 0 | 0 | 95 | 0 | 0 | 95 | 0 | 0 | 95 | 0 | 0 | 95 | 0 | 0 | 95 | 0 | 80 | 10 | 2 | P-DY12 | 산업용 텐터기 | 1 | 3 | 3 |  |  | 170 | 170 | 20 | 1200 |  |  | 170 | 170 | 20 | 1200 |  |  | 170 | 170 | 20 | 1200 |  |  | 170 | 170 | 20 | 1200 |  |  | 170 | 170 | 20 | 1200 |  |  | 170 | 170 | 20 | 1200 |  |  | 170 | 170 | 20 | 1200 | 4 | Dorosperse Yellow KKL | ARCHROMA | 분산 | 고일광 | 0.667 | Dorosperse Red KKL | ARCHROMA | 분산 | 고일광 | 0.667 | Dorosperse Blue KKL | ARCHROMA | 분산 | 고일광 | 0.667 | [6 empty] | 1:10 | 0.04 | Sunsolt RM-340S | 니카코리아 | 분산·균염제 | 0.3 | 빙초산 | 삼일 | 산 | 0.5 | [8 empty] | P-DY02 | IR 염색기 | 40 | 1.5 | 64 | 0 | 0.75 | 100 | 0 | 1.458333333 | 135 | 60 | 1.97222 | 64 | 0 | 0 | 64 | 0 | 0 | 64 | 0 | 0 | 64 | 0 | P-DY02 | IR 염색기 | NaOH | 삼일 | 가성소다 | 1.5 | Sera Con M-FAS | Dystar | 환원세정제 | 1.5 | 1:10 | 0.04 | 40 | 2 | 80 | 20 | 0 | 80 | 0 | 0 | 80 | 0 | 0 | 80 | 0 | 0 | 80 | 0 | 0 | 80 | 0 | 0 | 80 | 0 | 60 |  | 1 | 25 |  | 2 |  |  |  | 100 | 10 |  |  |  |  | P-DY05 | 실험실 패더 | 1 | 1 | P-DY06 | 실험실 텐터 | 180 | 1 | 2 | 2 | [165 empty] | 310.8456782 | 1.18 | [12 empty] | 34.11 | 6.36 | 5.49 | 4.0881 | 35.37 | 6.44 | 4.86 | 40.27 | 7.13 | 7.45 | 1-2 | 5.62
| 64 | 2021-04-01 | 다이텍연구원 | 1 | P-DY09 | 고압 래피드 염색기 | RAW-001 | Recycled Polyester | 300 | 96 | Semi Dull | Draw Textured Yarn | 82.5 | 150*2 INT | Filaments | Recycled Polyester | 300 | 96 | Semi Dull | Draw Textured Yarn | 82.5 | 150*2 INT | Filaments | WOVEN | TWILL |  |  |  | P-DY09 | 고압 래피드 염색기 |  | Sera Wash C-NEP | DYSTAR | 정련호발제 | 3 | NaOH | 삼일 | 가성소다 | 5 | CH3COOH | 삼일 | 빙초산 | 0.5 | 45 | 5.5 | 95 | 60 | 0 | 95 | 0 | 0 | 95 | 0 | 0 | 95 | 0 | 0 | 95 | 0 | 0 | 95 | 0 | 0 | 95 | 0 | 80 | 10 | 2 | P-DY12 | 산업용 텐터기 | 1 | 3 | 3 |  |  | 170 | 170 | 20 | 1200 |  |  | 170 | 170 | 20 | 1200 |  |  | 170 | 170 | 20 | 1200 |  |  | 170 | 170 | 20 | 1200 |  |  | 170 | 170 | 20 | 1200 |  |  | 170 | 170 | 20 | 1200 |  |  | 170 | 170 | 20 | 1200 | 4 | Dorosperse Yellow KKL | ARCHROMA | 분산 | 고일광 | 0.667 | Dorosperse Red KKL | ARCHROMA | 분산 | 고일광 | 1.333 | [11 empty] | 1:10 | 0.04 | Sunsolt RM-340S | 니카코리아 | 분산·균염제 | 0.3 | 빙초산 | 삼일 | 산 | 0.5 | [8 empty] | P-DY02 | IR 염색기 | 40 | 1.5 | 64 | 0 | 0.75 | 100 | 0 | 1.458333333 | 135 | 60 | 1.97222 | 64 | 0 | 0 | 64 | 0 | 0 | 64 | 0 | 0 | 64 | 0 | P-DY02 | IR 염색기 | NaOH | 삼일 | 가성소다 | 1.5 | Sera Con M-FAS | Dystar | 환원세정제 | 1.5 | 1:10 | 0.04 | 40 | 2 | 80 | 20 | 0 | 80 | 0 | 0 | 80 | 0 | 0 | 80 | 0 | 0 | 80 | 0 | 0 | 80 | 0 | 0 | 80 | 0 | 60 |  | 1 | 25 |  | 2 |  |  |  | 100 | 10 |  |  |  |  | P-DY05 | 실험실 패더 | 1 | 1 | P-DY06 | 실험실 텐터 | 180 | 1 | 2 | 2 | [165 empty] | 310.8456782 | 1.18 | [12 empty] | 50.75 | 57.6 | 36.99 | 3.3707 | 51.1 | 56.46 | 36.8 | 54.66 | 50.22 | 32.36 | 1-2 | 8.45
| 65 | 2021-04-01 | 다이텍연구원 | 1 | P-DY09 | 고압 래피드 염색기 | RAW-001 | Recycled Polyester | 300 | 96 | Semi Dull | Draw Textured Yarn | 82.5 | 150*2 INT | Filaments | Recycled Polyester | 300 | 96 | Semi Dull | Draw Textured Yarn | 82.5 | 150*2 INT | Filaments | WOVEN | TWILL |  |  |  | P-DY09 | 고압 래피드 염색기 |  | Sera Wash C-NEP | DYSTAR | 정련호발제 | 3 | NaOH | 삼일 | 가성소다 | 5 | CH3COOH | 삼일 | 빙초산 | 0.5 | 45 | 5.5 | 95 | 60 | 0 | 95 | 0 | 0 | 95 | 0 | 0 | 95 | 0 | 0 | 95 | 0 | 0 | 95 | 0 | 0 | 95 | 0 | 80 | 10 | 2 | P-DY12 | 산업용 텐터기 | 1 | 3 | 3 |  |  | 170 | 170 | 20 | 1200 |  |  | 170 | 170 | 20 | 1200 |  |  | 170 | 170 | 20 | 1200 |  |  | 170 | 170 | 20 | 1200 |  |  | 170 | 170 | 20 | 1200 |  |  | 170 | 170 | 20 | 1200 |  |  | 170 | 170 | 20 | 1200 | 4 | Dorosperse Yellow KKL | ARCHROMA | 분산 | 고일광 | 1.333 | Dorosperse Blue KKL | ARCHROMA | 분산 | 고일광 | 0.667 | [11 empty] | 1:10 | 0.04 | Sunsolt RM-340S | 니카코리아 | 분산·균염제 | 0.3 | 빙초산 | 삼일 | 산 | 0.5 | [8 empty] | P-DY02 | IR 염색기 | 40 | 1.5 | 64 | 0 | 0.75 | 100 | 0 | 1.458333333 | 135 | 60 | 1.97222 | 64 | 0 | 0 | 64 | 0 | 0 | 64 | 0 | 0 | 64 | 0 | P-DY02 | IR 염색기 | NaOH | 삼일 | 가성소다 | 1.5 | Sera Con M-FAS | Dystar | 환원세정제 | 1.5 | 1:10 | 0.04 | 40 | 2 | 80 | 20 | 0 | 80 | 0 | 0 | 80 | 0 | 0 | 80 | 0 | 0 | 80 | 0 | 0 | 80 | 0 | 0 | 80 | 0 | 60 |  | 1 | 25 |  | 2 |  |  |  | 100 | 10 |  |  |  |  | P-DY05 | 실험실 패더 | 1 | 1 | P-DY06 | 실험실 텐터 | 180 | 1 | 2 | 2 | [165 empty] | 310.8456782 | 1.18 | [12 empty] | 41.88 | -15.96 | 24.53 | 6.0166 | 42.56 | -15.93 | 23.85 | 45.14 | -9.68 | 24.18 | 1-2 | 6.776667
| 66 | 2021-04-01 | 다이텍연구원 | 1 | P-DY09 | 고압 래피드 염색기 | RAW-001 | Recycled Polyester | 300 | 96 | Semi Dull | Draw Textured Yarn | 82.5 | 150*2 INT | Filaments | Recycled Polyester | 300 | 96 | Semi Dull | Draw Textured Yarn | 82.5 | 150*2 INT | Filaments | WOVEN | TWILL |  |  |  | P-DY09 | 고압 래피드 염색기 |  | Sera Wash C-NEP | DYSTAR | 정련호발제 | 3 | NaOH | 삼일 | 가성소다 | 5 | CH3COOH | 삼일 | 빙초산 | 0.5 | 45 | 5.5 | 95 | 60 | 0 | 95 | 0 | 0 | 95 | 0 | 0 | 95 | 0 | 0 | 95 | 0 | 0 | 95 | 0 | 0 | 95 | 0 | 80 | 10 | 2 | P-DY12 | 산업용 텐터기 | 1 | 3 | 3 |  |  | 170 | 170 | 20 | 1200 |  |  | 170 | 170 | 20 | 1200 |  |  | 170 | 170 | 20 | 1200 |  |  | 170 | 170 | 20 | 1200 |  |  | 170 | 170 | 20 | 1200 |  |  | 170 | 170 | 20 | 1200 |  |  | 170 | 170 | 20 | 1200 | 4 | Dorosperse Yellow KKL | ARCHROMA | 분산 | 고일광 | 1.333 | Dorosperse Red KKL | ARCHROMA | 분산 | 고일광 | 0.667 | [11 empty] | 1:10 | 0.04 | Sunsolt RM-340S | 니카코리아 | 분산·균염제 | 0.3 | 빙초산 | 삼일 | 산 | 0.5 | [8 empty] | P-DY02 | IR 염색기 | 40 | 1.5 | 64 | 0 | 0.75 | 100 | 0 | 1.458333333 | 135 | 60 | 1.97222 | 64 | 0 | 0 | 64 | 0 | 0 | 64 | 0 | 0 | 64 | 0 | P-DY02 | IR 염색기 | NaOH | 삼일 | 가성소다 | 1.5 | Sera Con M-FAS | Dystar | 환원세정제 | 1.5 | 1:10 | 0.04 | 40 | 2 | 80 | 20 | 0 | 80 | 0 | 0 | 80 | 0 | 0 | 80 | 0 | 0 | 80 | 0 | 0 | 80 | 0 | 0 | 80 | 0 | 60 |  | 1 | 25 |  | 2 |  |  |  | 100 | 10 |  |  |  |  | P-DY05 | 실험실 패더 | 1 | 1 | P-DY06 | 실험실 텐터 | 180 | 1 | 2 | 2 | [165 empty] | 310.8456782 | 1.18 | [12 empty] | 55.36 | 51.45 | 50.64 | 5.1758 | 55.47 | 49.89 | 49.66 | 58.57 | 46.85 | 48.91 | 1-2 | 4.413333
| 67 | 2021-04-06 | 다이텍연구원 | 1 | P-DY09 | 고압 래피드 염색기 | RAW-001 | Recycled Polyester | 300 | 96 | Semi Dull | Draw Textured Yarn | 82.5 | 150*2 INT | Filaments | Recycled Polyester | 300 | 96 | Semi Dull | Draw Textured Yarn | 82.5 | 150*2 INT | Filaments | WOVEN | TWILL |  |  |  | P-DY09 | 고압 래피드 염색기 |  | Sera Wash C-NEP | DYSTAR | 정련호발제 | 3 | NaOH | 삼일 | 가성소다 | 5 | CH3COOH | 삼일 | 빙초산 | 0.5 | 45 | 5.5 | 95 | 60 | 0 | 95 | 0 | 0 | 95 | 0 | 0 | 95 | 0 | 0 | 95 | 0 | 0 | 95 | 0 | 0 | 95 | 0 | 80 | 10 | 2 | P-DY12 | 산업용 텐터기 | 1 | 3 | 3 |  |  | 170 | 170 | 20 | 1200 |  |  | 170 | 170 | 20 | 1200 |  |  | 170 | 170 | 20 | 1200 |  |  | 170 | 170 | 20 | 1200 |  |  | 170 | 170 | 20 | 1200 |  |  | 170 | 170 | 20 | 1200 |  |  | 170 | 170 | 20 | 1200 | 4 | Dianix Yellow AM-2R | DYSTAR | 분산 | 고일광 | 0.05 | [16 empty] | 1:10 | 0.04 | Sunsolt RM-340S | 니카코리아 | 분산·균염제 | 0.3 | 빙초산 | 삼일 | 산 | 0.5 | [8 empty] | P-DY02 | IR 염색기 | 40 | 1.5 | 64 | 0 | 0.75 | 100 | 0 | 1.458333333 | 135 | 60 | 1.97222 | 64 | 0 | 0 | 64 | 0 | 0 | 64 | 0 | 0 | 64 | 0 | P-DY02 | IR 염색기 | NaOH | 삼일 | 가성소다 | 1.5 | Sera Con M-FAS | Dystar | 환원세정제 | 1.5 | 1:10 | 0.04 | 40 | 2 | 80 | 20 | 0 | 80 | 0 | 0 | 80 | 0 | 0 | 80 | 0 | 0 | 80 | 0 | 0 | 80 | 0 | 0 | 80 | 0 | 60 |  | 1 | 25 |  | 2 |  |  |  | 100 | 10 |  |  |  |  | P-DY05 | 실험실 패더 | 1 | 1 | P-DY06 | 실험실 텐터 | 180 | 1 | 2 | 2 | [165 empty] | 310.8456782 | 1.18 | [12 empty] | 90.24 | -1.7 | 25.71 | 0.2434 | 88.02 | -3.16 | 22.96 | 91.62 | -1.44 | 21.47 | 2 | 4.27
| 68 | 2021-04-06 | 다이텍연구원 | 1 | P-DY09 | 고압 래피드 염색기 | RAW-001 | Recycled Polyester | 300 | 96 | Semi Dull | Draw Textured Yarn | 82.5 | 150*2 INT | Filaments | Recycled Polyester | 300 | 96 | Semi Dull | Draw Textured Yarn | 82.5 | 150*2 INT | Filaments | WOVEN | TWILL |  |  |  | P-DY09 | 고압 래피드 염색기 |  | Sera Wash C-NEP | DYSTAR | 정련호발제 | 3 | NaOH | 삼일 | 가성소다 | 5 | CH3COOH | 삼일 | 빙초산 | 0.5 | 45 | 5.5 | 95 | 60 | 0 | 95 | 0 | 0 | 95 | 0 | 0 | 95 | 0 | 0 | 95 | 0 | 0 | 95 | 0 | 0 | 95 | 0 | 80 | 10 | 2 | P-DY12 | 산업용 텐터기 | 1 | 3 | 3 |  |  | 170 | 170 | 20 | 1200 |  |  | 170 | 170 | 20 | 1200 |  |  | 170 | 170 | 20 | 1200 |  |  | 170 | 170 | 20 | 1200 |  |  | 170 | 170 | 20 | 1200 |  |  | 170 | 170 | 20 | 1200 |  |  | 170 | 170 | 20 | 1200 | 4 | Dianix Yellow AM-2R | DYSTAR | 분산 | 고일광 | 0.1 | [16 empty] | 1:10 | 0.04 | Sunsolt RM-340S | 니카코리아 | 분산·균염제 | 0.3 | 빙초산 | 삼일 | 산 | 0.5 | [8 empty] | P-DY02 | IR 염색기 | 40 | 1.5 | 64 | 0 | 0.75 | 100 | 0 | 1.458333333 | 135 | 60 | 1.97222 | 64 | 0 | 0 | 64 | 0 | 0 | 64 | 0 | 0 | 64 | 0 | P-DY02 | IR 염색기 | NaOH | 삼일 | 가성소다 | 1.5 | Sera Con M-FAS | Dystar | 환원세정제 | 1.5 | 1:10 | 0.04 | 40 | 2 | 80 | 20 | 0 | 80 | 0 | 0 | 80 | 0 | 0 | 80 | 0 | 0 | 80 | 0 | 0 | 80 | 0 | 0 | 80 | 0 | 60 |  | 1 | 25 |  | 2 |  |  |  | 100 | 10 |  |  |  |  | P-DY05 | 실험실 패더 | 1 | 1 | P-DY06 | 실험실 텐터 | 180 | 1 | 2 | 2 | [165 empty] | 310.8456782 | 1.18 | [12 empty] | 88.94 | -0.84 | 34.56 | 0.3932 | 86.63 | -2.5 | 33.63 | 90.98 | -0.97 | 29.05 | 2 | 6.506667
| 69 | 2021-04-06 | 다이텍연구원 | 1 | P-DY09 | 고압 래피드 염색기 | RAW-001 | Recycled Polyester | 300 | 96 | Semi Dull | Draw Textured Yarn | 82.5 | 150*2 INT | Filaments | Recycled Polyester | 300 | 96 | Semi Dull | Draw Textured Yarn | 82.5 | 150*2 INT | Filaments | WOVEN | TWILL |  |  |  | P-DY09 | 고압 래피드 염색기 |  | Sera Wash C-NEP | DYSTAR | 정련호발제 | 3 | NaOH | 삼일 | 가성소다 | 5 | CH3COOH | 삼일 | 빙초산 | 0.5 | 45 | 5.5 | 95 | 60 | 0 | 95 | 0 | 0 | 95 | 0 | 0 | 95 | 0 | 0 | 95 | 0 | 0 | 95 | 0 | 0 | 95 | 0 | 80 | 10 | 2 | P-DY12 | 산업용 텐터기 | 1 | 3 | 3 |  |  | 170 | 170 | 20 | 1200 |  |  | 170 | 170 | 20 | 1200 |  |  | 170 | 170 | 20 | 1200 |  |  | 170 | 170 | 20 | 1200 |  |  | 170 | 170 | 20 | 1200 |  |  | 170 | 170 | 20 | 1200 |  |  | 170 | 170 | 20 | 1200 | 4 | Dianix Yellow AM-2R | DYSTAR | 분산 | 고일광 | 0.5 | [16 empty] | 1:10 | 0.04 | Sunsolt RM-340S | 니카코리아 | 분산·균염제 | 0.3 | 빙초산 | 삼일 | 산 | 0.5 | [8 empty] | P-DY02 | IR 염색기 | 40 | 1.5 | 64 | 0 | 0.75 | 100 | 0 | 1.458333333 | 135 | 60 | 1.97222 | 64 | 0 | 0 | 64 | 0 | 0 | 64 | 0 | 0 | 64 | 0 | P-DY02 | IR 염색기 | NaOH | 삼일 | 가성소다 | 1.5 | Sera Con M-FAS | Dystar | 환원세정제 | 1.5 | 1:10 | 0.04 | 40 | 2 | 80 | 20 | 0 | 80 | 0 | 0 | 80 | 0 | 0 | 80 | 0 | 0 | 80 | 0 | 0 | 80 | 0 | 0 | 80 | 0 | 60 |  | 1 | 25 |  | 2 |  |  |  | 100 | 10 |  |  |  |  | P-DY05 | 실험실 패더 | 1 | 1 | P-DY06 | 실험실 텐터 | 180 | 1 | 2 | 2 | [165 empty] | 310.8456782 | 1.18 | [12 empty] | 83.27 | 5.33 | 60.34 | 1.5569 | 82.24 | 2.79 | 58.09 | 86.21 | 5.46 | 53.53 | 3 | 6.693333
| 70 | 2021-04-06 | 다이텍연구원 | 1 | P-DY09 | 고압 래피드 염색기 | RAW-001 | Recycled Polyester | 300 | 96 | Semi Dull | Draw Textured Yarn | 82.5 | 150*2 INT | Filaments | Recycled Polyester | 300 | 96 | Semi Dull | Draw Textured Yarn | 82.5 | 150*2 INT | Filaments | WOVEN | TWILL |  |  |  | P-DY09 | 고압 래피드 염색기 |  | Sera Wash C-NEP | DYSTAR | 정련호발제 | 3 | NaOH | 삼일 | 가성소다 | 5 | CH3COOH | 삼일 | 빙초산 | 0.5 | 45 | 5.5 | 95 | 60 | 0 | 95 | 0 | 0 | 95 | 0 | 0 | 95 | 0 | 0 | 95 | 0 | 0 | 95 | 0 | 0 | 95 | 0 | 80 | 10 | 2 | P-DY12 | 산업용 텐터기 | 1 | 3 | 3 |  |  | 170 | 170 | 20 | 1200 |  |  | 170 | 170 | 20 | 1200 |  |  | 170 | 170 | 20 | 1200 |  |  | 170 | 170 | 20 | 1200 |  |  | 170 | 170 | 20 | 1200 |  |  | 170 | 170 | 20 | 1200 |  |  | 170 | 170 | 20 | 1200 | 4 | Dianix Yellow AM-2R | DYSTAR | 분산 | 고일광 | 1 | [16 empty] | 1:10 | 0.04 | Sunsolt RM-340S | 니카코리아 | 분산·균염제 | 0.3 | 빙초산 | 삼일 | 산 | 0.5 | [8 empty] | P-DY02 | IR 염색기 | 40 | 1.5 | 64 | 0 | 0.75 | 100 | 0 | 1.458333333 | 135 | 60 | 1.97222 | 64 | 0 | 0 | 64 | 0 | 0 | 64 | 0 | 0 | 64 | 0 | P-DY02 | IR 염색기 | NaOH | 삼일 | 가성소다 | 1.5 | Sera Con M-FAS | Dystar | 환원세정제 | 1.5 | 1:10 | 0.04 | 40 | 2 | 80 | 20 | 0 | 80 | 0 | 0 | 80 | 0 | 0 | 80 | 0 | 0 | 80 | 0 | 0 | 80 | 0 | 0 | 80 | 0 | 60 |  | 1 | 25 |  | 2 |  |  |  | 100 | 10 |  |  |  |  | P-DY05 | 실험실 패더 | 1 | 1 | P-DY06 | 실험실 텐터 | 180 | 1 | 2 | 2 | [165 empty] | 310.8456782 | 1.18 | [12 empty] | 80.3 | 10.23 | 71.51 | 2.8648 | 79.79 | 7.43 | 68.87 | 83.35 | 11.27 | 66.78 | 4 | 5.666667
| 71 | 2021-04-06 | 다이텍연구원 | 1 | P-DY09 | 고압 래피드 염색기 | RAW-001 | Recycled Polyester | 300 | 96 | Semi Dull | Draw Textured Yarn | 82.5 | 150*2 INT | Filaments | Recycled Polyester | 300 | 96 | Semi Dull | Draw Textured Yarn | 82.5 | 150*2 INT | Filaments | WOVEN | TWILL |  |  |  | P-DY09 | 고압 래피드 염색기 |  | Sera Wash C-NEP | DYSTAR | 정련호발제 | 3 | NaOH | 삼일 | 가성소다 | 5 | CH3COOH | 삼일 | 빙초산 | 0.5 | 45 | 5.5 | 95 | 60 | 0 | 95 | 0 | 0 | 95 | 0 | 0 | 95 | 0 | 0 | 95 | 0 | 0 | 95 | 0 | 0 | 95 | 0 | 80 | 10 | 2 | P-DY12 | 산업용 텐터기 | 1 | 3 | 3 |  |  | 170 | 170 | 20 | 1200 |  |  | 170 | 170 | 20 | 1200 |  |  | 170 | 170 | 20 | 1200 |  |  | 170 | 170 | 20 | 1200 |  |  | 170 | 170 | 20 | 1200 |  |  | 170 | 170 | 20 | 1200 |  |  | 170 | 170 | 20 | 1200 | 4 | Dianix Yellow AM-2R | DYSTAR | 분산 | 고일광 | 1.5 | [16 empty] | 1:10 | 0.04 | Sunsolt RM-340S | 니카코리아 | 분산·균염제 | 0.3 | 빙초산 | 삼일 | 산 | 0.5 | [8 empty] | P-DY02 | IR 염색기 | 40 | 1.5 | 64 | 0 | 0.75 | 100 | 0 | 1.458333333 | 135 | 60 | 1.97222 | 64 | 0 | 0 | 64 | 0 | 0 | 64 | 0 | 0 | 64 | 0 | P-DY02 | IR 염색기 | NaOH | 삼일 | 가성소다 | 1.5 | Sera Con M-FAS | Dystar | 환원세정제 | 1.5 | 1:10 | 0.04 | 40 | 2 | 80 | 20 | 0 | 80 | 0 | 0 | 80 | 0 | 0 | 80 | 0 | 0 | 80 | 0 | 0 | 80 | 0 | 0 | 80 | 0 | 60 |  | 1 | 25 |  | 2 |  |  |  | 100 | 10 |  |  |  |  | P-DY05 | 실험실 패더 | 1 | 1 | P-DY06 | 실험실 텐터 | 180 | 1 | 2 | 2 | [165 empty] | 310.8456782 | 1.18 | [12 empty] | 78.92 | 14.03 | 77.35 | 3.9948 | 77.86 | 11.71 | 75.28 | 79.81 | 15.18 | 72.62 | 4 | 4.963333
| 72 | 2021-04-06 | 다이텍연구원 | 1 | P-DY09 | 고압 래피드 염색기 | RAW-001 | Recycled Polyester | 300 | 96 | Semi Dull | Draw Textured Yarn | 82.5 | 150*2 INT | Filaments | Recycled Polyester | 300 | 96 | Semi Dull | Draw Textured Yarn | 82.5 | 150*2 INT | Filaments | WOVEN | TWILL |  |  |  | P-DY09 | 고압 래피드 염색기 |  | Sera Wash C-NEP | DYSTAR | 정련호발제 | 3 | NaOH | 삼일 | 가성소다 | 5 | CH3COOH | 삼일 | 빙초산 | 0.5 | 45 | 5.5 | 95 | 60 | 0 | 95 | 0 | 0 | 95 | 0 | 0 | 95 | 0 | 0 | 95 | 0 | 0 | 95 | 0 | 0 | 95 | 0 | 80 | 10 | 2 | P-DY12 | 산업용 텐터기 | 1 | 3 | 3 |  |  | 170 | 170 | 20 | 1200 |  |  | 170 | 170 | 20 | 1200 |  |  | 170 | 170 | 20 | 1200 |  |  | 170 | 170 | 20 | 1200 |  |  | 170 | 170 | 20 | 1200 |  |  | 170 | 170 | 20 | 1200 |  |  | 170 | 170 | 20 | 1200 | 4 | Dianix Yellow AM-2R | DYSTAR | 분산 | 고일광 | 2 | [16 empty] | 1:10 | 0.04 | Sunsolt RM-340S | 니카코리아 | 분산·균염제 | 0.3 | 빙초산 | 삼일 | 산 | 0.5 | [8 empty] | P-DY02 | IR 염색기 | 40 | 1.5 | 64 | 0 | 0.75 | 100 | 0 | 1.458333333 | 135 | 60 | 1.97222 | 64 | 0 | 0 | 64 | 0 | 0 | 64 | 0 | 0 | 64 | 0 | P-DY02 | IR 염색기 | NaOH | 삼일 | 가성소다 | 1.5 | Sera Con M-FAS | Dystar | 환원세정제 | 1.5 | 1:10 | 0.04 | 40 | 2 | 80 | 20 | 0 | 80 | 0 | 0 | 80 | 0 | 0 | 80 | 0 | 0 | 80 | 0 | 0 | 80 | 0 | 0 | 80 | 0 | 60 |  | 1 | 25 |  | 2 |  |  |  | 100 | 10 |  |  |  |  | P-DY05 | 실험실 패더 | 1 | 1 | P-DY06 | 실험실 텐터 | 180 | 1 | 2 | 2 | [165 empty] | 310.8456782 | 1.18 | [12 empty] | 77.49 | 16.32 | 80.68 | 5.1444 | 76.88 | 13.49 | 78.72 | 79.52 | 18.87 | 78.53 | 4 | 6.003333
| 73 | 2021-04-06 | 다이텍연구원 | 1 | P-DY09 | 고압 래피드 염색기 | RAW-001 | Recycled Polyester | 300 | 96 | Semi Dull | Draw Textured Yarn | 82.5 | 150*2 INT | Filaments | Recycled Polyester | 300 | 96 | Semi Dull | Draw Textured Yarn | 82.5 | 150*2 INT | Filaments | WOVEN | TWILL |  |  |  | P-DY09 | 고압 래피드 염색기 |  | Sera Wash C-NEP | DYSTAR | 정련호발제 | 3 | NaOH | 삼일 | 가성소다 | 5 | CH3COOH | 삼일 | 빙초산 | 0.5 | 45 | 5.5 | 95 | 60 | 0 | 95 | 0 | 0 | 95 | 0 | 0 | 95 | 0 | 0 | 95 | 0 | 0 | 95 | 0 | 0 | 95 | 0 | 80 | 10 | 2 | P-DY12 | 산업용 텐터기 | 1 | 3 | 3 |  |  | 170 | 170 | 20 | 1200 |  |  | 170 | 170 | 20 | 1200 |  |  | 170 | 170 | 20 | 1200 |  |  | 170 | 170 | 20 | 1200 |  |  | 170 | 170 | 20 | 1200 |  |  | 170 | 170 | 20 | 1200 |  |  | 170 | 170 | 20 | 1200 | 4 | Dianix Yellow AM-2R | DYSTAR | 분산 | 고일광 | 2.5 | [16 empty] | 1:10 | 0.04 | Sunsolt RM-340S | 니카코리아 | 분산·균염제 | 0.3 | 빙초산 | 삼일 | 산 | 0.5 | [8 empty] | P-DY02 | IR 염색기 | 40 | 1.5 | 64 | 0 | 0.75 | 100 | 0 | 1.458333333 | 135 | 60 | 1.97222 | 64 | 0 | 0 | 64 | 0 | 0 | 64 | 0 | 0 | 64 | 0 | P-DY02 | IR 염색기 | NaOH | 삼일 | 가성소다 | 1.5 | Sera Con M-FAS | Dystar | 환원세정제 | 1.5 | 1:10 | 0.04 | 40 | 2 | 80 | 20 | 0 | 80 | 0 | 0 | 80 | 0 | 0 | 80 | 0 | 0 | 80 | 0 | 0 | 80 | 0 | 0 | 80 | 0 | 60 |  | 1 | 25 |  | 2 |  |  |  | 100 | 10 |  |  |  |  | P-DY05 | 실험실 패더 | 1 | 1 | P-DY06 | 실험실 텐터 | 180 | 1 | 2 | 2 | [165 empty] | 310.8456782 | 1.18 | [12 empty] | 76.64 | 18.73 | 83.42 | 6.2512 | 75.37 | 16.56 | 81.27 | 78.65 | 20.54 | 81.28 | 4 | 5.26
| 74 | 2021-04-06 | 다이텍연구원 | 1 | P-DY09 | 고압 래피드 염색기 | RAW-001 | Recycled Polyester | 300 | 96 | Semi Dull | Draw Textured Yarn | 82.5 | 150*2 INT | Filaments | Recycled Polyester | 300 | 96 | Semi Dull | Draw Textured Yarn | 82.5 | 150*2 INT | Filaments | WOVEN | TWILL |  |  |  | P-DY09 | 고압 래피드 염색기 |  | Sera Wash C-NEP | DYSTAR | 정련호발제 | 3 | NaOH | 삼일 | 가성소다 | 5 | CH3COOH | 삼일 | 빙초산 | 0.5 | 45 | 5.5 | 95 | 60 | 0 | 95 | 0 | 0 | 95 | 0 | 0 | 95 | 0 | 0 | 95 | 0 | 0 | 95 | 0 | 0 | 95 | 0 | 80 | 10 | 2 | P-DY12 | 산업용 텐터기 | 1 | 3 | 3 |  |  | 170 | 170 | 20 | 1200 |  |  | 170 | 170 | 20 | 1200 |  |  | 170 | 170 | 20 | 1200 |  |  | 170 | 170 | 20 | 1200 |  |  | 170 | 170 | 20 | 1200 |  |  | 170 | 170 | 20 | 1200 |  |  | 170 | 170 | 20 | 1200 | 4 | Dianix Yellow AM-2R | DYSTAR | 분산 | 고일광 | 3 | [16 empty] | 1:10 | 0.04 | Sunsolt RM-340S | 니카코리아 | 분산·균염제 | 0.3 | 빙초산 | 삼일 | 산 | 0.5 | [8 empty] | P-DY02 | IR 염색기 | 40 | 1.5 | 64 | 0 | 0.75 | 100 | 0 | 1.458333333 | 135 | 60 | 1.97222 | 64 | 0 | 0 | 64 | 0 | 0 | 64 | 0 | 0 | 64 | 0 | P-DY02 | IR 염색기 | NaOH | 삼일 | 가성소다 | 1.5 | Sera Con M-FAS | Dystar | 환원세정제 | 1.5 | 1:10 | 0.04 | 40 | 2 | 80 | 20 | 0 | 80 | 0 | 0 | 80 | 0 | 0 | 80 | 0 | 0 | 80 | 0 | 0 | 80 | 0 | 0 | 80 | 0 | 60 |  | 1 | 25 |  | 2 |  |  |  | 100 | 10 |  |  |  |  | P-DY05 | 실험실 패더 | 1 | 1 | P-DY06 | 실험실 텐터 | 180 | 1 | 2 | 2 | [165 empty] | 310.8456782 | 1.18 | [12 empty] | 75.12 | 20.22 | 84.37 | 7.4326 | 73.99 | 18.71 | 83.41 | 77.67 | 22.68 | 83.22 | 4 | 5.533333
| 75 | 2021-04-06 | 다이텍연구원 | 1 | P-DY09 | 고압 래피드 염색기 | RAW-001 | Recycled Polyester | 300 | 96 | Semi Dull | Draw Textured Yarn | 82.5 | 150*2 INT | Filaments | Recycled Polyester | 300 | 96 | Semi Dull | Draw Textured Yarn | 82.5 | 150*2 INT | Filaments | WOVEN | TWILL |  |  |  | P-DY09 | 고압 래피드 염색기 |  | Sera Wash C-NEP | DYSTAR | 정련호발제 | 3 | NaOH | 삼일 | 가성소다 | 5 | CH3COOH | 삼일 | 빙초산 | 0.5 | 45 | 5.5 | 95 | 60 | 0 | 95 | 0 | 0 | 95 | 0 | 0 | 95 | 0 | 0 | 95 | 0 | 0 | 95 | 0 | 0 | 95 | 0 | 80 | 10 | 2 | P-DY12 | 산업용 텐터기 | 1 | 3 | 3 |  |  | 170 | 170 | 20 | 1200 |  |  | 170 | 170 | 20 | 1200 |  |  | 170 | 170 | 20 | 1200 |  |  | 170 | 170 | 20 | 1200 |  |  | 170 | 170 | 20 | 1200 |  |  | 170 | 170 | 20 | 1200 |  |  | 170 | 170 | 20 | 1200 | 4 | Dianix Red AM-SLR | DYSTAR | 분산 | 고일광 | 0.05 | [16 empty] | 1:10 | 0.04 | Sunsolt RM-340S | 니카코리아 | 분산·균염제 | 0.3 | 빙초산 | 삼일 | 산 | 0.5 | [8 empty] | P-DY02 | IR 염색기 | 40 | 1.5 | 64 | 0 | 0.75 | 100 | 0 | 1.458333333 | 135 | 60 | 1.97222 | 64 | 0 | 0 | 64 | 0 | 0 | 64 | 0 | 0 | 64 | 0 | P-DY02 | IR 염색기 | NaOH | 삼일 | 가성소다 | 1.5 | Sera Con M-FAS | Dystar | 환원세정제 | 1.5 | 1:10 | 0.04 | 40 | 2 | 80 | 20 | 0 | 80 | 0 | 0 | 80 | 0 | 0 | 80 | 0 | 0 | 80 | 0 | 0 | 80 | 0 | 0 | 80 | 0 | 60 |  | 1 | 25 |  | 2 |  |  |  | 100 | 10 |  |  |  |  | P-DY05 | 실험실 패더 | 1 | 1 | P-DY06 | 실험실 텐터 | 180 | 1 | 2 | 2 | [165 empty] | 310.8456782 | 1.18 | [12 empty] | 71.44 | 36.41 | -2.77 | 0.2453 | 70.49 | 33.5 | -2.69 | 76.45 | 28.78 | -1.12 | 1-2 | 7.763333
| 76 | 2021-04-06 | 다이텍연구원 | 1 | P-DY09 | 고압 래피드 염색기 | RAW-001 | Recycled Polyester | 300 | 96 | Semi Dull | Draw Textured Yarn | 82.5 | 150*2 INT | Filaments | Recycled Polyester | 300 | 96 | Semi Dull | Draw Textured Yarn | 82.5 | 150*2 INT | Filaments | WOVEN | TWILL |  |  |  | P-DY09 | 고압 래피드 염색기 |  | Sera Wash C-NEP | DYSTAR | 정련호발제 | 3 | NaOH | 삼일 | 가성소다 | 5 | CH3COOH | 삼일 | 빙초산 | 0.5 | 45 | 5.5 | 95 | 60 | 0 | 95 | 0 | 0 | 95 | 0 | 0 | 95 | 0 | 0 | 95 | 0 | 0 | 95 | 0 | 0 | 95 | 0 | 80 | 10 | 2 | P-DY12 | 산업용 텐터기 | 1 | 3 | 3 |  |  | 170 | 170 | 20 | 1200 |  |  | 170 | 170 | 20 | 1200 |  |  | 170 | 170 | 20 | 1200 |  |  | 170 | 170 | 20 | 1200 |  |  | 170 | 170 | 20 | 1200 |  |  | 170 | 170 | 20 | 1200 |  |  | 170 | 170 | 20 | 1200 | 4 | Dianix Red AM-SLR | DYSTAR | 분산 | 고일광 | 0.1 | [16 empty] | 1:10 | 0.04 | Sunsolt RM-340S | 니카코리아 | 분산·균염제 | 0.3 | 빙초산 | 삼일 | 산 | 0.5 | [8 empty] | P-DY02 | IR 염색기 | 40 | 1.5 | 64 | 0 | 0.75 | 100 | 0 | 1.458333333 | 135 | 60 | 1.97222 | 64 | 0 | 0 | 64 | 0 | 0 | 64 | 0 | 0 | 64 | 0 | P-DY02 | IR 염색기 | NaOH | 삼일 | 가성소다 | 1.5 | Sera Con M-FAS | Dystar | 환원세정제 | 1.5 | 1:10 | 0.04 | 40 | 2 | 80 | 20 | 0 | 80 | 0 | 0 | 80 | 0 | 0 | 80 | 0 | 0 | 80 | 0 | 0 | 80 | 0 | 0 | 80 | 0 | 60 |  | 1 | 25 |  | 2 |  |  |  | 100 | 10 |  |  |  |  | P-DY05 | 실험실 패더 | 1 | 1 | P-DY06 | 실험실 텐터 | 180 | 1 | 2 | 2 | [165 empty] | 310.8456782 | 1.18 | [12 empty] | 64.83 | 43.71 | -1.35 | 0.421 | 64.6 | 41.09 | -1.57 | 71.04 | 35.19 | -0.44 | 1-2 | 8.803333
| 77 | 2021-04-06 | 다이텍연구원 | 1 | P-DY09 | 고압 래피드 염색기 | RAW-001 | Recycled Polyester | 300 | 96 | Semi Dull | Draw Textured Yarn | 82.5 | 150*2 INT | Filaments | Recycled Polyester | 300 | 96 | Semi Dull | Draw Textured Yarn | 82.5 | 150*2 INT | Filaments | WOVEN | TWILL |  |  |  | P-DY09 | 고압 래피드 염색기 |  | Sera Wash C-NEP | DYSTAR | 정련호발제 | 3 | NaOH | 삼일 | 가성소다 | 5 | CH3COOH | 삼일 | 빙초산 | 0.5 | 45 | 5.5 | 95 | 60 | 0 | 95 | 0 | 0 | 95 | 0 | 0 | 95 | 0 | 0 | 95 | 0 | 0 | 95 | 0 | 0 | 95 | 0 | 80 | 10 | 2 | P-DY12 | 산업용 텐터기 | 1 | 3 | 3 |  |  | 170 | 170 | 20 | 1200 |  |  | 170 | 170 | 20 | 1200 |  |  | 170 | 170 | 20 | 1200 |  |  | 170 | 170 | 20 | 1200 |  |  | 170 | 170 | 20 | 1200 |  |  | 170 | 170 | 20 | 1200 |  |  | 170 | 170 | 20 | 1200 | 4 | Dianix Red AM-SLR | DYSTAR | 분산 | 고일광 | 0.5 | [16 empty] | 1:10 | 0.04 | Sunsolt RM-340S | 니카코리아 | 분산·균염제 | 0.3 | 빙초산 | 삼일 | 산 | 0.5 | [8 empty] | P-DY02 | IR 염색기 | 40 | 1.5 | 64 | 0 | 0.75 | 100 | 0 | 1.458333333 | 135 | 60 | 1.97222 | 64 | 0 | 0 | 64 | 0 | 0 | 64 | 0 | 0 | 64 | 0 | P-DY02 | IR 염색기 | NaOH | 삼일 | 가성소다 | 1.5 | Sera Con M-FAS | Dystar | 환원세정제 | 1.5 | 1:10 | 0.04 | 40 | 2 | 80 | 20 | 0 | 80 | 0 | 0 | 80 | 0 | 0 | 80 | 0 | 0 | 80 | 0 | 0 | 80 | 0 | 0 | 80 | 0 | 60 |  | 1 | 25 |  | 2 |  |  |  | 100 | 10 |  |  |  |  | P-DY05 | 실험실 패더 | 1 | 1 | P-DY06 | 실험실 텐터 | 180 | 1 | 2 | 2 | [165 empty] | 310.8456782 | 1.18 | [12 empty] | 49.11 | 55.81 | 6.63 | 1.6104 | 49.3 | 54.4 | 6.45 | 55.88 | 48.95 | 4.81 | 1-2 | 8.696667
| 78 | 2021-04-06 | 다이텍연구원 | 1 | P-DY09 | 고압 래피드 염색기 | RAW-001 | Recycled Polyester | 300 | 96 | Semi Dull | Draw Textured Yarn | 82.5 | 150*2 INT | Filaments | Recycled Polyester | 300 | 96 | Semi Dull | Draw Textured Yarn | 82.5 | 150*2 INT | Filaments | WOVEN | TWILL |  |  |  | P-DY09 | 고압 래피드 염색기 |  | Sera Wash C-NEP | DYSTAR | 정련호발제 | 3 | NaOH | 삼일 | 가성소다 | 5 | CH3COOH | 삼일 | 빙초산 | 0.5 | 45 | 5.5 | 95 | 60 | 0 | 95 | 0 | 0 | 95 | 0 | 0 | 95 | 0 | 0 | 95 | 0 | 0 | 95 | 0 | 0 | 95 | 0 | 80 | 10 | 2 | P-DY12 | 산업용 텐터기 | 1 | 3 | 3 |  |  | 170 | 170 | 20 | 1200 |  |  | 170 | 170 | 20 | 1200 |  |  | 170 | 170 | 20 | 1200 |  |  | 170 | 170 | 20 | 1200 |  |  | 170 | 170 | 20 | 1200 |  |  | 170 | 170 | 20 | 1200 |  |  | 170 | 170 | 20 | 1200 | 4 | Dianix Red AM-SLR | DYSTAR | 분산 | 고일광 | 1 | [16 empty] | 1:10 | 0.04 | Sunsolt RM-340S | 니카코리아 | 분산·균염제 | 0.3 | 빙초산 | 삼일 | 산 | 0.5 | [8 empty] | P-DY02 | IR 염색기 | 40 | 1.5 | 64 | 0 | 0.75 | 100 | 0 | 1.458333333 | 135 | 60 | 1.97222 | 64 | 0 | 0 | 64 | 0 | 0 | 64 | 0 | 0 | 64 | 0 | P-DY02 | IR 염색기 | NaOH | 삼일 | 가성소다 | 1.5 | Sera Con M-FAS | Dystar | 환원세정제 | 1.5 | 1:10 | 0.04 | 40 | 2 | 80 | 20 | 0 | 80 | 0 | 0 | 80 | 0 | 0 | 80 | 0 | 0 | 80 | 0 | 0 | 80 | 0 | 0 | 80 | 0 | 60 |  | 1 | 25 |  | 2 |  |  |  | 100 | 10 |  |  |  |  | P-DY05 | 실험실 패더 | 1 | 1 | P-DY06 | 실험실 텐터 | 180 | 1 | 2 | 2 | [165 empty] | 310.8456782 | 1.18 | [12 empty] | 43.19 | 56.98 | 11.68 | 2.876 | 43.56 | 55.59 | 11.36 | 49.49 | 53.14 | 8.44 | 1-2 | 7.046667
| 79 | 2021-04-06 | 다이텍연구원 | 1 | P-DY09 | 고압 래피드 염색기 | RAW-001 | Recycled Polyester | 300 | 96 | Semi Dull | Draw Textured Yarn | 82.5 | 150*2 INT | Filaments | Recycled Polyester | 300 | 96 | Semi Dull | Draw Textured Yarn | 82.5 | 150*2 INT | Filaments | WOVEN | TWILL |  |  |  | P-DY09 | 고압 래피드 염색기 |  | Sera Wash C-NEP | DYSTAR | 정련호발제 | 3 | NaOH | 삼일 | 가성소다 | 5 | CH3COOH | 삼일 | 빙초산 | 0.5 | 45 | 5.5 | 95 | 60 | 0 | 95 | 0 | 0 | 95 | 0 | 0 | 95 | 0 | 0 | 95 | 0 | 0 | 95 | 0 | 0 | 95 | 0 | 80 | 10 | 2 | P-DY12 | 산업용 텐터기 | 1 | 3 | 3 |  |  | 170 | 170 | 20 | 1200 |  |  | 170 | 170 | 20 | 1200 |  |  | 170 | 170 | 20 | 1200 |  |  | 170 | 170 | 20 | 1200 |  |  | 170 | 170 | 20 | 1200 |  |  | 170 | 170 | 20 | 1200 |  |  | 170 | 170 | 20 | 1200 | 4 | Dianix Red AM-SLR | DYSTAR | 분산 | 고일광 | 1.5 | [16 empty] | 1:10 | 0.04 | Sunsolt RM-340S | 니카코리아 | 분산·균염제 | 0.3 | 빙초산 | 삼일 | 산 | 0.5 | [8 empty] | P-DY02 | IR 염색기 | 40 | 1.5 | 64 | 0 | 0.75 | 100 | 0 | 1.458333333 | 135 | 60 | 1.97222 | 64 | 0 | 0 | 64 | 0 | 0 | 64 | 0 | 0 | 64 | 0 | P-DY02 | IR 염색기 | NaOH | 삼일 | 가성소다 | 1.5 | Sera Con M-FAS | Dystar | 환원세정제 | 1.5 | 1:10 | 0.04 | 40 | 2 | 80 | 20 | 0 | 80 | 0 | 0 | 80 | 0 | 0 | 80 | 0 | 0 | 80 | 0 | 0 | 80 | 0 | 0 | 80 | 0 | 60 |  | 1 | 25 |  | 2 |  |  |  | 100 | 10 |  |  |  |  | P-DY05 | 실험실 패더 | 1 | 1 | P-DY06 | 실험실 텐터 | 180 | 1 | 2 | 2 | [165 empty] | 310.8456782 | 1.18 | [12 empty] | 39.85 | 56.15 | 14.78 | 4.1297 | 39.98 | 54.96 | 14.58 | 44.26 | 54.77 | 12.12 | 2 | 4.946667
| 80 | 2021-04-06 | 다이텍연구원 | 1 | P-DY09 | 고압 래피드 염색기 | RAW-001 | Recycled Polyester | 300 | 96 | Semi Dull | Draw Textured Yarn | 82.5 | 150*2 INT | Filaments | Recycled Polyester | 300 | 96 | Semi Dull | Draw Textured Yarn | 82.5 | 150*2 INT | Filaments | WOVEN | TWILL |  |  |  | P-DY09 | 고압 래피드 염색기 |  | Sera Wash C-NEP | DYSTAR | 정련호발제 | 3 | NaOH | 삼일 | 가성소다 | 5 | CH3COOH | 삼일 | 빙초산 | 0.5 | 45 | 5.5 | 95 | 60 | 0 | 95 | 0 | 0 | 95 | 0 | 0 | 95 | 0 | 0 | 95 | 0 | 0 | 95 | 0 | 0 | 95 | 0 | 80 | 10 | 2 | P-DY12 | 산업용 텐터기 | 1 | 3 | 3 |  |  | 170 | 170 | 20 | 1200 |  |  | 170 | 170 | 20 | 1200 |  |  | 170 | 170 | 20 | 1200 |  |  | 170 | 170 | 20 | 1200 |  |  | 170 | 170 | 20 | 1200 |  |  | 170 | 170 | 20 | 1200 |  |  | 170 | 170 | 20 | 1200 | 4 | Dianix Red AM-SLR | DYSTAR | 분산 | 고일광 | 2 | [16 empty] | 1:10 | 0.04 | Sunsolt RM-340S | 니카코리아 | 분산·균염제 | 0.3 | 빙초산 | 삼일 | 산 | 0.5 | [8 empty] | P-DY02 | IR 염색기 | 40 | 1.5 | 64 | 0 | 0.75 | 100 | 0 | 1.458333333 | 135 | 60 | 1.97222 | 64 | 0 | 0 | 64 | 0 | 0 | 64 | 0 | 0 | 64 | 0 | P-DY02 | IR 염색기 | NaOH | 삼일 | 가성소다 | 1.5 | Sera Con M-FAS | Dystar | 환원세정제 | 1.5 | 1:10 | 0.04 | 40 | 2 | 80 | 20 | 0 | 80 | 0 | 0 | 80 | 0 | 0 | 80 | 0 | 0 | 80 | 0 | 0 | 80 | 0 | 0 | 80 | 0 | 60 |  | 1 | 25 |  | 2 |  |  |  | 100 | 10 |  |  |  |  | P-DY05 | 실험실 패더 | 1 | 1 | P-DY06 | 실험실 텐터 | 180 | 1 | 2 | 2 | [165 empty] | 310.8456782 | 1.18 | [12 empty] | 37.59 | 55 | 16.83 | 5.393 | 38.15 | 54.2 | 16.56 | 41.36 | 53.92 | 14.22 | 2 | 4.026667
| 81 | 2021-04-06 | 다이텍연구원 | 1 | P-DY09 | 고압 래피드 염색기 | RAW-001 | Recycled Polyester | 300 | 96 | Semi Dull | Draw Textured Yarn | 82.5 | 150*2 INT | Filaments | Recycled Polyester | 300 | 96 | Semi Dull | Draw Textured Yarn | 82.5 | 150*2 INT | Filaments | WOVEN | TWILL |  |  |  | P-DY09 | 고압 래피드 염색기 |  | Sera Wash C-NEP | DYSTAR | 정련호발제 | 3 | NaOH | 삼일 | 가성소다 | 5 | CH3COOH | 삼일 | 빙초산 | 0.5 | 45 | 5.5 | 95 | 60 | 0 | 95 | 0 | 0 | 95 | 0 | 0 | 95 | 0 | 0 | 95 | 0 | 0 | 95 | 0 | 0 | 95 | 0 | 80 | 10 | 2 | P-DY12 | 산업용 텐터기 | 1 | 3 | 3 |  |  | 170 | 170 | 20 | 1200 |  |  | 170 | 170 | 20 | 1200 |  |  | 170 | 170 | 20 | 1200 |  |  | 170 | 170 | 20 | 1200 |  |  | 170 | 170 | 20 | 1200 |  |  | 170 | 170 | 20 | 1200 |  |  | 170 | 170 | 20 | 1200 | 4 | Dianix Red AM-SLR | DYSTAR | 분산 | 고일광 | 2.5 | [16 empty] | 1:10 | 0.04 | Sunsolt RM-340S | 니카코리아 | 분산·균염제 | 0.3 | 빙초산 | 삼일 | 산 | 0.5 | [8 empty] | P-DY02 | IR 염색기 | 40 | 1.5 | 64 | 0 | 0.75 | 100 | 0 | 1.458333333 | 135 | 60 | 1.97222 | 64 | 0 | 0 | 64 | 0 | 0 | 64 | 0 | 0 | 64 | 0 | P-DY02 | IR 염색기 | NaOH | 삼일 | 가성소다 | 1.5 | Sera Con M-FAS | Dystar | 환원세정제 | 1.5 | 1:10 | 0.04 | 40 | 2 | 80 | 20 | 0 | 80 | 0 | 0 | 80 | 0 | 0 | 80 | 0 | 0 | 80 | 0 | 0 | 80 | 0 | 0 | 80 | 0 | 60 |  | 1 | 25 |  | 2 |  |  |  | 100 | 10 |  |  |  |  | P-DY05 | 실험실 패더 | 1 | 1 | P-DY06 | 실험실 텐터 | 180 | 1 | 2 | 2 | [165 empty] | 310.8456782 | 1.18 | [12 empty] | 35.96 | 53.96 | 18.58 | 6.7319 | 36.03 | 52.78 | 18.32 | 38.8 | 53.18 | 16.74 | 2-3 | 3.22
| 82 | 2021-04-07 | 다이텍연구원 | 1 | P-DY09 | 고압 래피드 염색기 | RAW-001 | Recycled Polyester | 300 | 96 | Semi Dull | Draw Textured Yarn | 82.5 | 150*2 INT | Filaments | Recycled Polyester | 300 | 96 | Semi Dull | Draw Textured Yarn | 82.5 | 150*2 INT | Filaments | WOVEN | TWILL |  |  |  | P-DY09 | 고압 래피드 염색기 |  | Sera Wash C-NEP | DYSTAR | 정련호발제 | 3 | NaOH | 삼일 | 가성소다 | 5 | CH3COOH | 삼일 | 빙초산 | 0.5 | 45 | 5.5 | 95 | 60 | 0 | 95 | 0 | 0 | 95 | 0 | 0 | 95 | 0 | 0 | 95 | 0 | 0 | 95 | 0 | 0 | 95 | 0 | 80 | 10 | 2 | P-DY12 | 산업용 텐터기 | 1 | 3 | 3 |  |  | 170 | 170 | 20 | 1200 |  |  | 170 | 170 | 20 | 1200 |  |  | 170 | 170 | 20 | 1200 |  |  | 170 | 170 | 20 | 1200 |  |  | 170 | 170 | 20 | 1200 |  |  | 170 | 170 | 20 | 1200 |  |  | 170 | 170 | 20 | 1200 | 4 | Dianix Red AM-SLR | DYSTAR | 분산 | 고일광 | 3 | [16 empty] | 1:10 | 0.04 | Sunsolt RM-340S | 니카코리아 | 분산·균염제 | 0.3 | 빙초산 | 삼일 | 산 | 0.5 | [8 empty] | P-DY02 | IR 염색기 | 40 | 1.5 | 64 | 0 | 0.75 | 100 | 0 | 1.458333333 | 135 | 60 | 1.97222 | 64 | 0 | 0 | 64 | 0 | 0 | 64 | 0 | 0 | 64 | 0 | P-DY02 | IR 염색기 | NaOH | 삼일 | 가성소다 | 1.5 | Sera Con M-FAS | Dystar | 환원세정제 | 1.5 | 1:10 | 0.04 | 40 | 2 | 80 | 20 | 0 | 80 | 0 | 0 | 80 | 0 | 0 | 80 | 0 | 0 | 80 | 0 | 0 | 80 | 0 | 0 | 80 | 0 | 60 |  | 1 | 25 |  | 2 |  |  |  | 100 | 10 |  |  |  |  | P-DY05 | 실험실 패더 | 1 | 1 | P-DY06 | 실험실 텐터 | 180 | 1 | 2 | 2 | [165 empty] | 310.8456782 | 1.18 | [12 empty] | 35.14 | 52.63 | 19.11 | 7.5372 | 35.56 | 51.52 | 19.06 | 39.44 | 53.95 | 16.05 | 2-3 | 5.486667
| 83 | 2021-04-07 | 다이텍연구원 | 1 | P-DY09 | 고압 래피드 염색기 | RAW-001 | Recycled Polyester | 300 | 96 | Semi Dull | Draw Textured Yarn | 82.5 | 150*2 INT | Filaments | Recycled Polyester | 300 | 96 | Semi Dull | Draw Textured Yarn | 82.5 | 150*2 INT | Filaments | WOVEN | TWILL |  |  |  | P-DY09 | 고압 래피드 염색기 |  | Sera Wash C-NEP | DYSTAR | 정련호발제 | 3 | NaOH | 삼일 | 가성소다 | 5 | CH3COOH | 삼일 | 빙초산 | 0.5 | 45 | 5.5 | 95 | 60 | 0 | 95 | 0 | 0 | 95 | 0 | 0 | 95 | 0 | 0 | 95 | 0 | 0 | 95 | 0 | 0 | 95 | 0 | 80 | 10 | 2 | P-DY12 | 산업용 텐터기 | 1 | 3 | 3 |  |  | 170 | 170 | 20 | 1200 |  |  | 170 | 170 | 20 | 1200 |  |  | 170 | 170 | 20 | 1200 |  |  | 170 | 170 | 20 | 1200 |  |  | 170 | 170 | 20 | 1200 |  |  | 170 | 170 | 20 | 1200 |  |  | 170 | 170 | 20 | 1200 | 4 | Dianix Blue AM-2G | DYSTAR | 분산 | 고일광 | 0.05 | [16 empty] | 1:10 | 0.04 | Sunsolt RM-340S | 니카코리아 | 분산·균염제 | 0.3 | 빙초산 | 삼일 | 산 | 0.5 | [8 empty] | P-DY02 | IR 염색기 | 40 | 1.5 | 64 | 0 | 0.75 | 100 | 0 | 1.458333333 | 135 | 60 | 1.97222 | 64 | 0 | 0 | 64 | 0 | 0 | 64 | 0 | 0 | 64 | 0 | P-DY02 | IR 염색기 | NaOH | 삼일 | 가성소다 | 1.5 | Sera Con M-FAS | Dystar | 환원세정제 | 1.5 | 1:10 | 0.04 | 40 | 2 | 80 | 20 | 0 | 80 | 0 | 0 | 80 | 0 | 0 | 80 | 0 | 0 | 80 | 0 | 0 | 80 | 0 | 0 | 80 | 0 | 60 |  | 1 | 25 |  | 2 |  |  |  | 100 | 10 |  |  |  |  | P-DY05 | 실험실 패더 | 1 | 1 | P-DY06 | 실험실 텐터 | 180 | 1 | 2 | 2 | [165 empty] | 310.8456782 | 1.18 | [12 empty] | 74.94 | -8.77 | -13.91 | 0.2534 | 75.2 | -8.67 | -12.72 | 79.47 | -6.43 | -9.03 | 1-2 | 6.08
| 84 | 2021-04-07 | 다이텍연구원 | 1 | P-DY09 | 고압 래피드 염색기 | RAW-001 | Recycled Polyester | 300 | 96 | Semi Dull | Draw Textured Yarn | 82.5 | 150*2 INT | Filaments | Recycled Polyester | 300 | 96 | Semi Dull | Draw Textured Yarn | 82.5 | 150*2 INT | Filaments | WOVEN | TWILL |  |  |  | P-DY09 | 고압 래피드 염색기 |  | Sera Wash C-NEP | DYSTAR | 정련호발제 | 3 | NaOH | 삼일 | 가성소다 | 5 | CH3COOH | 삼일 | 빙초산 | 0.5 | 45 | 5.5 | 95 | 60 | 0 | 95 | 0 | 0 | 95 | 0 | 0 | 95 | 0 | 0 | 95 | 0 | 0 | 95 | 0 | 0 | 95 | 0 | 80 | 10 | 2 | P-DY12 | 산업용 텐터기 | 1 | 3 | 3 |  |  | 170 | 170 | 20 | 1200 |  |  | 170 | 170 | 20 | 1200 |  |  | 170 | 170 | 20 | 1200 |  |  | 170 | 170 | 20 | 1200 |  |  | 170 | 170 | 20 | 1200 |  |  | 170 | 170 | 20 | 1200 |  |  | 170 | 170 | 20 | 1200 | 4 | Dianix Blue AM-2G | DYSTAR | 분산 | 고일광 | 0.1 | [16 empty] | 1:10 | 0.04 | Sunsolt RM-340S | 니카코리아 | 분산·균염제 | 0.3 | 빙초산 | 삼일 | 산 | 0.5 | [8 empty] | P-DY02 | IR 염색기 | 40 | 1.5 | 64 | 0 | 0.75 | 100 | 0 | 1.458333333 | 135 | 60 | 1.97222 | 64 | 0 | 0 | 64 | 0 | 0 | 64 | 0 | 0 | 64 | 0 | P-DY02 | IR 염색기 | NaOH | 삼일 | 가성소다 | 1.5 | Sera Con M-FAS | Dystar | 환원세정제 | 1.5 | 1:10 | 0.04 | 40 | 2 | 80 | 20 | 0 | 80 | 0 | 0 | 80 | 0 | 0 | 80 | 0 | 0 | 80 | 0 | 0 | 80 | 0 | 0 | 80 | 0 | 60 |  | 1 | 25 |  | 2 |  |  |  | 100 | 10 |  |  |  |  | P-DY05 | 실험실 패더 | 1 | 1 | P-DY06 | 실험실 텐터 | 180 | 1 | 2 | 2 | [165 empty] | 310.8456782 | 1.18 | [12 empty] | 68.13 | -9.72 | -17.64 | 0.4297 | 67.34 | -9.77 | -17.61 | 73.7 | -6.39 | -12.56 | 1-2 | 8.8
| 85 | 2021-04-07 | 다이텍연구원 | 1 | P-DY09 | 고압 래피드 염색기 | RAW-001 | Recycled Polyester | 300 | 96 | Semi Dull | Draw Textured Yarn | 82.5 | 150*2 INT | Filaments | Recycled Polyester | 300 | 96 | Semi Dull | Draw Textured Yarn | 82.5 | 150*2 INT | Filaments | WOVEN | TWILL |  |  |  | P-DY09 | 고압 래피드 염색기 |  | Sera Wash C-NEP | DYSTAR | 정련호발제 | 3 | NaOH | 삼일 | 가성소다 | 5 | CH3COOH | 삼일 | 빙초산 | 0.5 | 45 | 5.5 | 95 | 60 | 0 | 95 | 0 | 0 | 95 | 0 | 0 | 95 | 0 | 0 | 95 | 0 | 0 | 95 | 0 | 0 | 95 | 0 | 80 | 10 | 2 | P-DY12 | 산업용 텐터기 | 1 | 3 | 3 |  |  | 170 | 170 | 20 | 1200 |  |  | 170 | 170 | 20 | 1200 |  |  | 170 | 170 | 20 | 1200 |  |  | 170 | 170 | 20 | 1200 |  |  | 170 | 170 | 20 | 1200 |  |  | 170 | 170 | 20 | 1200 |  |  | 170 | 170 | 20 | 1200 | 4 | Dianix Blue AM-2G | DYSTAR | 분산 | 고일광 | 0.5 | [16 empty] | 1:10 | 0.04 | Sunsolt RM-340S | 니카코리아 | 분산·균염제 | 0.3 | 빙초산 | 삼일 | 산 | 0.5 | [8 empty] | P-DY02 | IR 염색기 | 40 | 1.5 | 64 | 0 | 0.75 | 100 | 0 | 1.458333333 | 135 | 60 | 1.97222 | 64 | 0 | 0 | 64 | 0 | 0 | 64 | 0 | 0 | 64 | 0 | P-DY02 | IR 염색기 | NaOH | 삼일 | 가성소다 | 1.5 | Sera Con M-FAS | Dystar | 환원세정제 | 1.5 | 1:10 | 0.04 | 40 | 2 | 80 | 20 | 0 | 80 | 0 | 0 | 80 | 0 | 0 | 80 | 0 | 0 | 80 | 0 | 0 | 80 | 0 | 0 | 80 | 0 | 60 |  | 1 | 25 |  | 2 |  |  |  | 100 | 10 |  |  |  |  | P-DY05 | 실험실 패더 | 1 | 1 | P-DY06 | 실험실 텐터 | 180 | 1 | 2 | 2 | [165 empty] | 310.8456782 | 1.18 | [12 empty] | 49.43 | -11.17 | -24.62 | 1.5825 | 49.52 | -11.02 | -24.04 | 55.33 | -6 | -19.93 | 1-2 | 8.713333
| 86 | 2021-04-07 | 다이텍연구원 | 1 | P-DY09 | 고압 래피드 염색기 | RAW-001 | Recycled Polyester | 300 | 96 | Semi Dull | Draw Textured Yarn | 82.5 | 150*2 INT | Filaments | Recycled Polyester | 300 | 96 | Semi Dull | Draw Textured Yarn | 82.5 | 150*2 INT | Filaments | WOVEN | TWILL |  |  |  | P-DY09 | 고압 래피드 염색기 |  | Sera Wash C-NEP | DYSTAR | 정련호발제 | 3 | NaOH | 삼일 | 가성소다 | 5 | CH3COOH | 삼일 | 빙초산 | 0.5 | 45 | 5.5 | 95 | 60 | 0 | 95 | 0 | 0 | 95 | 0 | 0 | 95 | 0 | 0 | 95 | 0 | 0 | 95 | 0 | 0 | 95 | 0 | 80 | 10 | 2 | P-DY12 | 산업용 텐터기 | 1 | 3 | 3 |  |  | 170 | 170 | 20 | 1200 |  |  | 170 | 170 | 20 | 1200 |  |  | 170 | 170 | 20 | 1200 |  |  | 170 | 170 | 20 | 1200 |  |  | 170 | 170 | 20 | 1200 |  |  | 170 | 170 | 20 | 1200 |  |  | 170 | 170 | 20 | 1200 | 4 | Dianix Blue AM-2G | DYSTAR | 분산 | 고일광 | 1 | [16 empty] | 1:10 | 0.04 | Sunsolt RM-340S | 니카코리아 | 분산·균염제 | 0.3 | 빙초산 | 삼일 | 산 | 0.5 | [8 empty] | P-DY02 | IR 염색기 | 40 | 1.5 | 64 | 0 | 0.75 | 100 | 0 | 1.458333333 | 135 | 60 | 1.97222 | 64 | 0 | 0 | 64 | 0 | 0 | 64 | 0 | 0 | 64 | 0 | P-DY02 | IR 염색기 | NaOH | 삼일 | 가성소다 | 1.5 | Sera Con M-FAS | Dystar | 환원세정제 | 1.5 | 1:10 | 0.04 | 40 | 2 | 80 | 20 | 0 | 80 | 0 | 0 | 80 | 0 | 0 | 80 | 0 | 0 | 80 | 0 | 0 | 80 | 0 | 0 | 80 | 0 | 60 |  | 1 | 25 |  | 2 |  |  |  | 100 | 10 |  |  |  |  | P-DY05 | 실험실 패더 | 1 | 1 | P-DY06 | 실험실 텐터 | 180 | 1 | 2 | 2 | [165 empty] | 310.8456782 | 1.18 | [12 empty] | 40.5 | -10.57 | -25.94 | 2.8856 | 41.05 | -10.55 | -25.63 | 44.33 | -5.14 | -21.59 | 2 | 7.5
| 87 | 2021-04-07 | 다이텍연구원 | 1 | P-DY09 | 고압 래피드 염색기 | RAW-001 | Recycled Polyester | 300 | 96 | Semi Dull | Draw Textured Yarn | 82.5 | 150*2 INT | Filaments | Recycled Polyester | 300 | 96 | Semi Dull | Draw Textured Yarn | 82.5 | 150*2 INT | Filaments | WOVEN | TWILL |  |  |  | P-DY09 | 고압 래피드 염색기 |  | Sera Wash C-NEP | DYSTAR | 정련호발제 | 3 | NaOH | 삼일 | 가성소다 | 5 | CH3COOH | 삼일 | 빙초산 | 0.5 | 45 | 5.5 | 95 | 60 | 0 | 95 | 0 | 0 | 95 | 0 | 0 | 95 | 0 | 0 | 95 | 0 | 0 | 95 | 0 | 0 | 95 | 0 | 80 | 10 | 2 | P-DY12 | 산업용 텐터기 | 1 | 3 | 3 |  |  | 170 | 170 | 20 | 1200 |  |  | 170 | 170 | 20 | 1200 |  |  | 170 | 170 | 20 | 1200 |  |  | 170 | 170 | 20 | 1200 |  |  | 170 | 170 | 20 | 1200 |  |  | 170 | 170 | 20 | 1200 |  |  | 170 | 170 | 20 | 1200 | 4 | Dianix Blue AM-2G | DYSTAR | 분산 | 고일광 | 1.5 | [16 empty] | 1:10 | 0.04 | Sunsolt RM-340S | 니카코리아 | 분산·균염제 | 0.3 | 빙초산 | 삼일 | 산 | 0.5 | [8 empty] | P-DY02 | IR 염색기 | 40 | 1.5 | 64 | 0 | 0.75 | 100 | 0 | 1.458333333 | 135 | 60 | 1.97222 | 64 | 0 | 0 | 64 | 0 | 0 | 64 | 0 | 0 | 64 | 0 | P-DY02 | IR 염색기 | NaOH | 삼일 | 가성소다 | 1.5 | Sera Con M-FAS | Dystar | 환원세정제 | 1.5 | 1:10 | 0.04 | 40 | 2 | 80 | 20 | 0 | 80 | 0 | 0 | 80 | 0 | 0 | 80 | 0 | 0 | 80 | 0 | 0 | 80 | 0 | 0 | 80 | 0 | 60 |  | 1 | 25 |  | 2 |  |  |  | 100 | 10 |  |  |  |  | P-DY05 | 실험실 패더 | 1 | 1 | P-DY06 | 실험실 텐터 | 180 | 1 | 2 | 2 | [165 empty] | 310.8456782 | 1.18 | [12 empty] | 35.02 | -9.42 | -26.02 | 4.2444 | 35.88 | -9.33 | -25.72 | 37.65 | -4.98 | -21.62 | 1-2 | 6.256667
| 88 | 2021-04-07 | 다이텍연구원 | 1 | P-DY09 | 고압 래피드 염색기 | RAW-001 | Recycled Polyester | 300 | 96 | Semi Dull | Draw Textured Yarn | 82.5 | 150*2 INT | Filaments | Recycled Polyester | 300 | 96 | Semi Dull | Draw Textured Yarn | 82.5 | 150*2 INT | Filaments | WOVEN | TWILL |  |  |  | P-DY09 | 고압 래피드 염색기 |  | Sera Wash C-NEP | DYSTAR | 정련호발제 | 3 | NaOH | 삼일 | 가성소다 | 5 | CH3COOH | 삼일 | 빙초산 | 0.5 | 45 | 5.5 | 95 | 60 | 0 | 95 | 0 | 0 | 95 | 0 | 0 | 95 | 0 | 0 | 95 | 0 | 0 | 95 | 0 | 0 | 95 | 0 | 80 | 10 | 2 | P-DY12 | 산업용 텐터기 | 1 | 3 | 3 |  |  | 170 | 170 | 20 | 1200 |  |  | 170 | 170 | 20 | 1200 |  |  | 170 | 170 | 20 | 1200 |  |  | 170 | 170 | 20 | 1200 |  |  | 170 | 170 | 20 | 1200 |  |  | 170 | 170 | 20 | 1200 |  |  | 170 | 170 | 20 | 1200 | 4 | Dianix Blue AM-2G | DYSTAR | 분산 | 고일광 | 2 | [16 empty] | 1:10 | 0.04 | Sunsolt RM-340S | 니카코리아 | 분산·균염제 | 0.3 | 빙초산 | 삼일 | 산 | 0.5 | [8 empty] | P-DY02 | IR 염색기 | 40 | 1.5 | 64 | 0 | 0.75 | 100 | 0 | 1.458333333 | 135 | 60 | 1.97222 | 64 | 0 | 0 | 64 | 0 | 0 | 64 | 0 | 0 | 64 | 0 | P-DY02 | IR 염색기 | NaOH | 삼일 | 가성소다 | 1.5 | Sera Con M-FAS | Dystar | 환원세정제 | 1.5 | 1:10 | 0.04 | 40 | 2 | 80 | 20 | 0 | 80 | 0 | 0 | 80 | 0 | 0 | 80 | 0 | 0 | 80 | 0 | 0 | 80 | 0 | 0 | 80 | 0 | 60 |  | 1 | 25 |  | 2 |  |  |  | 100 | 10 |  |  |  |  | P-DY05 | 실험실 패더 | 1 | 1 | P-DY06 | 실험실 텐터 | 180 | 1 | 2 | 2 | [165 empty] | 310.8456782 | 1.18 | [12 empty] | 32.13 | -8.45 | -25.54 | 5.3066 | 32.26 | -7.96 | -24.9 | 34.16 | -4.9 | -21.48 | 2 | 4.98
| 89 | 2021-04-07 | 다이텍연구원 | 1 | P-DY09 | 고압 래피드 염색기 | RAW-001 | Recycled Polyester | 300 | 96 | Semi Dull | Draw Textured Yarn | 82.5 | 150*2 INT | Filaments | Recycled Polyester | 300 | 96 | Semi Dull | Draw Textured Yarn | 82.5 | 150*2 INT | Filaments | WOVEN | TWILL |  |  |  | P-DY09 | 고압 래피드 염색기 |  | Sera Wash C-NEP | DYSTAR | 정련호발제 | 3 | NaOH | 삼일 | 가성소다 | 5 | CH3COOH | 삼일 | 빙초산 | 0.5 | 45 | 5.5 | 95 | 60 | 0 | 95 | 0 | 0 | 95 | 0 | 0 | 95 | 0 | 0 | 95 | 0 | 0 | 95 | 0 | 0 | 95 | 0 | 80 | 10 | 2 | P-DY12 | 산업용 텐터기 | 1 | 3 | 3 |  |  | 170 | 170 | 20 | 1200 |  |  | 170 | 170 | 20 | 1200 |  |  | 170 | 170 | 20 | 1200 |  |  | 170 | 170 | 20 | 1200 |  |  | 170 | 170 | 20 | 1200 |  |  | 170 | 170 | 20 | 1200 |  |  | 170 | 170 | 20 | 1200 | 4 | Dianix Blue AM-2G | DYSTAR | 분산 | 고일광 | 2.5 | [16 empty] | 1:10 | 0.04 | Sunsolt RM-340S | 니카코리아 | 분산·균염제 | 0.3 | 빙초산 | 삼일 | 산 | 0.5 | [8 empty] | P-DY02 | IR 염색기 | 40 | 1.5 | 64 | 0 | 0.75 | 100 | 0 | 1.458333333 | 135 | 60 | 1.97222 | 64 | 0 | 0 | 64 | 0 | 0 | 64 | 0 | 0 | 64 | 0 | P-DY02 | IR 염색기 | NaOH | 삼일 | 가성소다 | 1.5 | Sera Con M-FAS | Dystar | 환원세정제 | 1.5 | 1:10 | 0.04 | 40 | 2 | 80 | 20 | 0 | 80 | 0 | 0 | 80 | 0 | 0 | 80 | 0 | 0 | 80 | 0 | 0 | 80 | 0 | 0 | 80 | 0 | 60 |  | 1 | 25 |  | 2 |  |  |  | 100 | 10 |  |  |  |  | P-DY05 | 실험실 패더 | 1 | 1 | P-DY06 | 실험실 텐터 | 180 | 1 | 2 | 2 | [165 empty] | 310.8456782 | 1.18 | [12 empty] | 29.14 | -7.35 | -24.77 | 6.6726 | 30.03 | -7.12 | -24.46 | 30.74 | -3.49 | -19.99 | 2 | 5.803333
| 90 | 2021-04-07 | 다이텍연구원 | 1 | P-DY09 | 고압 래피드 염색기 | RAW-001 | Recycled Polyester | 300 | 96 | Semi Dull | Draw Textured Yarn | 82.5 | 150*2 INT | Filaments | Recycled Polyester | 300 | 96 | Semi Dull | Draw Textured Yarn | 82.5 | 150*2 INT | Filaments | WOVEN | TWILL |  |  |  | P-DY09 | 고압 래피드 염색기 |  | Sera Wash C-NEP | DYSTAR | 정련호발제 | 3 | NaOH | 삼일 | 가성소다 | 5 | CH3COOH | 삼일 | 빙초산 | 0.5 | 45 | 5.5 | 95 | 60 | 0 | 95 | 0 | 0 | 95 | 0 | 0 | 95 | 0 | 0 | 95 | 0 | 0 | 95 | 0 | 0 | 95 | 0 | 80 | 10 | 2 | P-DY12 | 산업용 텐터기 | 1 | 3 | 3 |  |  | 170 | 170 | 20 | 1200 |  |  | 170 | 170 | 20 | 1200 |  |  | 170 | 170 | 20 | 1200 |  |  | 170 | 170 | 20 | 1200 |  |  | 170 | 170 | 20 | 1200 |  |  | 170 | 170 | 20 | 1200 |  |  | 170 | 170 | 20 | 1200 | 4 | Dianix Blue AM-2G | DYSTAR | 분산 | 고일광 | 3 | [16 empty] | 1:10 | 0.04 | Sunsolt RM-340S | 니카코리아 | 분산·균염제 | 0.3 | 빙초산 | 삼일 | 산 | 0.5 | [8 empty] | P-DY02 | IR 염색기 | 40 | 1.5 | 64 | 0 | 0.75 | 100 | 0 | 1.458333333 | 135 | 60 | 1.97222 | 64 | 0 | 0 | 64 | 0 | 0 | 64 | 0 | 0 | 64 | 0 | P-DY02 | IR 염색기 | NaOH | 삼일 | 가성소다 | 1.5 | Sera Con M-FAS | Dystar | 환원세정제 | 1.5 | 1:10 | 0.04 | 40 | 2 | 80 | 20 | 0 | 80 | 0 | 0 | 80 | 0 | 0 | 80 | 0 | 0 | 80 | 0 | 0 | 80 | 0 | 0 | 80 | 0 | 60 |  | 1 | 25 |  | 2 |  |  |  | 100 | 10 |  |  |  |  | P-DY05 | 실험실 패더 | 1 | 1 | P-DY06 | 실험실 텐터 | 180 | 1 | 2 | 2 | [165 empty] | 310.8456782 | 1.18 | [12 empty] | 27.59 | -6.41 | -24.15 | 7.6382 | 28.06 | -6.16 | -23.58 | 28.78 | -3.8 | -19.79 | 2 | 4.536667
| 91 | 2021-04-07 | 다이텍연구원 | 1 | P-DY09 | 고압 래피드 염색기 | RAW-001 | Recycled Polyester | 300 | 96 | Semi Dull | Draw Textured Yarn | 82.5 | 150*2 INT | Filaments | Recycled Polyester | 300 | 96 | Semi Dull | Draw Textured Yarn | 82.5 | 150*2 INT | Filaments | WOVEN | TWILL |  |  |  | P-DY09 | 고압 래피드 염색기 |  | Sera Wash C-NEP | DYSTAR | 정련호발제 | 3 | NaOH | 삼일 | 가성소다 | 5 | CH3COOH | 삼일 | 빙초산 | 0.5 | 45 | 5.5 | 95 | 60 | 0 | 95 | 0 | 0 | 95 | 0 | 0 | 95 | 0 | 0 | 95 | 0 | 0 | 95 | 0 | 0 | 95 | 0 | 80 | 10 | 2 | P-DY12 | 산업용 텐터기 | 1 | 3 | 3 |  |  | 170 | 170 | 20 | 1200 |  |  | 170 | 170 | 20 | 1200 |  |  | 170 | 170 | 20 | 1200 |  |  | 170 | 170 | 20 | 1200 |  |  | 170 | 170 | 20 | 1200 |  |  | 170 | 170 | 20 | 1200 |  |  | 170 | 170 | 20 | 1200 | 4 | Dianix Red AM-SLR | DYSTAR | 분산 | 고일광 | 0.017 | Dianix Blue AM-2G | DYSTAR | 분산 | 고일광 | 0.033 | [11 empty] | 1:10 | 0.04 | Sunsolt RM-340S | 니카코리아 | 분산·균염제 | 0.3 | 빙초산 | 삼일 | 산 | 0.5 | [8 empty] | P-DY02 | IR 염색기 | 40 | 1.5 | 64 | 0 | 0.75 | 100 | 0 | 1.458333333 | 135 | 60 | 1.97222 | 64 | 0 | 0 | 64 | 0 | 0 | 64 | 0 | 0 | 64 | 0 | P-DY02 | IR 염색기 | NaOH | 삼일 | 가성소다 | 1.5 | Sera Con M-FAS | Dystar | 환원세정제 | 1.5 | 1:10 | 0.04 | 40 | 2 | 80 | 20 | 0 | 80 | 0 | 0 | 80 | 0 | 0 | 80 | 0 | 0 | 80 | 0 | 0 | 80 | 0 | 0 | 80 | 0 | 60 |  | 1 | 25 |  | 2 |  |  |  | 100 | 10 |  |  |  |  | P-DY05 | 실험실 패더 | 1 | 1 | P-DY06 | 실험실 텐터 | 180 | 1 | 2 | 2 | [165 empty] | 310.8456782 | 1.18 | [12 empty] | 70.67 | 8.15 | -12.96 | 0.2507 | 70.83 | 7.72 | -12.3 | 76.89 | 6.09 | -8.17 | 1-2 | 7.51
| 92 | 2021-04-07 | 다이텍연구원 | 1 | P-DY09 | 고압 래피드 염색기 | RAW-001 | Recycled Polyester | 300 | 96 | Semi Dull | Draw Textured Yarn | 82.5 | 150*2 INT | Filaments | Recycled Polyester | 300 | 96 | Semi Dull | Draw Textured Yarn | 82.5 | 150*2 INT | Filaments | WOVEN | TWILL |  |  |  | P-DY09 | 고압 래피드 염색기 |  | Sera Wash C-NEP | DYSTAR | 정련호발제 | 3 | NaOH | 삼일 | 가성소다 | 5 | CH3COOH | 삼일 | 빙초산 | 0.5 | 45 | 5.5 | 95 | 60 | 0 | 95 | 0 | 0 | 95 | 0 | 0 | 95 | 0 | 0 | 95 | 0 | 0 | 95 | 0 | 0 | 95 | 0 | 80 | 10 | 2 | P-DY12 | 산업용 텐터기 | 1 | 3 | 3 |  |  | 170 | 170 | 20 | 1200 |  |  | 170 | 170 | 20 | 1200 |  |  | 170 | 170 | 20 | 1200 |  |  | 170 | 170 | 20 | 1200 |  |  | 170 | 170 | 20 | 1200 |  |  | 170 | 170 | 20 | 1200 |  |  | 170 | 170 | 20 | 1200 | 4 | Dianix Red AM-SLR | DYSTAR | 분산 | 고일광 | 0.033 | Dianix Blue AM-2G | DYSTAR | 분산 | 고일광 | 0.017 | [11 empty] | 1:10 | 0.04 | Sunsolt RM-340S | 니카코리아 | 분산·균염제 | 0.3 | 빙초산 | 삼일 | 산 | 0.5 | [8 empty] | P-DY02 | IR 염색기 | 40 | 1.5 | 64 | 0 | 0.75 | 100 | 0 | 1.458333333 | 135 | 60 | 1.97222 | 64 | 0 | 0 | 64 | 0 | 0 | 64 | 0 | 0 | 64 | 0 | P-DY02 | IR 염색기 | NaOH | 삼일 | 가성소다 | 1.5 | Sera Con M-FAS | Dystar | 환원세정제 | 1.5 | 1:10 | 0.04 | 40 | 2 | 80 | 20 | 0 | 80 | 0 | 0 | 80 | 0 | 0 | 80 | 0 | 0 | 80 | 0 | 0 | 80 | 0 | 0 | 80 | 0 | 60 |  | 1 | 25 |  | 2 |  |  |  | 100 | 10 |  |  |  |  | P-DY05 | 실험실 패더 | 1 | 1 | P-DY06 | 실험실 텐터 | 180 | 1 | 2 | 2 | [165 empty] | 310.8456782 | 1.18 | [12 empty] | 69.29 | 19.63 | -9.85 | 0.2561 | 68.95 | 19.25 | -9.53 | 75.48 | 15.11 | -6.32 | 1-2 | 8.373333
| 93 | 2021-04-07 | 다이텍연구원 | 1 | P-DY09 | 고압 래피드 염색기 | RAW-001 | Recycled Polyester | 300 | 96 | Semi Dull | Draw Textured Yarn | 82.5 | 150*2 INT | Filaments | Recycled Polyester | 300 | 96 | Semi Dull | Draw Textured Yarn | 82.5 | 150*2 INT | Filaments | WOVEN | TWILL |  |  |  | P-DY09 | 고압 래피드 염색기 |  | Sera Wash C-NEP | DYSTAR | 정련호발제 | 3 | NaOH | 삼일 | 가성소다 | 5 | CH3COOH | 삼일 | 빙초산 | 0.5 | 45 | 5.5 | 95 | 60 | 0 | 95 | 0 | 0 | 95 | 0 | 0 | 95 | 0 | 0 | 95 | 0 | 0 | 95 | 0 | 0 | 95 | 0 | 80 | 10 | 2 | P-DY12 | 산업용 텐터기 | 1 | 3 | 3 |  |  | 170 | 170 | 20 | 1200 |  |  | 170 | 170 | 20 | 1200 |  |  | 170 | 170 | 20 | 1200 |  |  | 170 | 170 | 20 | 1200 |  |  | 170 | 170 | 20 | 1200 |  |  | 170 | 170 | 20 | 1200 |  |  | 170 | 170 | 20 | 1200 | 4 | Dianix Yellow AM-2R | DYSTAR | 분산 | 고일광 | 0.017 | Dianix Blue AM-2G | DYSTAR | 분산 | 고일광 | 0.033 | [11 empty] | 1:10 | 0.04 | Sunsolt RM-340S | 니카코리아 | 분산·균염제 | 0.3 | 빙초산 | 삼일 | 산 | 0.5 | [8 empty] | P-DY02 | IR 염색기 | 40 | 1.5 | 64 | 0 | 0.75 | 100 | 0 | 1.458333333 | 135 | 60 | 1.97222 | 64 | 0 | 0 | 64 | 0 | 0 | 64 | 0 | 0 | 64 | 0 | P-DY02 | IR 염색기 | NaOH | 삼일 | 가성소다 | 1.5 | Sera Con M-FAS | Dystar | 환원세정제 | 1.5 | 1:10 | 0.04 | 40 | 2 | 80 | 20 | 0 | 80 | 0 | 0 | 80 | 0 | 0 | 80 | 0 | 0 | 80 | 0 | 0 | 80 | 0 | 0 | 80 | 0 | 60 |  | 1 | 25 |  | 2 |  |  |  | 100 | 10 |  |  |  |  | P-DY05 | 실험실 패더 | 1 | 1 | P-DY06 | 실험실 텐터 | 180 | 1 | 2 | 2 | [165 empty] | 310.8456782 | 1.18 | [12 empty] | 77.06 | -10.24 | -2.64 | 0.2655 | 76.92 | -10.11 | -2.28 | 81.68 | -7.78 | -0.59 | 1-2 | 5.556667
| 94 | 2021-04-07 | 다이텍연구원 | 1 | P-DY09 | 고압 래피드 염색기 | RAW-001 | Recycled Polyester | 300 | 96 | Semi Dull | Draw Textured Yarn | 82.5 | 150*2 INT | Filaments | Recycled Polyester | 300 | 96 | Semi Dull | Draw Textured Yarn | 82.5 | 150*2 INT | Filaments | WOVEN | TWILL |  |  |  | P-DY09 | 고압 래피드 염색기 |  | Sera Wash C-NEP | DYSTAR | 정련호발제 | 3 | NaOH | 삼일 | 가성소다 | 5 | CH3COOH | 삼일 | 빙초산 | 0.5 | 45 | 5.5 | 95 | 60 | 0 | 95 | 0 | 0 | 95 | 0 | 0 | 95 | 0 | 0 | 95 | 0 | 0 | 95 | 0 | 0 | 95 | 0 | 80 | 10 | 2 | P-DY12 | 산업용 텐터기 | 1 | 3 | 3 |  |  | 170 | 170 | 20 | 1200 |  |  | 170 | 170 | 20 | 1200 |  |  | 170 | 170 | 20 | 1200 |  |  | 170 | 170 | 20 | 1200 |  |  | 170 | 170 | 20 | 1200 |  |  | 170 | 170 | 20 | 1200 |  |  | 170 | 170 | 20 | 1200 | 4 | Dianix Yellow AM-2R | DYSTAR | 분산 | 고일광 | 0.017 | Dianix Red AM-SLR | DYSTAR | 분산 | 고일광 | 0.017 | Dianix Blue AM-2G | DYSTAR | 분산 | 고일광 | 0.017 | [6 empty] | 1:10 | 0.04 | Sunsolt RM-340S | 니카코리아 | 분산·균염제 | 0.3 | 빙초산 | 삼일 | 산 | 0.5 | [8 empty] | P-DY02 | IR 염색기 | 40 | 1.5 | 64 | 0 | 0.75 | 100 | 0 | 1.458333333 | 135 | 60 | 1.97222 | 64 | 0 | 0 | 64 | 0 | 0 | 64 | 0 | 0 | 64 | 0 | P-DY02 | IR 염색기 | NaOH | 삼일 | 가성소다 | 1.5 | Sera Con M-FAS | Dystar | 환원세정제 | 1.5 | 1:10 | 0.04 | 40 | 2 | 80 | 20 | 0 | 80 | 0 | 0 | 80 | 0 | 0 | 80 | 0 | 0 | 80 | 0 | 0 | 80 | 0 | 0 | 80 | 0 | 60 |  | 1 | 25 |  | 2 |  |  |  | 100 | 10 |  |  |  |  | P-DY05 | 실험실 패더 | 1 | 1 | P-DY06 | 실험실 텐터 | 180 | 1 | 2 | 2 | [165 empty] | 310.8456782 | 1.18 | [12 empty] | 71.24 | 8.18 | -6.36 | 0.2678 | 72.03 | 7.76 | -5.71 | 78 | 6.3 | -3.03 | 1-2 | 6.71
| 95 | 2021-04-07 | 다이텍연구원 | 1 | P-DY09 | 고압 래피드 염색기 | RAW-001 | Recycled Polyester | 300 | 96 | Semi Dull | Draw Textured Yarn | 82.5 | 150*2 INT | Filaments | Recycled Polyester | 300 | 96 | Semi Dull | Draw Textured Yarn | 82.5 | 150*2 INT | Filaments | WOVEN | TWILL |  |  |  | P-DY09 | 고압 래피드 염색기 |  | Sera Wash C-NEP | DYSTAR | 정련호발제 | 3 | NaOH | 삼일 | 가성소다 | 5 | CH3COOH | 삼일 | 빙초산 | 0.5 | 45 | 5.5 | 95 | 60 | 0 | 95 | 0 | 0 | 95 | 0 | 0 | 95 | 0 | 0 | 95 | 0 | 0 | 95 | 0 | 0 | 95 | 0 | 80 | 10 | 2 | P-DY12 | 산업용 텐터기 | 1 | 3 | 3 |  |  | 170 | 170 | 20 | 1200 |  |  | 170 | 170 | 20 | 1200 |  |  | 170 | 170 | 20 | 1200 |  |  | 170 | 170 | 20 | 1200 |  |  | 170 | 170 | 20 | 1200 |  |  | 170 | 170 | 20 | 1200 |  |  | 170 | 170 | 20 | 1200 | 4 | Dianix Yellow AM-2R | DYSTAR | 분산 | 고일광 | 0.017 | Dianix Red AM-SLR | DYSTAR | 분산 | 고일광 | 0.033 | [11 empty] | 1:10 | 0.04 | Sunsolt RM-340S | 니카코리아 | 분산·균염제 | 0.3 | 빙초산 | 삼일 | 산 | 0.5 | [8 empty] | P-DY02 | IR 염색기 | 40 | 1.5 | 64 | 0 | 0.75 | 100 | 0 | 1.458333333 | 135 | 60 | 1.97222 | 64 | 0 | 0 | 64 | 0 | 0 | 64 | 0 | 0 | 64 | 0 | P-DY02 | IR 염색기 | NaOH | 삼일 | 가성소다 | 1.5 | Sera Con M-FAS | Dystar | 환원세정제 | 1.5 | 1:10 | 0.04 | 40 | 2 | 80 | 20 | 0 | 80 | 0 | 0 | 80 | 0 | 0 | 80 | 0 | 0 | 80 | 0 | 0 | 80 | 0 | 0 | 80 | 0 | 60 |  | 1 | 25 |  | 2 |  |  |  | 100 | 10 |  |  |  |  | P-DY05 | 실험실 패더 | 1 | 1 | P-DY06 | 실험실 텐터 | 180 | 1 | 2 | 2 | [165 empty] | 310.8456782 | 1.18 | [12 empty] | 74.32 | 30.54 | 2.23 | 0.2524 | 73.68 | 27.58 | 1.63 | 79.54 | 23.16 | 2.93 | 1-2 | 7.456667
| 96 | 2021-04-07 | 다이텍연구원 | 1 | P-DY09 | 고압 래피드 염색기 | RAW-001 | Recycled Polyester | 300 | 96 | Semi Dull | Draw Textured Yarn | 82.5 | 150*2 INT | Filaments | Recycled Polyester | 300 | 96 | Semi Dull | Draw Textured Yarn | 82.5 | 150*2 INT | Filaments | WOVEN | TWILL |  |  |  | P-DY09 | 고압 래피드 염색기 |  | Sera Wash C-NEP | DYSTAR | 정련호발제 | 3 | NaOH | 삼일 | 가성소다 | 5 | CH3COOH | 삼일 | 빙초산 | 0.5 | 45 | 5.5 | 95 | 60 | 0 | 95 | 0 | 0 | 95 | 0 | 0 | 95 | 0 | 0 | 95 | 0 | 0 | 95 | 0 | 0 | 95 | 0 | 80 | 10 | 2 | P-DY12 | 산업용 텐터기 | 1 | 3 | 3 |  |  | 170 | 170 | 20 | 1200 |  |  | 170 | 170 | 20 | 1200 |  |  | 170 | 170 | 20 | 1200 |  |  | 170 | 170 | 20 | 1200 |  |  | 170 | 170 | 20 | 1200 |  |  | 170 | 170 | 20 | 1200 |  |  | 170 | 170 | 20 | 1200 | 4 | Dianix Yellow AM-2R | DYSTAR | 분산 | 고일광 | 0.033 | Dianix Blue AM-2G | DYSTAR | 분산 | 고일광 | 0.017 | [11 empty] | 1:10 | 0.04 | Sunsolt RM-340S | 니카코리아 | 분산·균염제 | 0.3 | 빙초산 | 삼일 | 산 | 0.5 | [8 empty] | P-DY02 | IR 염색기 | 40 | 1.5 | 64 | 0 | 0.75 | 100 | 0 | 1.458333333 | 135 | 60 | 1.97222 | 64 | 0 | 0 | 64 | 0 | 0 | 64 | 0 | 0 | 64 | 0 | P-DY02 | IR 염색기 | NaOH | 삼일 | 가성소다 | 1.5 | Sera Con M-FAS | Dystar | 환원세정제 | 1.5 | 1:10 | 0.04 | 40 | 2 | 80 | 20 | 0 | 80 | 0 | 0 | 80 | 0 | 0 | 80 | 0 | 0 | 80 | 0 | 0 | 80 | 0 | 0 | 80 | 0 | 60 |  | 1 | 25 |  | 2 |  |  |  | 100 | 10 |  |  |  |  | P-DY05 | 실험실 패더 | 1 | 1 | P-DY06 | 실험실 텐터 | 180 | 1 | 2 | 2 | [165 empty] | 310.8456782 | 1.18 | [12 empty] | 80.76 | -9.34 | 7.37 | 0.2648 | 80.55 | -9.18 | 7.72 | 85.18 | -7.21 | 7 | 1-2 | 5.09
| 97 | 2021-04-08 | 다이텍연구원 | 1 | P-DY09 | 고압 래피드 염색기 | RAW-001 | Recycled Polyester | 300 | 96 | Semi Dull | Draw Textured Yarn | 82.5 | 150*2 INT | Filaments | Recycled Polyester | 300 | 96 | Semi Dull | Draw Textured Yarn | 82.5 | 150*2 INT | Filaments | WOVEN | TWILL |  |  |  | P-DY09 | 고압 래피드 염색기 |  | Sera Wash C-NEP | DYSTAR | 정련호발제 | 3 | NaOH | 삼일 | 가성소다 | 5 | CH3COOH | 삼일 | 빙초산 | 0.5 | 45 | 5.5 | 95 | 60 | 0 | 95 | 0 | 0 | 95 | 0 | 0 | 95 | 0 | 0 | 95 | 0 | 0 | 95 | 0 | 0 | 95 | 0 | 80 | 10 | 2 | P-DY12 | 산업용 텐터기 | 1 | 3 | 3 |  |  | 170 | 170 | 20 | 1200 |  |  | 170 | 170 | 20 | 1200 |  |  | 170 | 170 | 20 | 1200 |  |  | 170 | 170 | 20 | 1200 |  |  | 170 | 170 | 20 | 1200 |  |  | 170 | 170 | 20 | 1200 |  |  | 170 | 170 | 20 | 1200 | 4 | Dianix Yellow AM-2R | DYSTAR | 분산 | 고일광 | 0.033 | Dianix Red AM-SLR | DYSTAR | 분산 | 고일광 | 0.017 | [11 empty] | 1:10 | 0.04 | Sunsolt RM-340S | 니카코리아 | 분산·균염제 | 0.3 | 빙초산 | 삼일 | 산 | 0.5 | [8 empty] | P-DY02 | IR 염색기 | 40 | 1.5 | 64 | 0 | 0.75 | 100 | 0 | 1.458333333 | 135 | 60 | 1.97222 | 64 | 0 | 0 | 64 | 0 | 0 | 64 | 0 | 0 | 64 | 0 | P-DY02 | IR 염색기 | NaOH | 삼일 | 가성소다 | 1.5 | Sera Con M-FAS | Dystar | 환원세정제 | 1.5 | 1:10 | 0.04 | 40 | 2 | 80 | 20 | 0 | 80 | 0 | 0 | 80 | 0 | 0 | 80 | 0 | 0 | 80 | 0 | 0 | 80 | 0 | 0 | 80 | 0 | 60 |  | 1 | 25 |  | 2 |  |  |  | 100 | 10 |  |  |  |  | P-DY05 | 실험실 패더 | 1 | 1 | P-DY06 | 실험실 텐터 | 180 | 1 | 2 | 2 | [165 empty] | 310.8456782 | 1.18 | [12 empty] | 78.51 | 22.09 | 8.34 | 0.2489 | 77.71 | 18.89 | 7.73 | 82.95 | 16.73 | 7.89 | 1-2 | 5.673333
| 98 | 2021-04-08 | 다이텍연구원 | 1 | P-DY09 | 고압 래피드 염색기 | RAW-001 | Recycled Polyester | 300 | 96 | Semi Dull | Draw Textured Yarn | 82.5 | 150*2 INT | Filaments | Recycled Polyester | 300 | 96 | Semi Dull | Draw Textured Yarn | 82.5 | 150*2 INT | Filaments | WOVEN | TWILL |  |  |  | P-DY09 | 고압 래피드 염색기 |  | Sera Wash C-NEP | DYSTAR | 정련호발제 | 3 | NaOH | 삼일 | 가성소다 | 5 | CH3COOH | 삼일 | 빙초산 | 0.5 | 45 | 5.5 | 95 | 60 | 0 | 95 | 0 | 0 | 95 | 0 | 0 | 95 | 0 | 0 | 95 | 0 | 0 | 95 | 0 | 0 | 95 | 0 | 80 | 10 | 2 | P-DY12 | 산업용 텐터기 | 1 | 3 | 3 |  |  | 170 | 170 | 20 | 1200 |  |  | 170 | 170 | 20 | 1200 |  |  | 170 | 170 | 20 | 1200 |  |  | 170 | 170 | 20 | 1200 |  |  | 170 | 170 | 20 | 1200 |  |  | 170 | 170 | 20 | 1200 |  |  | 170 | 170 | 20 | 1200 | 4 | Dianix Red AM-SLR | DYSTAR | 분산 | 고일광 | 0.033 | Dianix Blue AM-2G | DYSTAR | 분산 | 고일광 | 0.067 | [11 empty] | 1:10 | 0.04 | Sunsolt RM-340S | 니카코리아 | 분산·균염제 | 0.3 | 빙초산 | 삼일 | 산 | 0.5 | [8 empty] | P-DY02 | IR 염색기 | 40 | 1.5 | 64 | 0 | 0.75 | 100 | 0 | 1.458333333 | 135 | 60 | 1.97222 | 64 | 0 | 0 | 64 | 0 | 0 | 64 | 0 | 0 | 64 | 0 | P-DY02 | IR 염색기 | NaOH | 삼일 | 가성소다 | 1.5 | Sera Con M-FAS | Dystar | 환원세정제 | 1.5 | 1:10 | 0.04 | 40 | 2 | 80 | 20 | 0 | 80 | 0 | 0 | 80 | 0 | 0 | 80 | 0 | 0 | 80 | 0 | 0 | 80 | 0 | 0 | 80 | 0 | 60 |  | 1 | 25 |  | 2 |  |  |  | 100 | 10 |  |  |  |  | P-DY05 | 실험실 패더 | 1 | 1 | P-DY06 | 실험실 텐터 | 180 | 1 | 2 | 2 | [165 empty] | 310.8456782 | 1.18 | [12 empty] | 63.26 | 9.09 | -15.8 | 0.4211 | 63.34 | 8.92 | -15.56 | 69.34 | 7.17 | -11.82 | 1-2 | 7.286667
| 99 | 2021-04-08 | 다이텍연구원 | 1 | P-DY09 | 고압 래피드 염색기 | RAW-001 | Recycled Polyester | 300 | 96 | Semi Dull | Draw Textured Yarn | 82.5 | 150*2 INT | Filaments | Recycled Polyester | 300 | 96 | Semi Dull | Draw Textured Yarn | 82.5 | 150*2 INT | Filaments | WOVEN | TWILL |  |  |  | P-DY09 | 고압 래피드 염색기 |  | Sera Wash C-NEP | DYSTAR | 정련호발제 | 3 | NaOH | 삼일 | 가성소다 | 5 | CH3COOH | 삼일 | 빙초산 | 0.5 | 45 | 5.5 | 95 | 60 | 0 | 95 | 0 | 0 | 95 | 0 | 0 | 95 | 0 | 0 | 95 | 0 | 0 | 95 | 0 | 0 | 95 | 0 | 80 | 10 | 2 | P-DY12 | 산업용 텐터기 | 1 | 3 | 3 |  |  | 170 | 170 | 20 | 1200 |  |  | 170 | 170 | 20 | 1200 |  |  | 170 | 170 | 20 | 1200 |  |  | 170 | 170 | 20 | 1200 |  |  | 170 | 170 | 20 | 1200 |  |  | 170 | 170 | 20 | 1200 |  |  | 170 | 170 | 20 | 1200 | 4 | Dianix Red AM-SLR | DYSTAR | 분산 | 고일광 | 0.067 | Dianix Blue AM-2G | DYSTAR | 분산 | 고일광 | 0.033 | [11 empty] | 1:10 | 0.04 | Sunsolt RM-340S | 니카코리아 | 분산·균염제 | 0.3 | 빙초산 | 삼일 | 산 | 0.5 | [8 empty] | P-DY02 | IR 염색기 | 40 | 1.5 | 64 | 0 | 0.75 | 100 | 0 | 1.458333333 | 135 | 60 | 1.97222 | 64 | 0 | 0 | 64 | 0 | 0 | 64 | 0 | 0 | 64 | 0 | P-DY02 | IR 염색기 | NaOH | 삼일 | 가성소다 | 1.5 | Sera Con M-FAS | Dystar | 환원세정제 | 1.5 | 1:10 | 0.04 | 40 | 2 | 80 | 20 | 0 | 80 | 0 | 0 | 80 | 0 | 0 | 80 | 0 | 0 | 80 | 0 | 0 | 80 | 0 | 0 | 80 | 0 | 60 |  | 1 | 25 |  | 2 |  |  |  | 100 | 10 |  |  |  |  | P-DY05 | 실험실 패더 | 1 | 1 | P-DY06 | 실험실 텐터 | 180 | 1 | 2 | 2 | [165 empty] | 310.8456782 | 1.18 | [12 empty] | 61.92 | 23.12 | -11.33 | 0.4183 | 61.98 | 22.83 | -10.87 | 69.57 | 17.77 | -7.78 | 1-2 | 9.63
| 100 | 2021-04-08 | 다이텍연구원 | 1 | P-DY09 | 고압 래피드 염색기 | RAW-001 | Recycled Polyester | 300 | 96 | Semi Dull | Draw Textured Yarn | 82.5 | 150*2 INT | Filaments | Recycled Polyester | 300 | 96 | Semi Dull | Draw Textured Yarn | 82.5 | 150*2 INT | Filaments | WOVEN | TWILL |  |  |  | P-DY09 | 고압 래피드 염색기 |  | Sera Wash C-NEP | DYSTAR | 정련호발제 | 3 | NaOH | 삼일 | 가성소다 | 5 | CH3COOH | 삼일 | 빙초산 | 0.5 | 45 | 5.5 | 95 | 60 | 0 | 95 | 0 | 0 | 95 | 0 | 0 | 95 | 0 | 0 | 95 | 0 | 0 | 95 | 0 | 0 | 95 | 0 | 80 | 10 | 2 | P-DY12 | 산업용 텐터기 | 1 | 3 | 3 |  |  | 170 | 170 | 20 | 1200 |  |  | 170 | 170 | 20 | 1200 |  |  | 170 | 170 | 20 | 1200 |  |  | 170 | 170 | 20 | 1200 |  |  | 170 | 170 | 20 | 1200 |  |  | 170 | 170 | 20 | 1200 |  |  | 170 | 170 | 20 | 1200 | 4 | Dianix Yellow AM-2R | DYSTAR | 분산 | 고일광 | 0.033 | Dianix Blue AM-2G | DYSTAR | 분산 | 고일광 | 0.067 | [11 empty] | 1:10 | 0.04 | Sunsolt RM-340S | 니카코리아 | 분산·균염제 | 0.3 | 빙초산 | 삼일 | 산 | 0.5 | [8 empty] | P-DY02 | IR 염색기 | 40 | 1.5 | 64 | 0 | 0.75 | 100 | 0 | 1.458333333 | 135 | 60 | 1.97222 | 64 | 0 | 0 | 64 | 0 | 0 | 64 | 0 | 0 | 64 | 0 | P-DY02 | IR 염색기 | NaOH | 삼일 | 가성소다 | 1.5 | Sera Con M-FAS | Dystar | 환원세정제 | 1.5 | 1:10 | 0.04 | 40 | 2 | 80 | 20 | 0 | 80 | 0 | 0 | 80 | 0 | 0 | 80 | 0 | 0 | 80 | 0 | 0 | 80 | 0 | 0 | 80 | 0 | 60 |  | 1 | 25 |  | 2 |  |  |  | 100 | 10 |  |  |  |  | P-DY05 | 실험실 패더 | 1 | 1 | P-DY06 | 실험실 텐터 | 180 | 1 | 2 | 2 | [165 empty] | 310.8456782 | 1.18 | [12 empty] | 71.12 | -11.96 | -5.25 | 0.4138 | 71.48 | -11.93 | -4.74 | 76.45 | -8.69 | -3.2 | 1-2 | 6.133333
| 101 | 2021-04-08 | 다이텍연구원 | 1 | P-DY09 | 고압 래피드 염색기 | RAW-001 | Recycled Polyester | 300 | 96 | Semi Dull | Draw Textured Yarn | 82.5 | 150*2 INT | Filaments | Recycled Polyester | 300 | 96 | Semi Dull | Draw Textured Yarn | 82.5 | 150*2 INT | Filaments | WOVEN | TWILL |  |  |  | P-DY09 | 고압 래피드 염색기 |  | Sera Wash C-NEP | DYSTAR | 정련호발제 | 3 | NaOH | 삼일 | 가성소다 | 5 | CH3COOH | 삼일 | 빙초산 | 0.5 | 45 | 5.5 | 95 | 60 | 0 | 95 | 0 | 0 | 95 | 0 | 0 | 95 | 0 | 0 | 95 | 0 | 0 | 95 | 0 | 0 | 95 | 0 | 80 | 10 | 2 | P-DY12 | 산업용 텐터기 | 1 | 3 | 3 |  |  | 170 | 170 | 20 | 1200 |  |  | 170 | 170 | 20 | 1200 |  |  | 170 | 170 | 20 | 1200 |  |  | 170 | 170 | 20 | 1200 |  |  | 170 | 170 | 20 | 1200 |  |  | 170 | 170 | 20 | 1200 |  |  | 170 | 170 | 20 | 1200 | 4 | Dianix Yellow AM-2R | DYSTAR | 분산 | 고일광 | 0.033 | Dianix Red AM-SLR | DYSTAR | 분산 | 고일광 | 0.033 | Dianix Blue AM-2G | DYSTAR | 분산 | 고일광 | 0.033 | [6 empty] | 1:10 | 0.04 | Sunsolt RM-340S | 니카코리아 | 분산·균염제 | 0.3 | 빙초산 | 삼일 | 산 | 0.5 | [8 empty] | P-DY02 | IR 염색기 | 40 | 1.5 | 64 | 0 | 0.75 | 100 | 0 | 1.458333333 | 135 | 60 | 1.97222 | 64 | 0 | 0 | 64 | 0 | 0 | 64 | 0 | 0 | 64 | 0 | P-DY02 | IR 염색기 | NaOH | 삼일 | 가성소다 | 1.5 | Sera Con M-FAS | Dystar | 환원세정제 | 1.5 | 1:10 | 0.04 | 40 | 2 | 80 | 20 | 0 | 80 | 0 | 0 | 80 | 0 | 0 | 80 | 0 | 0 | 80 | 0 | 0 | 80 | 0 | 0 | 80 | 0 | 60 |  | 1 | 25 |  | 2 |  |  |  | 100 | 10 |  |  |  |  | P-DY05 | 실험실 패더 | 1 | 1 | P-DY06 | 실험실 텐터 | 180 | 1 | 2 | 2 | [165 empty] | 310.8456782 | 1.18 | [12 empty] | 66.76 | 12.31 | -5.15 | 0.4022 | 66.04 | 11.93 | -4.89 | 72.75 | 9.52 | -3.09 | 1-2 | 7.346667
| 102 | 2021-04-08 | 다이텍연구원 | 1 | P-DY09 | 고압 래피드 염색기 | RAW-001 | Recycled Polyester | 300 | 96 | Semi Dull | Draw Textured Yarn | 82.5 | 150*2 INT | Filaments | Recycled Polyester | 300 | 96 | Semi Dull | Draw Textured Yarn | 82.5 | 150*2 INT | Filaments | WOVEN | TWILL |  |  |  | P-DY09 | 고압 래피드 염색기 |  | Sera Wash C-NEP | DYSTAR | 정련호발제 | 3 | NaOH | 삼일 | 가성소다 | 5 | CH3COOH | 삼일 | 빙초산 | 0.5 | 45 | 5.5 | 95 | 60 | 0 | 95 | 0 | 0 | 95 | 0 | 0 | 95 | 0 | 0 | 95 | 0 | 0 | 95 | 0 | 0 | 95 | 0 | 80 | 10 | 2 | P-DY12 | 산업용 텐터기 | 1 | 3 | 3 |  |  | 170 | 170 | 20 | 1200 |  |  | 170 | 170 | 20 | 1200 |  |  | 170 | 170 | 20 | 1200 |  |  | 170 | 170 | 20 | 1200 |  |  | 170 | 170 | 20 | 1200 |  |  | 170 | 170 | 20 | 1200 |  |  | 170 | 170 | 20 | 1200 | 4 | Dianix Yellow AM-2R | DYSTAR | 분산 | 고일광 | 0.033 | Dianix Red AM-SLR | DYSTAR | 분산 | 고일광 | 0.067 | [11 empty] | 1:10 | 0.04 | Sunsolt RM-340S | 니카코리아 | 분산·균염제 | 0.3 | 빙초산 | 삼일 | 산 | 0.5 | [8 empty] | P-DY02 | IR 염색기 | 40 | 1.5 | 64 | 0 | 0.75 | 100 | 0 | 1.458333333 | 135 | 60 | 1.97222 | 64 | 0 | 0 | 64 | 0 | 0 | 64 | 0 | 0 | 64 | 0 | P-DY02 | IR 염색기 | NaOH | 삼일 | 가성소다 | 1.5 | Sera Con M-FAS | Dystar | 환원세정제 | 1.5 | 1:10 | 0.04 | 40 | 2 | 80 | 20 | 0 | 80 | 0 | 0 | 80 | 0 | 0 | 80 | 0 | 0 | 80 | 0 | 0 | 80 | 0 | 0 | 80 | 0 | 60 |  | 1 | 25 |  | 2 |  |  |  | 100 | 10 |  |  |  |  | P-DY05 | 실험실 패더 | 1 | 1 | P-DY06 | 실험실 텐터 | 180 | 1 | 2 | 2 | [165 empty] | 310.8456782 | 1.18 | [12 empty] | 68.21 | 37.74 | 3.6 | 0.4174 | 67.23 | 35.51 | 3.29 | 73.59 | 29.28 | 3.62 | 1-2 | 8.923333
| 103 | 2021-04-08 | 다이텍연구원 | 1 | P-DY09 | 고압 래피드 염색기 | RAW-001 | Recycled Polyester | 300 | 96 | Semi Dull | Draw Textured Yarn | 82.5 | 150*2 INT | Filaments | Recycled Polyester | 300 | 96 | Semi Dull | Draw Textured Yarn | 82.5 | 150*2 INT | Filaments | WOVEN | TWILL |  |  |  | P-DY09 | 고압 래피드 염색기 |  | Sera Wash C-NEP | DYSTAR | 정련호발제 | 3 | NaOH | 삼일 | 가성소다 | 5 | CH3COOH | 삼일 | 빙초산 | 0.5 | 45 | 5.5 | 95 | 60 | 0 | 95 | 0 | 0 | 95 | 0 | 0 | 95 | 0 | 0 | 95 | 0 | 0 | 95 | 0 | 0 | 95 | 0 | 80 | 10 | 2 | P-DY12 | 산업용 텐터기 | 1 | 3 | 3 |  |  | 170 | 170 | 20 | 1200 |  |  | 170 | 170 | 20 | 1200 |  |  | 170 | 170 | 20 | 1200 |  |  | 170 | 170 | 20 | 1200 |  |  | 170 | 170 | 20 | 1200 |  |  | 170 | 170 | 20 | 1200 |  |  | 170 | 170 | 20 | 1200 | 4 | Dianix Yellow AM-2R | DYSTAR | 분산 | 고일광 | 0.067 | Dianix Blue AM-2G | DYSTAR | 분산 | 고일광 | 0.033 | [11 empty] | 1:10 | 0.04 | Sunsolt RM-340S | 니카코리아 | 분산·균염제 | 0.3 | 빙초산 | 삼일 | 산 | 0.5 | [8 empty] | P-DY02 | IR 염색기 | 40 | 1.5 | 64 | 0 | 0.75 | 100 | 0 | 1.458333333 | 135 | 60 | 1.97222 | 64 | 0 | 0 | 64 | 0 | 0 | 64 | 0 | 0 | 64 | 0 | P-DY02 | IR 염색기 | NaOH | 삼일 | 가성소다 | 1.5 | Sera Con M-FAS | Dystar | 환원세정제 | 1.5 | 1:10 | 0.04 | 40 | 2 | 80 | 20 | 0 | 80 | 0 | 0 | 80 | 0 | 0 | 80 | 0 | 0 | 80 | 0 | 0 | 80 | 0 | 0 | 80 | 0 | 60 |  | 1 | 25 |  | 2 |  |  |  | 100 | 10 |  |  |  |  | P-DY05 | 실험실 패더 | 1 | 1 | P-DY06 | 실험실 텐터 | 180 | 1 | 2 | 2 | [165 empty] | 310.8456782 | 1.18 | [12 empty] | 76.36 | -11.67 | 9.04 | 0.4055 | 75.77 | -11.69 | 9.29 | 80.45 | -8.96 | 8.12 | 1-2 | 5.55
| 104 | 2021-04-08 | 다이텍연구원 | 1 | P-DY09 | 고압 래피드 염색기 | RAW-001 | Recycled Polyester | 300 | 96 | Semi Dull | Draw Textured Yarn | 82.5 | 150*2 INT | Filaments | Recycled Polyester | 300 | 96 | Semi Dull | Draw Textured Yarn | 82.5 | 150*2 INT | Filaments | WOVEN | TWILL |  |  |  | P-DY09 | 고압 래피드 염색기 |  | Sera Wash C-NEP | DYSTAR | 정련호발제 | 3 | NaOH | 삼일 | 가성소다 | 5 | CH3COOH | 삼일 | 빙초산 | 0.5 | 45 | 5.5 | 95 | 60 | 0 | 95 | 0 | 0 | 95 | 0 | 0 | 95 | 0 | 0 | 95 | 0 | 0 | 95 | 0 | 0 | 95 | 0 | 80 | 10 | 2 | P-DY12 | 산업용 텐터기 | 1 | 3 | 3 |  |  | 170 | 170 | 20 | 1200 |  |  | 170 | 170 | 20 | 1200 |  |  | 170 | 170 | 20 | 1200 |  |  | 170 | 170 | 20 | 1200 |  |  | 170 | 170 | 20 | 1200 |  |  | 170 | 170 | 20 | 1200 |  |  | 170 | 170 | 20 | 1200 | 4 | Dianix Yellow AM-2R | DYSTAR | 분산 | 고일광 | 0.067 | Dianix Red AM-SLR | DYSTAR | 분산 | 고일광 | 0.033 | [11 empty] | 1:10 | 0.04 | Sunsolt RM-340S | 니카코리아 | 분산·균염제 | 0.3 | 빙초산 | 삼일 | 산 | 0.5 | [8 empty] | P-DY02 | IR 염색기 | 40 | 1.5 | 64 | 0 | 0.75 | 100 | 0 | 1.458333333 | 135 | 60 | 1.97222 | 64 | 0 | 0 | 64 | 0 | 0 | 64 | 0 | 0 | 64 | 0 | P-DY02 | IR 염색기 | NaOH | 삼일 | 가성소다 | 1.5 | Sera Con M-FAS | Dystar | 환원세정제 | 1.5 | 1:10 | 0.04 | 40 | 2 | 80 | 20 | 0 | 80 | 0 | 0 | 80 | 0 | 0 | 80 | 0 | 0 | 80 | 0 | 0 | 80 | 0 | 0 | 80 | 0 | 60 |  | 1 | 25 |  | 2 |  |  |  | 100 | 10 |  |  |  |  | P-DY05 | 실험실 패더 | 1 | 1 | P-DY06 | 실험실 텐터 | 180 | 1 | 2 | 2 | [165 empty] | 310.8456782 | 1.18 | [12 empty] | 73.83 | 27.86 | 11.7 | 0.4047 | 73.45 | 24.87 | 10.8 | 77.97 | 21.77 | 10.16 | 1-2 | 5.52
| 105 | 2021-04-08 | 다이텍연구원 | 1 | P-DY09 | 고압 래피드 염색기 | RAW-001 | Recycled Polyester | 300 | 96 | Semi Dull | Draw Textured Yarn | 82.5 | 150*2 INT | Filaments | Recycled Polyester | 300 | 96 | Semi Dull | Draw Textured Yarn | 82.5 | 150*2 INT | Filaments | WOVEN | TWILL |  |  |  | P-DY09 | 고압 래피드 염색기 |  | Sera Wash C-NEP | DYSTAR | 정련호발제 | 3 | NaOH | 삼일 | 가성소다 | 5 | CH3COOH | 삼일 | 빙초산 | 0.5 | 45 | 5.5 | 95 | 60 | 0 | 95 | 0 | 0 | 95 | 0 | 0 | 95 | 0 | 0 | 95 | 0 | 0 | 95 | 0 | 0 | 95 | 0 | 80 | 10 | 2 | P-DY12 | 산업용 텐터기 | 1 | 3 | 3 |  |  | 170 | 170 | 20 | 1200 |  |  | 170 | 170 | 20 | 1200 |  |  | 170 | 170 | 20 | 1200 |  |  | 170 | 170 | 20 | 1200 |  |  | 170 | 170 | 20 | 1200 |  |  | 170 | 170 | 20 | 1200 |  |  | 170 | 170 | 20 | 1200 | 4 | Dianix Red AM-SLR | DYSTAR | 분산 | 고일광 | 0.167 | Dianix Blue AM-2G | DYSTAR | 분산 | 고일광 | 0.333 | [11 empty] | 1:10 | 0.04 | Sunsolt RM-340S | 니카코리아 | 분산·균염제 | 0.3 | 빙초산 | 삼일 | 산 | 0.5 | [8 empty] | P-DY02 | IR 염색기 | 40 | 1.5 | 64 | 0 | 0.75 | 100 | 0 | 1.458333333 | 135 | 60 | 1.97222 | 64 | 0 | 0 | 64 | 0 | 0 | 64 | 0 | 0 | 64 | 0 | P-DY02 | IR 염색기 | NaOH | 삼일 | 가성소다 | 1.5 | Sera Con M-FAS | Dystar | 환원세정제 | 1.5 | 1:10 | 0.04 | 40 | 2 | 80 | 20 | 0 | 80 | 0 | 0 | 80 | 0 | 0 | 80 | 0 | 0 | 80 | 0 | 0 | 80 | 0 | 0 | 80 | 0 | 60 |  | 1 | 25 |  | 2 |  |  |  | 100 | 10 |  |  |  |  | P-DY05 | 실험실 패더 | 1 | 1 | P-DY06 | 실험실 텐터 | 180 | 1 | 2 | 2 | [165 empty] | 310.8456782 | 1.18 | [12 empty] | 42.41 | 12.46 | -20.4 | 1.5622 | 42.22 | 12.04 | -20.22 | 51.69 | 11.02 | -15.93 | 1-2 | 10.44333
| 106 | 2021-04-08 | 다이텍연구원 | 1 | P-DY09 | 고압 래피드 염색기 | RAW-001 | Recycled Polyester | 300 | 96 | Semi Dull | Draw Textured Yarn | 82.5 | 150*2 INT | Filaments | Recycled Polyester | 300 | 96 | Semi Dull | Draw Textured Yarn | 82.5 | 150*2 INT | Filaments | WOVEN | TWILL |  |  |  | P-DY09 | 고압 래피드 염색기 |  | Sera Wash C-NEP | DYSTAR | 정련호발제 | 3 | NaOH | 삼일 | 가성소다 | 5 | CH3COOH | 삼일 | 빙초산 | 0.5 | 45 | 5.5 | 95 | 60 | 0 | 95 | 0 | 0 | 95 | 0 | 0 | 95 | 0 | 0 | 95 | 0 | 0 | 95 | 0 | 0 | 95 | 0 | 80 | 10 | 2 | P-DY12 | 산업용 텐터기 | 1 | 3 | 3 |  |  | 170 | 170 | 20 | 1200 |  |  | 170 | 170 | 20 | 1200 |  |  | 170 | 170 | 20 | 1200 |  |  | 170 | 170 | 20 | 1200 |  |  | 170 | 170 | 20 | 1200 |  |  | 170 | 170 | 20 | 1200 |  |  | 170 | 170 | 20 | 1200 | 4 | Dianix Red AM-SLR | DYSTAR | 분산 | 고일광 | 0.333 | Dianix Blue AM-2G | DYSTAR | 분산 | 고일광 | 0.167 | [11 empty] | 1:10 | 0.04 | Sunsolt RM-340S | 니카코리아 | 분산·균염제 | 0.3 | 빙초산 | 삼일 | 산 | 0.5 | [8 empty] | P-DY02 | IR 염색기 | 40 | 1.5 | 64 | 0 | 0.75 | 100 | 0 | 1.458333333 | 135 | 60 | 1.97222 | 64 | 0 | 0 | 64 | 0 | 0 | 64 | 0 | 0 | 64 | 0 | P-DY02 | IR 염색기 | NaOH | 삼일 | 가성소다 | 1.5 | Sera Con M-FAS | Dystar | 환원세정제 | 1.5 | 1:10 | 0.04 | 40 | 2 | 80 | 20 | 0 | 80 | 0 | 0 | 80 | 0 | 0 | 80 | 0 | 0 | 80 | 0 | 0 | 80 | 0 | 0 | 80 | 0 | 60 |  | 1 | 25 |  | 2 |  |  |  | 100 | 10 |  |  |  |  | P-DY05 | 실험실 패더 | 1 | 1 | P-DY06 | 실험실 텐터 | 180 | 1 | 2 | 2 | [165 empty] | 310.8456782 | 1.18 | [12 empty] | 41.44 | 27.24 | -13.34 | 1.5528 | 41.93 | 26.3 | -13.18 | 50.61 | 22.42 | -10.56 | 1-2 | 9.856667
| 107 | 2021-04-08 | 다이텍연구원 | 1 | P-DY09 | 고압 래피드 염색기 | RAW-001 | Recycled Polyester | 300 | 96 | Semi Dull | Draw Textured Yarn | 82.5 | 150*2 INT | Filaments | Recycled Polyester | 300 | 96 | Semi Dull | Draw Textured Yarn | 82.5 | 150*2 INT | Filaments | WOVEN | TWILL |  |  |  | P-DY09 | 고압 래피드 염색기 |  | Sera Wash C-NEP | DYSTAR | 정련호발제 | 3 | NaOH | 삼일 | 가성소다 | 5 | CH3COOH | 삼일 | 빙초산 | 0.5 | 45 | 5.5 | 95 | 60 | 0 | 95 | 0 | 0 | 95 | 0 | 0 | 95 | 0 | 0 | 95 | 0 | 0 | 95 | 0 | 0 | 95 | 0 | 80 | 10 | 2 | P-DY12 | 산업용 텐터기 | 1 | 3 | 3 |  |  | 170 | 170 | 20 | 1200 |  |  | 170 | 170 | 20 | 1200 |  |  | 170 | 170 | 20 | 1200 |  |  | 170 | 170 | 20 | 1200 |  |  | 170 | 170 | 20 | 1200 |  |  | 170 | 170 | 20 | 1200 |  |  | 170 | 170 | 20 | 1200 | 4 | Dianix Yellow AM-2R | DYSTAR | 분산 | 고일광 | 0.167 | Dianix Blue AM-2G | DYSTAR | 분산 | 고일광 | 0.333 | [11 empty] | 1:10 | 0.04 | Sunsolt RM-340S | 니카코리아 | 분산·균염제 | 0.3 | 빙초산 | 삼일 | 산 | 0.5 | [8 empty] | P-DY02 | IR 염색기 | 40 | 1.5 | 64 | 0 | 0.75 | 100 | 0 | 1.458333333 | 135 | 60 | 1.97222 | 64 | 0 | 0 | 64 | 0 | 0 | 64 | 0 | 0 | 64 | 0 | P-DY02 | IR 염색기 | NaOH | 삼일 | 가성소다 | 1.5 | Sera Con M-FAS | Dystar | 환원세정제 | 1.5 | 1:10 | 0.04 | 40 | 2 | 80 | 20 | 0 | 80 | 0 | 0 | 80 | 0 | 0 | 80 | 0 | 0 | 80 | 0 | 0 | 80 | 0 | 0 | 80 | 0 | 60 |  | 1 | 25 |  | 2 |  |  |  | 100 | 10 |  |  |  |  | P-DY05 | 실험실 패더 | 1 | 1 | P-DY06 | 실험실 텐터 | 180 | 1 | 2 | 2 | [165 empty] | 310.8456782 | 1.18 | [12 empty] | 52.63 | -15.99 | -6.69 | 1.5441 | 51.63 | -15.91 | -6.59 | 57.18 | -9.71 | -5.71 | 1-2 | 8.38
| 108 | 2021-04-08 | 다이텍연구원 | 1 | P-DY09 | 고압 래피드 염색기 | RAW-001 | Recycled Polyester | 300 | 96 | Semi Dull | Draw Textured Yarn | 82.5 | 150*2 INT | Filaments | Recycled Polyester | 300 | 96 | Semi Dull | Draw Textured Yarn | 82.5 | 150*2 INT | Filaments | WOVEN | TWILL |  |  |  | P-DY09 | 고압 래피드 염색기 |  | Sera Wash C-NEP | DYSTAR | 정련호발제 | 3 | NaOH | 삼일 | 가성소다 | 5 | CH3COOH | 삼일 | 빙초산 | 0.5 | 45 | 5.5 | 95 | 60 | 0 | 95 | 0 | 0 | 95 | 0 | 0 | 95 | 0 | 0 | 95 | 0 | 0 | 95 | 0 | 0 | 95 | 0 | 80 | 10 | 2 | P-DY12 | 산업용 텐터기 | 1 | 3 | 3 |  |  | 170 | 170 | 20 | 1200 |  |  | 170 | 170 | 20 | 1200 |  |  | 170 | 170 | 20 | 1200 |  |  | 170 | 170 | 20 | 1200 |  |  | 170 | 170 | 20 | 1200 |  |  | 170 | 170 | 20 | 1200 |  |  | 170 | 170 | 20 | 1200 | 4 | Dianix Yellow AM-2R | DYSTAR | 분산 | 고일광 | 0.167 | Dianix Red AM-SLR | DYSTAR | 분산 | 고일광 | 0.167 | Dianix Blue AM-2G | DYSTAR | 분산 | 고일광 | 0.167 | [6 empty] | 1:10 | 0.04 | Sunsolt RM-340S | 니카코리아 | 분산·균염제 | 0.3 | 빙초산 | 삼일 | 산 | 0.5 | [8 empty] | P-DY02 | IR 염색기 | 40 | 1.5 | 64 | 0 | 0.75 | 100 | 0 | 1.458333333 | 135 | 60 | 1.97222 | 64 | 0 | 0 | 64 | 0 | 0 | 64 | 0 | 0 | 64 | 0 | P-DY02 | IR 염색기 | NaOH | 삼일 | 가성소다 | 1.5 | Sera Con M-FAS | Dystar | 환원세정제 | 1.5 | 1:10 | 0.04 | 40 | 2 | 80 | 20 | 0 | 80 | 0 | 0 | 80 | 0 | 0 | 80 | 0 | 0 | 80 | 0 | 0 | 80 | 0 | 0 | 80 | 0 | 60 |  | 1 | 25 |  | 2 |  |  |  | 100 | 10 |  |  |  |  | P-DY05 | 실험실 패더 | 1 | 1 | P-DY06 | 실험실 텐터 | 180 | 1 | 2 | 2 | [165 empty] | 310.8456782 | 1.18 | [12 empty] | 45.89 | 15.76 | -6.43 | 1.5756 | 46.25 | 15.42 | -6.17 | 54.69 | 13 | -4.62 | 1-2 | 8.923333
| 109 | 2021-04-08 | 다이텍연구원 | 1 | P-DY09 | 고압 래피드 염색기 | RAW-001 | Recycled Polyester | 300 | 96 | Semi Dull | Draw Textured Yarn | 82.5 | 150*2 INT | Filaments | Recycled Polyester | 300 | 96 | Semi Dull | Draw Textured Yarn | 82.5 | 150*2 INT | Filaments | WOVEN | TWILL |  |  |  | P-DY09 | 고압 래피드 염색기 |  | Sera Wash C-NEP | DYSTAR | 정련호발제 | 3 | NaOH | 삼일 | 가성소다 | 5 | CH3COOH | 삼일 | 빙초산 | 0.5 | 45 | 5.5 | 95 | 60 | 0 | 95 | 0 | 0 | 95 | 0 | 0 | 95 | 0 | 0 | 95 | 0 | 0 | 95 | 0 | 0 | 95 | 0 | 80 | 10 | 2 | P-DY12 | 산업용 텐터기 | 1 | 3 | 3 |  |  | 170 | 170 | 20 | 1200 |  |  | 170 | 170 | 20 | 1200 |  |  | 170 | 170 | 20 | 1200 |  |  | 170 | 170 | 20 | 1200 |  |  | 170 | 170 | 20 | 1200 |  |  | 170 | 170 | 20 | 1200 |  |  | 170 | 170 | 20 | 1200 | 4 | Dianix Yellow AM-2R | DYSTAR | 분산 | 고일광 | 0.167 | Dianix Red AM-SLR | DYSTAR | 분산 | 고일광 | 0.333 | [11 empty] | 1:10 | 0.04 | Sunsolt RM-340S | 니카코리아 | 분산·균염제 | 0.3 | 빙초산 | 삼일 | 산 | 0.5 | [8 empty] | P-DY02 | IR 염색기 | 40 | 1.5 | 64 | 0 | 0.75 | 100 | 0 | 1.458333333 | 135 | 60 | 1.97222 | 64 | 0 | 0 | 64 | 0 | 0 | 64 | 0 | 0 | 64 | 0 | P-DY02 | IR 염색기 | NaOH | 삼일 | 가성소다 | 1.5 | Sera Con M-FAS | Dystar | 환원세정제 | 1.5 | 1:10 | 0.04 | 40 | 2 | 80 | 20 | 0 | 80 | 0 | 0 | 80 | 0 | 0 | 80 | 0 | 0 | 80 | 0 | 0 | 80 | 0 | 0 | 80 | 0 | 60 |  | 1 | 25 |  | 2 |  |  |  | 100 | 10 |  |  |  |  | P-DY05 | 실험실 패더 | 1 | 1 | P-DY06 | 실험실 텐터 | 180 | 1 | 2 | 2 | [165 empty] | 310.8456782 | 1.18 | [12 empty] | 52.91 | 51.83 | 12.23 | 1.5577 | 53.59 | 49.55 | 11.28 | 59.47 | 44.37 | 9.83 | 1-2 | 7.986667
| 110 | 2021-04-08 | 다이텍연구원 | 1 | P-DY09 | 고압 래피드 염색기 | RAW-001 | Recycled Polyester | 300 | 96 | Semi Dull | Draw Textured Yarn | 82.5 | 150*2 INT | Filaments | Recycled Polyester | 300 | 96 | Semi Dull | Draw Textured Yarn | 82.5 | 150*2 INT | Filaments | WOVEN | TWILL |  |  |  | P-DY09 | 고압 래피드 염색기 |  | Sera Wash C-NEP | DYSTAR | 정련호발제 | 3 | NaOH | 삼일 | 가성소다 | 5 | CH3COOH | 삼일 | 빙초산 | 0.5 | 45 | 5.5 | 95 | 60 | 0 | 95 | 0 | 0 | 95 | 0 | 0 | 95 | 0 | 0 | 95 | 0 | 0 | 95 | 0 | 0 | 95 | 0 | 80 | 10 | 2 | P-DY12 | 산업용 텐터기 | 1 | 3 | 3 |  |  | 170 | 170 | 20 | 1200 |  |  | 170 | 170 | 20 | 1200 |  |  | 170 | 170 | 20 | 1200 |  |  | 170 | 170 | 20 | 1200 |  |  | 170 | 170 | 20 | 1200 |  |  | 170 | 170 | 20 | 1200 |  |  | 170 | 170 | 20 | 1200 | 4 | Dianix Yellow AM-2R | DYSTAR | 분산 | 고일광 | 0.333 | Dianix Blue AM-2G | DYSTAR | 분산 | 고일광 | 0.167 | [11 empty] | 1:10 | 0.04 | Sunsolt RM-340S | 니카코리아 | 분산·균염제 | 0.3 | 빙초산 | 삼일 | 산 | 0.5 | [8 empty] | P-DY02 | IR 염색기 | 40 | 1.5 | 64 | 0 | 0.75 | 100 | 0 | 1.458333333 | 135 | 60 | 1.97222 | 64 | 0 | 0 | 64 | 0 | 0 | 64 | 0 | 0 | 64 | 0 | P-DY02 | IR 염색기 | NaOH | 삼일 | 가성소다 | 1.5 | Sera Con M-FAS | Dystar | 환원세정제 | 1.5 | 1:10 | 0.04 | 40 | 2 | 80 | 20 | 0 | 80 | 0 | 0 | 80 | 0 | 0 | 80 | 0 | 0 | 80 | 0 | 0 | 80 | 0 | 0 | 80 | 0 | 60 |  | 1 | 25 |  | 2 |  |  |  | 100 | 10 |  |  |  |  | P-DY05 | 실험실 패더 | 1 | 1 | P-DY06 | 실험실 텐터 | 180 | 1 | 2 | 2 | [165 empty] | 310.8456782 | 1.18 | [12 empty] | 59.09 | -16.56 | 12.33 | 1.5274 | 59.29 | -16.24 | 12.07 | 64.35 | -10.66 | 9.62 | 1-2 | 7.926667
| 111 | 2021-04-08 | 다이텍연구원 | 1 | P-DY09 | 고압 래피드 염색기 | RAW-001 | Recycled Polyester | 300 | 96 | Semi Dull | Draw Textured Yarn | 82.5 | 150*2 INT | Filaments | Recycled Polyester | 300 | 96 | Semi Dull | Draw Textured Yarn | 82.5 | 150*2 INT | Filaments | WOVEN | TWILL |  |  |  | P-DY09 | 고압 래피드 염색기 |  | Sera Wash C-NEP | DYSTAR | 정련호발제 | 3 | NaOH | 삼일 | 가성소다 | 5 | CH3COOH | 삼일 | 빙초산 | 0.5 | 45 | 5.5 | 95 | 60 | 0 | 95 | 0 | 0 | 95 | 0 | 0 | 95 | 0 | 0 | 95 | 0 | 0 | 95 | 0 | 0 | 95 | 0 | 80 | 10 | 2 | P-DY12 | 산업용 텐터기 | 1 | 3 | 3 |  |  | 170 | 170 | 20 | 1200 |  |  | 170 | 170 | 20 | 1200 |  |  | 170 | 170 | 20 | 1200 |  |  | 170 | 170 | 20 | 1200 |  |  | 170 | 170 | 20 | 1200 |  |  | 170 | 170 | 20 | 1200 |  |  | 170 | 170 | 20 | 1200 | 4 | Dianix Yellow AM-2R | DYSTAR | 분산 | 고일광 | 0.333 | Dianix Red AM-SLR | DYSTAR | 분산 | 고일광 | 0.167 | [11 empty] | 1:10 | 0.04 | Sunsolt RM-340S | 니카코리아 | 분산·균염제 | 0.3 | 빙초산 | 삼일 | 산 | 0.5 | [8 empty] | P-DY02 | IR 염색기 | 40 | 1.5 | 64 | 0 | 0.75 | 100 | 0 | 1.458333333 | 135 | 60 | 1.97222 | 64 | 0 | 0 | 64 | 0 | 0 | 64 | 0 | 0 | 64 | 0 | P-DY02 | IR 염색기 | NaOH | 삼일 | 가성소다 | 1.5 | Sera Con M-FAS | Dystar | 환원세정제 | 1.5 | 1:10 | 0.04 | 40 | 2 | 80 | 20 | 0 | 80 | 0 | 0 | 80 | 0 | 0 | 80 | 0 | 0 | 80 | 0 | 0 | 80 | 0 | 0 | 80 | 0 | 60 |  | 1 | 25 |  | 2 |  |  |  | 100 | 10 |  |  |  |  | P-DY05 | 실험실 패더 | 1 | 1 | P-DY06 | 실험실 텐터 | 180 | 1 | 2 | 2 | [165 empty] | 310.8456782 | 1.18 | [12 empty] | 58.88 | 43.32 | 21.39 | 1.5338 | 59.36 | 40.9 | 20.59 | 66.09 | 35.91 | 18.54 | 1-2 | 8.633333
| 112 | 2021-04-09 | 다이텍연구원 | 1 | P-DY09 | 고압 래피드 염색기 | RAW-001 | Recycled Polyester | 300 | 96 | Semi Dull | Draw Textured Yarn | 82.5 | 150*2 INT | Filaments | Recycled Polyester | 300 | 96 | Semi Dull | Draw Textured Yarn | 82.5 | 150*2 INT | Filaments | WOVEN | TWILL |  |  |  | P-DY09 | 고압 래피드 염색기 |  | Sera Wash C-NEP | DYSTAR | 정련호발제 | 3 | NaOH | 삼일 | 가성소다 | 5 | CH3COOH | 삼일 | 빙초산 | 0.5 | 45 | 5.5 | 95 | 60 | 0 | 95 | 0 | 0 | 95 | 0 | 0 | 95 | 0 | 0 | 95 | 0 | 0 | 95 | 0 | 0 | 95 | 0 | 80 | 10 | 2 | P-DY12 | 산업용 텐터기 | 1 | 3 | 3 |  |  | 170 | 170 | 20 | 1200 |  |  | 170 | 170 | 20 | 1200 |  |  | 170 | 170 | 20 | 1200 |  |  | 170 | 170 | 20 | 1200 |  |  | 170 | 170 | 20 | 1200 |  |  | 170 | 170 | 20 | 1200 |  |  | 170 | 170 | 20 | 1200 | 4 | Dianix Red AM-SLR | DYSTAR | 분산 | 고일광 | 0.333 | Dianix Blue AM-2G | DYSTAR | 분산 | 고일광 | 0.667 | [11 empty] | 1:10 | 0.04 | Sunsolt RM-340S | 니카코리아 | 분산·균염제 | 0.3 | 빙초산 | 삼일 | 산 | 0.5 | [8 empty] | P-DY02 | IR 염색기 | 40 | 1.5 | 64 | 0 | 0.75 | 100 | 0 | 1.458333333 | 135 | 60 | 1.97222 | 64 | 0 | 0 | 64 | 0 | 0 | 64 | 0 | 0 | 64 | 0 | P-DY02 | IR 염색기 | NaOH | 삼일 | 가성소다 | 1.5 | Sera Con M-FAS | Dystar | 환원세정제 | 1.5 | 1:10 | 0.04 | 40 | 2 | 80 | 20 | 0 | 80 | 0 | 0 | 80 | 0 | 0 | 80 | 0 | 0 | 80 | 0 | 0 | 80 | 0 | 0 | 80 | 0 | 60 |  | 1 | 25 |  | 2 |  |  |  | 100 | 10 |  |  |  |  | P-DY05 | 실험실 패더 | 1 | 1 | P-DY06 | 실험실 텐터 | 180 | 1 | 2 | 2 | [165 empty] | 310.8456782 | 1.18 | [12 empty] | 32.36 | 12.07 | -20.84 | 3.0027 | 32.84 | 11.69 | -20.41 | 40.44 | 11.29 | -17.22 | 1-2 | 8.26
| 113 | 2021-04-09 | 다이텍연구원 | 1 | P-DY09 | 고압 래피드 염색기 | RAW-001 | Recycled Polyester | 300 | 96 | Semi Dull | Draw Textured Yarn | 82.5 | 150*2 INT | Filaments | Recycled Polyester | 300 | 96 | Semi Dull | Draw Textured Yarn | 82.5 | 150*2 INT | Filaments | WOVEN | TWILL |  |  |  | P-DY09 | 고압 래피드 염색기 |  | Sera Wash C-NEP | DYSTAR | 정련호발제 | 3 | NaOH | 삼일 | 가성소다 | 5 | CH3COOH | 삼일 | 빙초산 | 0.5 | 45 | 5.5 | 95 | 60 | 0 | 95 | 0 | 0 | 95 | 0 | 0 | 95 | 0 | 0 | 95 | 0 | 0 | 95 | 0 | 0 | 95 | 0 | 80 | 10 | 2 | P-DY12 | 산업용 텐터기 | 1 | 3 | 3 |  |  | 170 | 170 | 20 | 1200 |  |  | 170 | 170 | 20 | 1200 |  |  | 170 | 170 | 20 | 1200 |  |  | 170 | 170 | 20 | 1200 |  |  | 170 | 170 | 20 | 1200 |  |  | 170 | 170 | 20 | 1200 |  |  | 170 | 170 | 20 | 1200 | 4 | Dianix Red AM-SLR | DYSTAR | 분산 | 고일광 | 0.667 | Dianix Blue AM-2G | DYSTAR | 분산 | 고일광 | 0.333 | [11 empty] | 1:10 | 0.04 | Sunsolt RM-340S | 니카코리아 | 분산·균염제 | 0.3 | 빙초산 | 삼일 | 산 | 0.5 | [8 empty] | P-DY02 | IR 염색기 | 40 | 1.5 | 64 | 0 | 0.75 | 100 | 0 | 1.458333333 | 135 | 60 | 1.97222 | 64 | 0 | 0 | 64 | 0 | 0 | 64 | 0 | 0 | 64 | 0 | P-DY02 | IR 염색기 | NaOH | 삼일 | 가성소다 | 1.5 | Sera Con M-FAS | Dystar | 환원세정제 | 1.5 | 1:10 | 0.04 | 40 | 2 | 80 | 20 | 0 | 80 | 0 | 0 | 80 | 0 | 0 | 80 | 0 | 0 | 80 | 0 | 0 | 80 | 0 | 0 | 80 | 0 | 60 |  | 1 | 25 |  | 2 |  |  |  | 100 | 10 |  |  |  |  | P-DY05 | 실험실 패더 | 1 | 1 | P-DY06 | 실험실 텐터 | 180 | 1 | 2 | 2 | [165 empty] | 310.8456782 | 1.18 | [12 empty] | 31.84 | 25.46 | -12.54 | 3.0014 | 32.01 | 24.8 | -12.18 | 39.8 | 23.66 | -11.23 | 1-2 | 7.936667
| 114 | 2021-04-09 | 다이텍연구원 | 1 | P-DY09 | 고압 래피드 염색기 | RAW-001 | Recycled Polyester | 300 | 96 | Semi Dull | Draw Textured Yarn | 82.5 | 150*2 INT | Filaments | Recycled Polyester | 300 | 96 | Semi Dull | Draw Textured Yarn | 82.5 | 150*2 INT | Filaments | WOVEN | TWILL |  |  |  | P-DY09 | 고압 래피드 염색기 |  | Sera Wash C-NEP | DYSTAR | 정련호발제 | 3 | NaOH | 삼일 | 가성소다 | 5 | CH3COOH | 삼일 | 빙초산 | 0.5 | 45 | 5.5 | 95 | 60 | 0 | 95 | 0 | 0 | 95 | 0 | 0 | 95 | 0 | 0 | 95 | 0 | 0 | 95 | 0 | 0 | 95 | 0 | 80 | 10 | 2 | P-DY12 | 산업용 텐터기 | 1 | 3 | 3 |  |  | 170 | 170 | 20 | 1200 |  |  | 170 | 170 | 20 | 1200 |  |  | 170 | 170 | 20 | 1200 |  |  | 170 | 170 | 20 | 1200 |  |  | 170 | 170 | 20 | 1200 |  |  | 170 | 170 | 20 | 1200 |  |  | 170 | 170 | 20 | 1200 | 4 | Dianix Yellow AM-2R | DYSTAR | 분산 | 고일광 | 0.333 | Dianix Blue AM-2G | DYSTAR | 분산 | 고일광 | 0.667 | [11 empty] | 1:10 | 0.04 | Sunsolt RM-340S | 니카코리아 | 분산·균염제 | 0.3 | 빙초산 | 삼일 | 산 | 0.5 | [8 empty] | P-DY02 | IR 염색기 | 40 | 1.5 | 64 | 0 | 0.75 | 100 | 0 | 1.458333333 | 135 | 60 | 1.97222 | 64 | 0 | 0 | 64 | 0 | 0 | 64 | 0 | 0 | 64 | 0 | P-DY02 | IR 염색기 | NaOH | 삼일 | 가성소다 | 1.5 | Sera Con M-FAS | Dystar | 환원세정제 | 1.5 | 1:10 | 0.04 | 40 | 2 | 80 | 20 | 0 | 80 | 0 | 0 | 80 | 0 | 0 | 80 | 0 | 0 | 80 | 0 | 0 | 80 | 0 | 0 | 80 | 0 | 60 |  | 1 | 25 |  | 2 |  |  |  | 100 | 10 |  |  |  |  | P-DY05 | 실험실 패더 | 1 | 1 | P-DY06 | 실험실 텐터 | 180 | 1 | 2 | 2 | [165 empty] | 310.8456782 | 1.18 | [12 empty] | 42.73 | -17.01 | -7.43 | 2.9364 | 43.37 | -16.68 | -7.32 | 49.54 | -7.87 | -6.96 | 1-2 | 10.78333
| 115 | 2021-04-09 | 다이텍연구원 | 1 | P-DY09 | 고압 래피드 염색기 | RAW-001 | Recycled Polyester | 300 | 96 | Semi Dull | Draw Textured Yarn | 82.5 | 150*2 INT | Filaments | Recycled Polyester | 300 | 96 | Semi Dull | Draw Textured Yarn | 82.5 | 150*2 INT | Filaments | WOVEN | TWILL |  |  |  | P-DY09 | 고압 래피드 염색기 |  | Sera Wash C-NEP | DYSTAR | 정련호발제 | 3 | NaOH | 삼일 | 가성소다 | 5 | CH3COOH | 삼일 | 빙초산 | 0.5 | 45 | 5.5 | 95 | 60 | 0 | 95 | 0 | 0 | 95 | 0 | 0 | 95 | 0 | 0 | 95 | 0 | 0 | 95 | 0 | 0 | 95 | 0 | 80 | 10 | 2 | P-DY12 | 산업용 텐터기 | 1 | 3 | 3 |  |  | 170 | 170 | 20 | 1200 |  |  | 170 | 170 | 20 | 1200 |  |  | 170 | 170 | 20 | 1200 |  |  | 170 | 170 | 20 | 1200 |  |  | 170 | 170 | 20 | 1200 |  |  | 170 | 170 | 20 | 1200 |  |  | 170 | 170 | 20 | 1200 | 4 | Dianix Yellow AM-2R | DYSTAR | 분산 | 고일광 | 0.333 | Dianix Red AM-SLR | DYSTAR | 분산 | 고일광 | 0.333 | Dianix Blue AM-2G | DYSTAR | 분산 | 고일광 | 0.333 | [6 empty] | 1:10 | 0.04 | Sunsolt RM-340S | 니카코리아 | 분산·균염제 | 0.3 | 빙초산 | 삼일 | 산 | 0.5 | [8 empty] | P-DY02 | IR 염색기 | 40 | 1.5 | 64 | 0 | 0.75 | 100 | 0 | 1.458333333 | 135 | 60 | 1.97222 | 64 | 0 | 0 | 64 | 0 | 0 | 64 | 0 | 0 | 64 | 0 | P-DY02 | IR 염색기 | NaOH | 삼일 | 가성소다 | 1.5 | Sera Con M-FAS | Dystar | 환원세정제 | 1.5 | 1:10 | 0.04 | 40 | 2 | 80 | 20 | 0 | 80 | 0 | 0 | 80 | 0 | 0 | 80 | 0 | 0 | 80 | 0 | 0 | 80 | 0 | 0 | 80 | 0 | 60 |  | 1 | 25 |  | 2 |  |  |  | 100 | 10 |  |  |  |  | P-DY05 | 실험실 패더 | 1 | 1 | P-DY06 | 실험실 텐터 | 180 | 1 | 2 | 2 | [165 empty] | 310.8456782 | 1.18 | [12 empty] | 36.82 | 15.83 | -6.34 | 2.826 | 37 | 15.29 | -6.18 | 45.04 | 14.05 | -4.81 | 1-2 | 8.25
| 116 | 2021-04-09 | 다이텍연구원 | 1 | P-DY09 | 고압 래피드 염색기 | RAW-001 | Recycled Polyester | 300 | 96 | Semi Dull | Draw Textured Yarn | 82.5 | 150*2 INT | Filaments | Recycled Polyester | 300 | 96 | Semi Dull | Draw Textured Yarn | 82.5 | 150*2 INT | Filaments | WOVEN | TWILL |  |  |  | P-DY09 | 고압 래피드 염색기 |  | Sera Wash C-NEP | DYSTAR | 정련호발제 | 3 | NaOH | 삼일 | 가성소다 | 5 | CH3COOH | 삼일 | 빙초산 | 0.5 | 45 | 5.5 | 95 | 60 | 0 | 95 | 0 | 0 | 95 | 0 | 0 | 95 | 0 | 0 | 95 | 0 | 0 | 95 | 0 | 0 | 95 | 0 | 80 | 10 | 2 | P-DY12 | 산업용 텐터기 | 1 | 3 | 3 |  |  | 170 | 170 | 20 | 1200 |  |  | 170 | 170 | 20 | 1200 |  |  | 170 | 170 | 20 | 1200 |  |  | 170 | 170 | 20 | 1200 |  |  | 170 | 170 | 20 | 1200 |  |  | 170 | 170 | 20 | 1200 |  |  | 170 | 170 | 20 | 1200 | 4 | Dianix Yellow AM-2R | DYSTAR | 분산 | 고일광 | 0.333 | Dianix Red AM-SLR | DYSTAR | 분산 | 고일광 | 0.667 | [11 empty] | 1:10 | 0.04 | Sunsolt RM-340S | 니카코리아 | 분산·균염제 | 0.3 | 빙초산 | 삼일 | 산 | 0.5 | [8 empty] | P-DY02 | IR 염색기 | 40 | 1.5 | 64 | 0 | 0.75 | 100 | 0 | 1.458333333 | 135 | 60 | 1.97222 | 64 | 0 | 0 | 64 | 0 | 0 | 64 | 0 | 0 | 64 | 0 | P-DY02 | IR 염색기 | NaOH | 삼일 | 가성소다 | 1.5 | Sera Con M-FAS | Dystar | 환원세정제 | 1.5 | 1:10 | 0.04 | 40 | 2 | 80 | 20 | 0 | 80 | 0 | 0 | 80 | 0 | 0 | 80 | 0 | 0 | 80 | 0 | 0 | 80 | 0 | 0 | 80 | 0 | 60 |  | 1 | 25 |  | 2 |  |  |  | 100 | 10 |  |  |  |  | P-DY05 | 실험실 패더 | 1 | 1 | P-DY06 | 실험실 텐터 | 180 | 1 | 2 | 2 | [165 empty] | 310.8456782 | 1.18 | [12 empty] | 46.45 | 55.12 | 17.39 | 2.8716 | 46.77 | 53.58 | 16.78 | 52.27 | 50.47 | 14.81 | 1-2 | 6.62
| 117 | 2021-04-09 | 다이텍연구원 | 1 | P-DY09 | 고압 래피드 염색기 | RAW-001 | Recycled Polyester | 300 | 96 | Semi Dull | Draw Textured Yarn | 82.5 | 150*2 INT | Filaments | Recycled Polyester | 300 | 96 | Semi Dull | Draw Textured Yarn | 82.5 | 150*2 INT | Filaments | WOVEN | TWILL |  |  |  | P-DY09 | 고압 래피드 염색기 |  | Sera Wash C-NEP | DYSTAR | 정련호발제 | 3 | NaOH | 삼일 | 가성소다 | 5 | CH3COOH | 삼일 | 빙초산 | 0.5 | 45 | 5.5 | 95 | 60 | 0 | 95 | 0 | 0 | 95 | 0 | 0 | 95 | 0 | 0 | 95 | 0 | 0 | 95 | 0 | 0 | 95 | 0 | 80 | 10 | 2 | P-DY12 | 산업용 텐터기 | 1 | 3 | 3 |  |  | 170 | 170 | 20 | 1200 |  |  | 170 | 170 | 20 | 1200 |  |  | 170 | 170 | 20 | 1200 |  |  | 170 | 170 | 20 | 1200 |  |  | 170 | 170 | 20 | 1200 |  |  | 170 | 170 | 20 | 1200 |  |  | 170 | 170 | 20 | 1200 | 4 | Dianix Yellow AM-2R | DYSTAR | 분산 | 고일광 | 0.667 | Dianix Blue AM-2G | DYSTAR | 분산 | 고일광 | 0.333 | [11 empty] | 1:10 | 0.04 | Sunsolt RM-340S | 니카코리아 | 분산·균염제 | 0.3 | 빙초산 | 삼일 | 산 | 0.5 | [8 empty] | P-DY02 | IR 염색기 | 40 | 1.5 | 64 | 0 | 0.75 | 100 | 0 | 1.458333333 | 135 | 60 | 1.97222 | 64 | 0 | 0 | 64 | 0 | 0 | 64 | 0 | 0 | 64 | 0 | P-DY02 | IR 염색기 | NaOH | 삼일 | 가성소다 | 1.5 | Sera Con M-FAS | Dystar | 환원세정제 | 1.5 | 1:10 | 0.04 | 40 | 2 | 80 | 20 | 0 | 80 | 0 | 0 | 80 | 0 | 0 | 80 | 0 | 0 | 80 | 0 | 0 | 80 | 0 | 0 | 80 | 0 | 60 |  | 1 | 25 |  | 2 |  |  |  | 100 | 10 |  |  |  |  | P-DY05 | 실험실 패더 | 1 | 1 | P-DY06 | 실험실 텐터 | 180 | 1 | 2 | 2 | [165 empty] | 310.8456782 | 1.18 | [12 empty] | 49.87 | -17.97 | 13.13 | 2.8565 | 50.03 | -17.72 | 12.68 | 54.6 | -11.65 | 11.83 | 1-2 | 7.646667
| 118 | 2021-04-09 | 다이텍연구원 | 1 | P-DY09 | 고압 래피드 염색기 | RAW-001 | Recycled Polyester | 300 | 96 | Semi Dull | Draw Textured Yarn | 82.5 | 150*2 INT | Filaments | Recycled Polyester | 300 | 96 | Semi Dull | Draw Textured Yarn | 82.5 | 150*2 INT | Filaments | WOVEN | TWILL |  |  |  | P-DY09 | 고압 래피드 염색기 |  | Sera Wash C-NEP | DYSTAR | 정련호발제 | 3 | NaOH | 삼일 | 가성소다 | 5 | CH3COOH | 삼일 | 빙초산 | 0.5 | 45 | 5.5 | 95 | 60 | 0 | 95 | 0 | 0 | 95 | 0 | 0 | 95 | 0 | 0 | 95 | 0 | 0 | 95 | 0 | 0 | 95 | 0 | 80 | 10 | 2 | P-DY12 | 산업용 텐터기 | 1 | 3 | 3 |  |  | 170 | 170 | 20 | 1200 |  |  | 170 | 170 | 20 | 1200 |  |  | 170 | 170 | 20 | 1200 |  |  | 170 | 170 | 20 | 1200 |  |  | 170 | 170 | 20 | 1200 |  |  | 170 | 170 | 20 | 1200 |  |  | 170 | 170 | 20 | 1200 | 4 | Dianix Yellow AM-2R | DYSTAR | 분산 | 고일광 | 0.667 | Dianix Red AM-SLR | DYSTAR | 분산 | 고일광 | 0.333 | [11 empty] | 1:10 | 0.04 | Sunsolt RM-340S | 니카코리아 | 분산·균염제 | 0.3 | 빙초산 | 삼일 | 산 | 0.5 | [8 empty] | P-DY02 | IR 염색기 | 40 | 1.5 | 64 | 0 | 0.75 | 100 | 0 | 1.458333333 | 135 | 60 | 1.97222 | 64 | 0 | 0 | 64 | 0 | 0 | 64 | 0 | 0 | 64 | 0 | P-DY02 | IR 염색기 | NaOH | 삼일 | 가성소다 | 1.5 | Sera Con M-FAS | Dystar | 환원세정제 | 1.5 | 1:10 | 0.04 | 40 | 2 | 80 | 20 | 0 | 80 | 0 | 0 | 80 | 0 | 0 | 80 | 0 | 0 | 80 | 0 | 0 | 80 | 0 | 0 | 80 | 0 | 60 |  | 1 | 25 |  | 2 |  |  |  | 100 | 10 |  |  |  |  | P-DY05 | 실험실 패더 | 1 | 1 | P-DY06 | 실험실 텐터 | 180 | 1 | 2 | 2 | [165 empty] | 310.8456782 | 1.18 | [12 empty] | 52.68 | 49.38 | 26.81 | 2.7703 | 51.8 | 48.13 | 26.85 | 58.25 | 44.01 | 25.21 | 1-2 | 7.833333
| 119 | 2021-04-09 | 다이텍연구원 | 1 | P-DY09 | 고압 래피드 염색기 | RAW-001 | Recycled Polyester | 300 | 96 | Semi Dull | Draw Textured Yarn | 82.5 | 150*2 INT | Filaments | Recycled Polyester | 300 | 96 | Semi Dull | Draw Textured Yarn | 82.5 | 150*2 INT | Filaments | WOVEN | TWILL |  |  |  | P-DY09 | 고압 래피드 염색기 |  | Sera Wash C-NEP | DYSTAR | 정련호발제 | 3 | NaOH | 삼일 | 가성소다 | 5 | CH3COOH | 삼일 | 빙초산 | 0.5 | 45 | 5.5 | 95 | 60 | 0 | 95 | 0 | 0 | 95 | 0 | 0 | 95 | 0 | 0 | 95 | 0 | 0 | 95 | 0 | 0 | 95 | 0 | 80 | 10 | 2 | P-DY12 | 산업용 텐터기 | 1 | 3 | 3 |  |  | 170 | 170 | 20 | 1200 |  |  | 170 | 170 | 20 | 1200 |  |  | 170 | 170 | 20 | 1200 |  |  | 170 | 170 | 20 | 1200 |  |  | 170 | 170 | 20 | 1200 |  |  | 170 | 170 | 20 | 1200 |  |  | 170 | 170 | 20 | 1200 | 4 | Dianix Red AM-SLR | DYSTAR | 분산 | 고일광 | 0.5 | Dianix Blue AM-2G | DYSTAR | 분산 | 고일광 | 1 | [11 empty] | 1:10 | 0.04 | Sunsolt RM-340S | 니카코리아 | 분산·균염제 | 0.3 | 빙초산 | 삼일 | 산 | 0.5 | [8 empty] | P-DY02 | IR 염색기 | 40 | 1.5 | 64 | 0 | 0.75 | 100 | 0 | 1.458333333 | 135 | 60 | 1.97222 | 64 | 0 | 0 | 64 | 0 | 0 | 64 | 0 | 0 | 64 | 0 | P-DY02 | IR 염색기 | NaOH | 삼일 | 가성소다 | 1.5 | Sera Con M-FAS | Dystar | 환원세정제 | 1.5 | 1:10 | 0.04 | 40 | 2 | 80 | 20 | 0 | 80 | 0 | 0 | 80 | 0 | 0 | 80 | 0 | 0 | 80 | 0 | 0 | 80 | 0 | 0 | 80 | 0 | 60 |  | 1 | 25 |  | 2 |  |  |  | 100 | 10 |  |  |  |  | P-DY05 | 실험실 패더 | 1 | 1 | P-DY06 | 실험실 텐터 | 180 | 1 | 2 | 2 | [165 empty] | 310.8456782 | 1.18 | [12 empty] | 27.14 | 11.46 | -20.07 | 4.3668 | 27.61 | 11.07 | -19.63 | 33.04 | 10.94 | -17.88 | 1-2 | 5.713333
| 120 | 2021-04-09 | 다이텍연구원 | 1 | P-DY09 | 고압 래피드 염색기 | RAW-001 | Recycled Polyester | 300 | 96 | Semi Dull | Draw Textured Yarn | 82.5 | 150*2 INT | Filaments | Recycled Polyester | 300 | 96 | Semi Dull | Draw Textured Yarn | 82.5 | 150*2 INT | Filaments | WOVEN | TWILL |  |  |  | P-DY09 | 고압 래피드 염색기 |  | Sera Wash C-NEP | DYSTAR | 정련호발제 | 3 | NaOH | 삼일 | 가성소다 | 5 | CH3COOH | 삼일 | 빙초산 | 0.5 | 45 | 5.5 | 95 | 60 | 0 | 95 | 0 | 0 | 95 | 0 | 0 | 95 | 0 | 0 | 95 | 0 | 0 | 95 | 0 | 0 | 95 | 0 | 80 | 10 | 2 | P-DY12 | 산업용 텐터기 | 1 | 3 | 3 |  |  | 170 | 170 | 20 | 1200 |  |  | 170 | 170 | 20 | 1200 |  |  | 170 | 170 | 20 | 1200 |  |  | 170 | 170 | 20 | 1200 |  |  | 170 | 170 | 20 | 1200 |  |  | 170 | 170 | 20 | 1200 |  |  | 170 | 170 | 20 | 1200 | 4 | Dianix Red AM-SLR | DYSTAR | 분산 | 고일광 | 1 | Dianix Blue AM-2G | DYSTAR | 분산 | 고일광 | 0.5 | [11 empty] | 1:10 | 0.04 | Sunsolt RM-340S | 니카코리아 | 분산·균염제 | 0.3 | 빙초산 | 삼일 | 산 | 0.5 | [8 empty] | P-DY02 | IR 염색기 | 40 | 1.5 | 64 | 0 | 0.75 | 100 | 0 | 1.458333333 | 135 | 60 | 1.97222 | 64 | 0 | 0 | 64 | 0 | 0 | 64 | 0 | 0 | 64 | 0 | P-DY02 | IR 염색기 | NaOH | 삼일 | 가성소다 | 1.5 | Sera Con M-FAS | Dystar | 환원세정제 | 1.5 | 1:10 | 0.04 | 40 | 2 | 80 | 20 | 0 | 80 | 0 | 0 | 80 | 0 | 0 | 80 | 0 | 0 | 80 | 0 | 0 | 80 | 0 | 0 | 80 | 0 | 60 |  | 1 | 25 |  | 2 |  |  |  | 100 | 10 |  |  |  |  | P-DY05 | 실험실 패더 | 1 | 1 | P-DY06 | 실험실 텐터 | 180 | 1 | 2 | 2 | [165 empty] | 310.8456782 | 1.18 | [12 empty] | 27.23 | 22.66 | -11.61 | 4.2923 | 28.41 | 22.49 | -11.54 | 32.73 | 22 | -10.89 | 2 | 4.413333
| 121 | 2021-04-09 | 다이텍연구원 | 1 | P-DY09 | 고압 래피드 염색기 | RAW-001 | Recycled Polyester | 300 | 96 | Semi Dull | Draw Textured Yarn | 82.5 | 150*2 INT | Filaments | Recycled Polyester | 300 | 96 | Semi Dull | Draw Textured Yarn | 82.5 | 150*2 INT | Filaments | WOVEN | TWILL |  |  |  | P-DY09 | 고압 래피드 염색기 |  | Sera Wash C-NEP | DYSTAR | 정련호발제 | 3 | NaOH | 삼일 | 가성소다 | 5 | CH3COOH | 삼일 | 빙초산 | 0.5 | 45 | 5.5 | 95 | 60 | 0 | 95 | 0 | 0 | 95 | 0 | 0 | 95 | 0 | 0 | 95 | 0 | 0 | 95 | 0 | 0 | 95 | 0 | 80 | 10 | 2 | P-DY12 | 산업용 텐터기 | 1 | 3 | 3 |  |  | 170 | 170 | 20 | 1200 |  |  | 170 | 170 | 20 | 1200 |  |  | 170 | 170 | 20 | 1200 |  |  | 170 | 170 | 20 | 1200 |  |  | 170 | 170 | 20 | 1200 |  |  | 170 | 170 | 20 | 1200 |  |  | 170 | 170 | 20 | 1200 | 4 | Dianix Yellow AM-2R | DYSTAR | 분산 | 고일광 | 0.5 | Dianix Blue AM-2G | DYSTAR | 분산 | 고일광 | 1 | [11 empty] | 1:10 | 0.04 | Sunsolt RM-340S | 니카코리아 | 분산·균염제 | 0.3 | 빙초산 | 삼일 | 산 | 0.5 | [8 empty] | P-DY02 | IR 염색기 | 40 | 1.5 | 64 | 0 | 0.75 | 100 | 0 | 1.458333333 | 135 | 60 | 1.97222 | 64 | 0 | 0 | 64 | 0 | 0 | 64 | 0 | 0 | 64 | 0 | P-DY02 | IR 염색기 | NaOH | 삼일 | 가성소다 | 1.5 | Sera Con M-FAS | Dystar | 환원세정제 | 1.5 | 1:10 | 0.04 | 40 | 2 | 80 | 20 | 0 | 80 | 0 | 0 | 80 | 0 | 0 | 80 | 0 | 0 | 80 | 0 | 0 | 80 | 0 | 0 | 80 | 0 | 60 |  | 1 | 25 |  | 2 |  |  |  | 100 | 10 |  |  |  |  | P-DY05 | 실험실 패더 | 1 | 1 | P-DY06 | 실험실 텐터 | 180 | 1 | 2 | 2 | [165 empty] | 310.8456782 | 1.18 | [12 empty] | 37.32 | -16.97 | -7.2 | 4.2107 | 37.4 | -16.56 | -7.12 | 42.54 | -8.68 | -7.26 | 1-2 | 9.406667
| 122 | 2021-04-09 | 다이텍연구원 | 1 | P-DY09 | 고압 래피드 염색기 | RAW-001 | Recycled Polyester | 300 | 96 | Semi Dull | Draw Textured Yarn | 82.5 | 150*2 INT | Filaments | Recycled Polyester | 300 | 96 | Semi Dull | Draw Textured Yarn | 82.5 | 150*2 INT | Filaments | WOVEN | TWILL |  |  |  | P-DY09 | 고압 래피드 염색기 |  | Sera Wash C-NEP | DYSTAR | 정련호발제 | 3 | NaOH | 삼일 | 가성소다 | 5 | CH3COOH | 삼일 | 빙초산 | 0.5 | 45 | 5.5 | 95 | 60 | 0 | 95 | 0 | 0 | 95 | 0 | 0 | 95 | 0 | 0 | 95 | 0 | 0 | 95 | 0 | 0 | 95 | 0 | 80 | 10 | 2 | P-DY12 | 산업용 텐터기 | 1 | 3 | 3 |  |  | 170 | 170 | 20 | 1200 |  |  | 170 | 170 | 20 | 1200 |  |  | 170 | 170 | 20 | 1200 |  |  | 170 | 170 | 20 | 1200 |  |  | 170 | 170 | 20 | 1200 |  |  | 170 | 170 | 20 | 1200 |  |  | 170 | 170 | 20 | 1200 | 4 | Dianix Yellow AM-2R | DYSTAR | 분산 | 고일광 | 0.5 | Dianix Red AM-SLR | DYSTAR | 분산 | 고일광 | 0.5 | Dianix Blue AM-2G | DYSTAR | 분산 | 고일광 | 0.5 | [6 empty] | 1:10 | 0.04 | Sunsolt RM-340S | 니카코리아 | 분산·균염제 | 0.3 | 빙초산 | 삼일 | 산 | 0.5 | [8 empty] | P-DY02 | IR 염색기 | 40 | 1.5 | 64 | 0 | 0.75 | 100 | 0 | 1.458333333 | 135 | 60 | 1.97222 | 64 | 0 | 0 | 64 | 0 | 0 | 64 | 0 | 0 | 64 | 0 | P-DY02 | IR 염색기 | NaOH | 삼일 | 가성소다 | 1.5 | Sera Con M-FAS | Dystar | 환원세정제 | 1.5 | 1:10 | 0.04 | 40 | 2 | 80 | 20 | 0 | 80 | 0 | 0 | 80 | 0 | 0 | 80 | 0 | 0 | 80 | 0 | 0 | 80 | 0 | 0 | 80 | 0 | 60 |  | 1 | 25 |  | 2 |  |  |  | 100 | 10 |  |  |  |  | P-DY05 | 실험실 패더 | 1 | 1 | P-DY06 | 실험실 텐터 | 180 | 1 | 2 | 2 | [165 empty] | 310.8456782 | 1.18 | [12 empty] | 31.06 | 14.8 | -6.14 | 4.1765 | 32.4 | 14.57 | -6.03 | 39.3 | 13.76 | -4.63 | 1-2 | 7.096667
| 123 | 2021-04-09 | 다이텍연구원 | 1 | P-DY09 | 고압 래피드 염색기 | RAW-001 | Recycled Polyester | 300 | 96 | Semi Dull | Draw Textured Yarn | 82.5 | 150*2 INT | Filaments | Recycled Polyester | 300 | 96 | Semi Dull | Draw Textured Yarn | 82.5 | 150*2 INT | Filaments | WOVEN | TWILL |  |  |  | P-DY09 | 고압 래피드 염색기 |  | Sera Wash C-NEP | DYSTAR | 정련호발제 | 3 | NaOH | 삼일 | 가성소다 | 5 | CH3COOH | 삼일 | 빙초산 | 0.5 | 45 | 5.5 | 95 | 60 | 0 | 95 | 0 | 0 | 95 | 0 | 0 | 95 | 0 | 0 | 95 | 0 | 0 | 95 | 0 | 0 | 95 | 0 | 80 | 10 | 2 | P-DY12 | 산업용 텐터기 | 1 | 3 | 3 |  |  | 170 | 170 | 20 | 1200 |  |  | 170 | 170 | 20 | 1200 |  |  | 170 | 170 | 20 | 1200 |  |  | 170 | 170 | 20 | 1200 |  |  | 170 | 170 | 20 | 1200 |  |  | 170 | 170 | 20 | 1200 |  |  | 170 | 170 | 20 | 1200 | 4 | Dianix Yellow AM-2R | DYSTAR | 분산 | 고일광 | 0.5 | Dianix Red AM-SLR | DYSTAR | 분산 | 고일광 | 1 | [11 empty] | 1:10 | 0.04 | Sunsolt RM-340S | 니카코리아 | 분산·균염제 | 0.3 | 빙초산 | 삼일 | 산 | 0.5 | [8 empty] | P-DY02 | IR 염색기 | 40 | 1.5 | 64 | 0 | 0.75 | 100 | 0 | 1.458333333 | 135 | 60 | 1.97222 | 64 | 0 | 0 | 64 | 0 | 0 | 64 | 0 | 0 | 64 | 0 | P-DY02 | IR 염색기 | NaOH | 삼일 | 가성소다 | 1.5 | Sera Con M-FAS | Dystar | 환원세정제 | 1.5 | 1:10 | 0.04 | 40 | 2 | 80 | 20 | 0 | 80 | 0 | 0 | 80 | 0 | 0 | 80 | 0 | 0 | 80 | 0 | 0 | 80 | 0 | 0 | 80 | 0 | 60 |  | 1 | 25 |  | 2 |  |  |  | 100 | 10 |  |  |  |  | P-DY05 | 실험실 패더 | 1 | 1 | P-DY06 | 실험실 텐터 | 180 | 1 | 2 | 2 | [165 empty] | 310.8456782 | 1.18 | [12 empty] | 42.6 | 55.38 | 20.39 | 4.2229 | 43.09 | 53.55 | 19.51 | 48.22 | 51.37 | 17.22 | 1-2 | 6.033333
| 124 | 2021-04-09 | 다이텍연구원 | 1 | P-DY09 | 고압 래피드 염색기 | RAW-001 | Recycled Polyester | 300 | 96 | Semi Dull | Draw Textured Yarn | 82.5 | 150*2 INT | Filaments | Recycled Polyester | 300 | 96 | Semi Dull | Draw Textured Yarn | 82.5 | 150*2 INT | Filaments | WOVEN | TWILL |  |  |  | P-DY09 | 고압 래피드 염색기 |  | Sera Wash C-NEP | DYSTAR | 정련호발제 | 3 | NaOH | 삼일 | 가성소다 | 5 | CH3COOH | 삼일 | 빙초산 | 0.5 | 45 | 5.5 | 95 | 60 | 0 | 95 | 0 | 0 | 95 | 0 | 0 | 95 | 0 | 0 | 95 | 0 | 0 | 95 | 0 | 0 | 95 | 0 | 80 | 10 | 2 | P-DY12 | 산업용 텐터기 | 1 | 3 | 3 |  |  | 170 | 170 | 20 | 1200 |  |  | 170 | 170 | 20 | 1200 |  |  | 170 | 170 | 20 | 1200 |  |  | 170 | 170 | 20 | 1200 |  |  | 170 | 170 | 20 | 1200 |  |  | 170 | 170 | 20 | 1200 |  |  | 170 | 170 | 20 | 1200 | 4 | Dianix Yellow AM-2R | DYSTAR | 분산 | 고일광 | 1 | Dianix Red AM-SLR | DYSTAR | 분산 | 고일광 | 0.5 | [11 empty] | 1:10 | 0.04 | Sunsolt RM-340S | 니카코리아 | 분산·균염제 | 0.3 | 빙초산 | 삼일 | 산 | 0.5 | [8 empty] | P-DY02 | IR 염색기 | 40 | 1.5 | 64 | 0 | 0.75 | 100 | 0 | 1.458333333 | 135 | 60 | 1.97222 | 64 | 0 | 0 | 64 | 0 | 0 | 64 | 0 | 0 | 64 | 0 | P-DY02 | IR 염색기 | NaOH | 삼일 | 가성소다 | 1.5 | Sera Con M-FAS | Dystar | 환원세정제 | 1.5 | 1:10 | 0.04 | 40 | 2 | 80 | 20 | 0 | 80 | 0 | 0 | 80 | 0 | 0 | 80 | 0 | 0 | 80 | 0 | 0 | 80 | 0 | 0 | 80 | 0 | 60 |  | 1 | 25 |  | 2 |  |  |  | 100 | 10 |  |  |  |  | P-DY05 | 실험실 패더 | 1 | 1 | P-DY06 | 실험실 텐터 | 180 | 1 | 2 | 2 | [165 empty] | 310.8456782 | 1.18 | [12 empty] | 48.22 | 51.87 | 29.83 | 4.2324 | 49.22 | 49.86 | 28.8 | 52.54 | 46.12 | 27.61 | 1-2 | 5.153333
| 125 | 2021-04-09 | 다이텍연구원 | 1 | P-DY09 | 고압 래피드 염색기 | RAW-001 | Recycled Polyester | 300 | 96 | Semi Dull | Draw Textured Yarn | 82.5 | 150*2 INT | Filaments | Recycled Polyester | 300 | 96 | Semi Dull | Draw Textured Yarn | 82.5 | 150*2 INT | Filaments | WOVEN | TWILL |  |  |  | P-DY09 | 고압 래피드 염색기 |  | Sera Wash C-NEP | DYSTAR | 정련호발제 | 3 | NaOH | 삼일 | 가성소다 | 5 | CH3COOH | 삼일 | 빙초산 | 0.5 | 45 | 5.5 | 95 | 60 | 0 | 95 | 0 | 0 | 95 | 0 | 0 | 95 | 0 | 0 | 95 | 0 | 0 | 95 | 0 | 0 | 95 | 0 | 80 | 10 | 2 | P-DY12 | 산업용 텐터기 | 1 | 3 | 3 |  |  | 170 | 170 | 20 | 1200 |  |  | 170 | 170 | 20 | 1200 |  |  | 170 | 170 | 20 | 1200 |  |  | 170 | 170 | 20 | 1200 |  |  | 170 | 170 | 20 | 1200 |  |  | 170 | 170 | 20 | 1200 |  |  | 170 | 170 | 20 | 1200 | 4 | Dianix Yellow AM-2R | DYSTAR | 분산 | 고일광 | 1 | Dianix Blue AM-2G | DYSTAR | 분산 | 고일광 | 0.5 | [11 empty] | 1:10 | 0.04 | Sunsolt RM-340S | 니카코리아 | 분산·균염제 | 0.3 | 빙초산 | 삼일 | 산 | 0.5 | [8 empty] | P-DY02 | IR 염색기 | 40 | 1.5 | 64 | 0 | 0.75 | 100 | 0 | 1.458333333 | 135 | 60 | 1.97222 | 64 | 0 | 0 | 64 | 0 | 0 | 64 | 0 | 0 | 64 | 0 | P-DY02 | IR 염색기 | NaOH | 삼일 | 가성소다 | 1.5 | Sera Con M-FAS | Dystar | 환원세정제 | 1.5 | 1:10 | 0.04 | 40 | 2 | 80 | 20 | 0 | 80 | 0 | 0 | 80 | 0 | 0 | 80 | 0 | 0 | 80 | 0 | 0 | 80 | 0 | 0 | 80 | 0 | 60 |  | 1 | 25 |  | 2 |  |  |  | 100 | 10 |  |  |  |  | P-DY05 | 실험실 패더 | 1 | 1 | P-DY06 | 실험실 텐터 | 180 | 1 | 2 | 2 | [165 empty] | 310.8456782 | 1.18 | [12 empty] | 44.2 | -18.35 | 13.15 | 4.1796 | 44.02 | -17.74 | 12.71 | 48.74 | -11.83 | 11.82 | 1-2 | 7.666667
| 126 | 2021-04-09 | 다이텍연구원 | 1 | P-DY09 | 고압 래피드 염색기 | RAW-001 | Recycled Polyester | 300 | 96 | Semi Dull | Draw Textured Yarn | 82.5 | 150*2 INT | Filaments | Recycled Polyester | 300 | 96 | Semi Dull | Draw Textured Yarn | 82.5 | 150*2 INT | Filaments | WOVEN | TWILL |  |  |  | P-DY09 | 고압 래피드 염색기 |  | Sera Wash C-NEP | DYSTAR | 정련호발제 | 3 | NaOH | 삼일 | 가성소다 | 5 | CH3COOH | 삼일 | 빙초산 | 0.5 | 45 | 5.5 | 95 | 60 | 0 | 95 | 0 | 0 | 95 | 0 | 0 | 95 | 0 | 0 | 95 | 0 | 0 | 95 | 0 | 0 | 95 | 0 | 80 | 10 | 2 | P-DY12 | 산업용 텐터기 | 1 | 3 | 3 |  |  | 170 | 170 | 20 | 1200 |  |  | 170 | 170 | 20 | 1200 |  |  | 170 | 170 | 20 | 1200 |  |  | 170 | 170 | 20 | 1200 |  |  | 170 | 170 | 20 | 1200 |  |  | 170 | 170 | 20 | 1200 |  |  | 170 | 170 | 20 | 1200 | 4 | Dianix Red AM-SLR | DYSTAR | 분산 | 고일광 | 0.667 | Dianix Blue AM-2G | DYSTAR | 분산 | 고일광 | 1.333 | [11 empty] | 1:10 | 0.04 | Sunsolt RM-340S | 니카코리아 | 분산·균염제 | 0.3 | 빙초산 | 삼일 | 산 | 0.5 | [8 empty] | P-DY02 | IR 염색기 | 40 | 1.5 | 64 | 0 | 0.75 | 100 | 0 | 1.458333333 | 135 | 60 | 1.97222 | 64 | 0 | 0 | 64 | 0 | 0 | 64 | 0 | 0 | 64 | 0 | P-DY02 | IR 염색기 | NaOH | 삼일 | 가성소다 | 1.5 | Sera Con M-FAS | Dystar | 환원세정제 | 1.5 | 1:10 | 0.04 | 40 | 2 | 80 | 20 | 0 | 80 | 0 | 0 | 80 | 0 | 0 | 80 | 0 | 0 | 80 | 0 | 0 | 80 | 0 | 0 | 80 | 0 | 60 |  | 1 | 25 |  | 2 |  |  |  | 100 | 10 |  |  |  |  | P-DY05 | 실험실 패더 | 1 | 1 | P-DY06 | 실험실 텐터 | 180 | 1 | 2 | 2 | [165 empty] | 310.8456782 | 1.18 | [12 empty] | 24.3 | 10.66 | -19.04 | 5.4656 | 25.71 | 10.37 | -18.63 | 29.14 | 9.92 | -16.25 | 1-2 | 4.223333
| 127 | 2021-04-09 | 다이텍연구원 | 1 | P-DY09 | 고압 래피드 염색기 | RAW-001 | Recycled Polyester | 300 | 96 | Semi Dull | Draw Textured Yarn | 82.5 | 150*2 INT | Filaments | Recycled Polyester | 300 | 96 | Semi Dull | Draw Textured Yarn | 82.5 | 150*2 INT | Filaments | WOVEN | TWILL |  |  |  | P-DY09 | 고압 래피드 염색기 |  | Sera Wash C-NEP | DYSTAR | 정련호발제 | 3 | NaOH | 삼일 | 가성소다 | 5 | CH3COOH | 삼일 | 빙초산 | 0.5 | 45 | 5.5 | 95 | 60 | 0 | 95 | 0 | 0 | 95 | 0 | 0 | 95 | 0 | 0 | 95 | 0 | 0 | 95 | 0 | 0 | 95 | 0 | 80 | 10 | 2 | P-DY12 | 산업용 텐터기 | 1 | 3 | 3 |  |  | 170 | 170 | 20 | 1200 |  |  | 170 | 170 | 20 | 1200 |  |  | 170 | 170 | 20 | 1200 |  |  | 170 | 170 | 20 | 1200 |  |  | 170 | 170 | 20 | 1200 |  |  | 170 | 170 | 20 | 1200 |  |  | 170 | 170 | 20 | 1200 | 4 | Dianix Red AM-SLR | DYSTAR | 분산 | 고일광 | 1.333 | Dianix Blue AM-2G | DYSTAR | 분산 | 고일광 | 0.667 | [11 empty] | 1:10 | 0.04 | Sunsolt RM-340S | 니카코리아 | 분산·균염제 | 0.3 | 빙초산 | 삼일 | 산 | 0.5 | [8 empty] | P-DY02 | IR 염색기 | 40 | 1.5 | 64 | 0 | 0.75 | 100 | 0 | 1.458333333 | 135 | 60 | 1.97222 | 64 | 0 | 0 | 64 | 0 | 0 | 64 | 0 | 0 | 64 | 0 | P-DY02 | IR 염색기 | NaOH | 삼일 | 가성소다 | 1.5 | Sera Con M-FAS | Dystar | 환원세정제 | 1.5 | 1:10 | 0.04 | 40 | 2 | 80 | 20 | 0 | 80 | 0 | 0 | 80 | 0 | 0 | 80 | 0 | 0 | 80 | 0 | 0 | 80 | 0 | 0 | 80 | 0 | 60 |  | 1 | 25 |  | 2 |  |  |  | 100 | 10 |  |  |  |  | P-DY05 | 실험실 패더 | 1 | 1 | P-DY06 | 실험실 텐터 | 180 | 1 | 2 | 2 | [165 empty] | 310.8456782 | 1.18 | [12 empty] | 25.01 | 20.39 | -10.42 | 5.2627 | 25.03 | 19.21 | -9.96 | 30.07 | 20.64 | -9.85 | 1-2 | 5.246667
| 128 | 2021-04-09 | 다이텍연구원 | 1 | P-DY09 | 고압 래피드 염색기 | RAW-001 | Recycled Polyester | 300 | 96 | Semi Dull | Draw Textured Yarn | 82.5 | 150*2 INT | Filaments | Recycled Polyester | 300 | 96 | Semi Dull | Draw Textured Yarn | 82.5 | 150*2 INT | Filaments | WOVEN | TWILL |  |  |  | P-DY09 | 고압 래피드 염색기 |  | Sera Wash C-NEP | DYSTAR | 정련호발제 | 3 | NaOH | 삼일 | 가성소다 | 5 | CH3COOH | 삼일 | 빙초산 | 0.5 | 45 | 5.5 | 95 | 60 | 0 | 95 | 0 | 0 | 95 | 0 | 0 | 95 | 0 | 0 | 95 | 0 | 0 | 95 | 0 | 0 | 95 | 0 | 80 | 10 | 2 | P-DY12 | 산업용 텐터기 | 1 | 3 | 3 |  |  | 170 | 170 | 20 | 1200 |  |  | 170 | 170 | 20 | 1200 |  |  | 170 | 170 | 20 | 1200 |  |  | 170 | 170 | 20 | 1200 |  |  | 170 | 170 | 20 | 1200 |  |  | 170 | 170 | 20 | 1200 |  |  | 170 | 170 | 20 | 1200 | 4 | Dianix Yellow AM-2R | DYSTAR | 분산 | 고일광 | 0.667 | Dianix Blue AM-2G | DYSTAR | 분산 | 고일광 | 1.333 | [11 empty] | 1:10 | 0.04 | Sunsolt RM-340S | 니카코리아 | 분산·균염제 | 0.3 | 빙초산 | 삼일 | 산 | 0.5 | [8 empty] | P-DY02 | IR 염색기 | 40 | 1.5 | 64 | 0 | 0.75 | 100 | 0 | 1.458333333 | 135 | 60 | 1.97222 | 64 | 0 | 0 | 64 | 0 | 0 | 64 | 0 | 0 | 64 | 0 | P-DY02 | IR 염색기 | NaOH | 삼일 | 가성소다 | 1.5 | Sera Con M-FAS | Dystar | 환원세정제 | 1.5 | 1:10 | 0.04 | 40 | 2 | 80 | 20 | 0 | 80 | 0 | 0 | 80 | 0 | 0 | 80 | 0 | 0 | 80 | 0 | 0 | 80 | 0 | 0 | 80 | 0 | 60 |  | 1 | 25 |  | 2 |  |  |  | 100 | 10 |  |  |  |  | P-DY05 | 실험실 패더 | 1 | 1 | P-DY06 | 실험실 텐터 | 180 | 1 | 2 | 2 | [165 empty] | 310.8456782 | 1.18 | [12 empty] | 33.45 | -16.63 | -7.14 | 5.4894 | 34.31 | -16.17 | -7.14 | 36.01 | -10.54 | -7.06 | 1-2 | 5.883333
| 129 | 2021-04-09 | 다이텍연구원 | 1 | P-DY09 | 고압 래피드 염색기 | RAW-001 | Recycled Polyester | 300 | 96 | Semi Dull | Draw Textured Yarn | 82.5 | 150*2 INT | Filaments | Recycled Polyester | 300 | 96 | Semi Dull | Draw Textured Yarn | 82.5 | 150*2 INT | Filaments | WOVEN | TWILL |  |  |  | P-DY09 | 고압 래피드 염색기 |  | Sera Wash C-NEP | DYSTAR | 정련호발제 | 3 | NaOH | 삼일 | 가성소다 | 5 | CH3COOH | 삼일 | 빙초산 | 0.5 | 45 | 5.5 | 95 | 60 | 0 | 95 | 0 | 0 | 95 | 0 | 0 | 95 | 0 | 0 | 95 | 0 | 0 | 95 | 0 | 0 | 95 | 0 | 80 | 10 | 2 | P-DY12 | 산업용 텐터기 | 1 | 3 | 3 |  |  | 170 | 170 | 20 | 1200 |  |  | 170 | 170 | 20 | 1200 |  |  | 170 | 170 | 20 | 1200 |  |  | 170 | 170 | 20 | 1200 |  |  | 170 | 170 | 20 | 1200 |  |  | 170 | 170 | 20 | 1200 |  |  | 170 | 170 | 20 | 1200 | 4 | Dianix Yellow AM-2R | DYSTAR | 분산 | 고일광 | 0.667 | Dianix Red AM-SLR | DYSTAR | 분산 | 고일광 | 0.667 | Dianix Blue AM-2G | DYSTAR | 분산 | 고일광 | 0.667 | [6 empty] | 1:10 | 0.04 | Sunsolt RM-340S | 니카코리아 | 분산·균염제 | 0.3 | 빙초산 | 삼일 | 산 | 0.5 | [8 empty] | P-DY02 | IR 염색기 | 40 | 1.5 | 64 | 0 | 0.75 | 100 | 0 | 1.458333333 | 135 | 60 | 1.97222 | 64 | 0 | 0 | 64 | 0 | 0 | 64 | 0 | 0 | 64 | 0 | P-DY02 | IR 염색기 | NaOH | 삼일 | 가성소다 | 1.5 | Sera Con M-FAS | Dystar | 환원세정제 | 1.5 | 1:10 | 0.04 | 40 | 2 | 80 | 20 | 0 | 80 | 0 | 0 | 80 | 0 | 0 | 80 | 0 | 0 | 80 | 0 | 0 | 80 | 0 | 0 | 80 | 0 | 60 |  | 1 | 25 |  | 2 |  |  |  | 100 | 10 |  |  |  |  | P-DY05 | 실험실 패더 | 1 | 1 | P-DY06 | 실험실 텐터 | 180 | 1 | 2 | 2 | [165 empty] | 310.8456782 | 1.18 | [12 empty] | 27.99 | 13.66 | -5.74 | 5.2583 | 28.51 | 13.41 | -5.54 | 34.7 | 13.33 | -4.86 | 2 | 6.226667
| 130 | 2021-04-09 | 다이텍연구원 | 1 | P-DY09 | 고압 래피드 염색기 | RAW-001 | Recycled Polyester | 300 | 96 | Semi Dull | Draw Textured Yarn | 82.5 | 150*2 INT | Filaments | Recycled Polyester | 300 | 96 | Semi Dull | Draw Textured Yarn | 82.5 | 150*2 INT | Filaments | WOVEN | TWILL |  |  |  | P-DY09 | 고압 래피드 염색기 |  | Sera Wash C-NEP | DYSTAR | 정련호발제 | 3 | NaOH | 삼일 | 가성소다 | 5 | CH3COOH | 삼일 | 빙초산 | 0.5 | 45 | 5.5 | 95 | 60 | 0 | 95 | 0 | 0 | 95 | 0 | 0 | 95 | 0 | 0 | 95 | 0 | 0 | 95 | 0 | 0 | 95 | 0 | 80 | 10 | 2 | P-DY12 | 산업용 텐터기 | 1 | 3 | 3 |  |  | 170 | 170 | 20 | 1200 |  |  | 170 | 170 | 20 | 1200 |  |  | 170 | 170 | 20 | 1200 |  |  | 170 | 170 | 20 | 1200 |  |  | 170 | 170 | 20 | 1200 |  |  | 170 | 170 | 20 | 1200 |  |  | 170 | 170 | 20 | 1200 | 4 | Dianix Yellow AM-2R | DYSTAR | 분산 | 고일광 | 0.667 | Dianix Red AM-SLR | DYSTAR | 분산 | 고일광 | 1.333 | [11 empty] | 1:10 | 0.04 | Sunsolt RM-340S | 니카코리아 | 분산·균염제 | 0.3 | 빙초산 | 삼일 | 산 | 0.5 | [8 empty] | P-DY02 | IR 염색기 | 40 | 1.5 | 64 | 0 | 0.75 | 100 | 0 | 1.458333333 | 135 | 60 | 1.97222 | 64 | 0 | 0 | 64 | 0 | 0 | 64 | 0 | 0 | 64 | 0 | P-DY02 | IR 염색기 | NaOH | 삼일 | 가성소다 | 1.5 | Sera Con M-FAS | Dystar | 환원세정제 | 1.5 | 1:10 | 0.04 | 40 | 2 | 80 | 20 | 0 | 80 | 0 | 0 | 80 | 0 | 0 | 80 | 0 | 0 | 80 | 0 | 0 | 80 | 0 | 0 | 80 | 0 | 60 |  | 1 | 25 |  | 2 |  |  |  | 100 | 10 |  |  |  |  | P-DY05 | 실험실 패더 | 1 | 1 | P-DY06 | 실험실 텐터 | 180 | 1 | 2 | 2 | [165 empty] | 310.8456782 | 1.18 | [12 empty] | 40.7 | 55.45 | 22.58 | 5.3795 | 41.31 | 54.31 | 21.94 | 44.38 | 53.74 | 20.5 | 2 | 3.436667
| 131 | 2021-04-09 | 다이텍연구원 | 1 | P-DY09 | 고압 래피드 염색기 | RAW-001 | Recycled Polyester | 300 | 96 | Semi Dull | Draw Textured Yarn | 82.5 | 150*2 INT | Filaments | Recycled Polyester | 300 | 96 | Semi Dull | Draw Textured Yarn | 82.5 | 150*2 INT | Filaments | WOVEN | TWILL |  |  |  | P-DY09 | 고압 래피드 염색기 |  | Sera Wash C-NEP | DYSTAR | 정련호발제 | 3 | NaOH | 삼일 | 가성소다 | 5 | CH3COOH | 삼일 | 빙초산 | 0.5 | 45 | 5.5 | 95 | 60 | 0 | 95 | 0 | 0 | 95 | 0 | 0 | 95 | 0 | 0 | 95 | 0 | 0 | 95 | 0 | 0 | 95 | 0 | 80 | 10 | 2 | P-DY12 | 산업용 텐터기 | 1 | 3 | 3 |  |  | 170 | 170 | 20 | 1200 |  |  | 170 | 170 | 20 | 1200 |  |  | 170 | 170 | 20 | 1200 |  |  | 170 | 170 | 20 | 1200 |  |  | 170 | 170 | 20 | 1200 |  |  | 170 | 170 | 20 | 1200 |  |  | 170 | 170 | 20 | 1200 | 4 | Dianix Yellow AM-2R | DYSTAR | 분산 | 고일광 | 1.333 | Dianix Blue AM-2G | DYSTAR | 분산 | 고일광 | 0.667 | [11 empty] | 1:10 | 0.04 | Sunsolt RM-340S | 니카코리아 | 분산·균염제 | 0.3 | 빙초산 | 삼일 | 산 | 0.5 | [8 empty] | P-DY02 | IR 염색기 | 40 | 1.5 | 64 | 0 | 0.75 | 100 | 0 | 1.458333333 | 135 | 60 | 1.97222 | 64 | 0 | 0 | 64 | 0 | 0 | 64 | 0 | 0 | 64 | 0 | P-DY02 | IR 염색기 | NaOH | 삼일 | 가성소다 | 1.5 | Sera Con M-FAS | Dystar | 환원세정제 | 1.5 | 1:10 | 0.04 | 40 | 2 | 80 | 20 | 0 | 80 | 0 | 0 | 80 | 0 | 0 | 80 | 0 | 0 | 80 | 0 | 0 | 80 | 0 | 0 | 80 | 0 | 60 |  | 1 | 25 |  | 2 |  |  |  | 100 | 10 |  |  |  |  | P-DY05 | 실험실 패더 | 1 | 1 | P-DY06 | 실험실 텐터 | 180 | 1 | 2 | 2 | [165 empty] | 310.8456782 | 1.18 | [12 empty] | 40.63 | -18.46 | 12.73 | 5.2671 | 40.2 | -18.21 | 12.6 | 44.25 | -11.2 | 11.41 | 1-2 | 8.196667
| 132 | 2021-04-09 | 다이텍연구원 | 1 | P-DY09 | 고압 래피드 염색기 | RAW-001 | Recycled Polyester | 300 | 96 | Semi Dull | Draw Textured Yarn | 82.5 | 150*2 INT | Filaments | Recycled Polyester | 300 | 96 | Semi Dull | Draw Textured Yarn | 82.5 | 150*2 INT | Filaments | WOVEN | TWILL |  |  |  | P-DY09 | 고압 래피드 염색기 |  | Sera Wash C-NEP | DYSTAR | 정련호발제 | 3 | NaOH | 삼일 | 가성소다 | 5 | CH3COOH | 삼일 | 빙초산 | 0.5 | 45 | 5.5 | 95 | 60 | 0 | 95 | 0 | 0 | 95 | 0 | 0 | 95 | 0 | 0 | 95 | 0 | 0 | 95 | 0 | 0 | 95 | 0 | 80 | 10 | 2 | P-DY12 | 산업용 텐터기 | 1 | 3 | 3 |  |  | 170 | 170 | 20 | 1200 |  |  | 170 | 170 | 20 | 1200 |  |  | 170 | 170 | 20 | 1200 |  |  | 170 | 170 | 20 | 1200 |  |  | 170 | 170 | 20 | 1200 |  |  | 170 | 170 | 20 | 1200 |  |  | 170 | 170 | 20 | 1200 | 4 | Dianix Yellow AM-2R | DYSTAR | 분산 | 고일광 | 1.333 | Dianix Red AM-SLR | DYSTAR | 분산 | 고일광 | 0.667 | [11 empty] | 1:10 | 0.04 | Sunsolt RM-340S | 니카코리아 | 분산·균염제 | 0.3 | 빙초산 | 삼일 | 산 | 0.5 | [8 empty] | P-DY02 | IR 염색기 | 40 | 1.5 | 64 | 0 | 0.75 | 100 | 0 | 1.458333333 | 135 | 60 | 1.97222 | 64 | 0 | 0 | 64 | 0 | 0 | 64 | 0 | 0 | 64 | 0 | P-DY02 | IR 염색기 | NaOH | 삼일 | 가성소다 | 1.5 | Sera Con M-FAS | Dystar | 환원세정제 | 1.5 | 1:10 | 0.04 | 40 | 2 | 80 | 20 | 0 | 80 | 0 | 0 | 80 | 0 | 0 | 80 | 0 | 0 | 80 | 0 | 0 | 80 | 0 | 0 | 80 | 0 | 60 |  | 1 | 25 |  | 2 |  |  |  | 100 | 10 |  |  |  |  | P-DY05 | 실험실 패더 | 1 | 1 | P-DY06 | 실험실 텐터 | 180 | 1 | 2 | 2 | [165 empty] | 310.8456782 | 1.18 | [12 empty] | 46.33 | 53.49 | 31.37 | 5.1973 | 46.26 | 52.29 | 31.11 | 50.11 | 50.6 | 30.82 | 1-2 | 4.216667
| 133 | 2021-04-13 | 다이텍연구원 | 1 | P-DY09 | 고압 래피드 염색기 | RAW-001 | Recycled Polyester | 300 | 96 | Semi Dull | Draw Textured Yarn | 82.5 | 150*2 INT | Filaments | Recycled Polyester | 300 | 96 | Semi Dull | Draw Textured Yarn | 82.5 | 150*2 INT | Filaments | WOVEN | TWILL |  |  |  | P-DY09 | 고압 래피드 염색기 |  | Sera Wash C-NEP | DYSTAR | 정련호발제 | 3 | NaOH | 삼일 | 가성소다 | 5 | CH3COOH | 삼일 | 빙초산 | 0.5 | 45 | 5.5 | 95 | 60 | 0 | 95 | 0 | 0 | 95 | 0 | 0 | 95 | 0 | 0 | 95 | 0 | 0 | 95 | 0 | 0 | 95 | 0 | 80 | 10 | 2 | P-DY12 | 산업용 텐터기 | 1 | 3 | 3 |  |  | 170 | 170 | 20 | 1200 |  |  | 170 | 170 | 20 | 1200 |  |  | 170 | 170 | 20 | 1200 |  |  | 170 | 170 | 20 | 1200 |  |  | 170 | 170 | 20 | 1200 |  |  | 170 | 170 | 20 | 1200 |  |  | 170 | 170 | 20 | 1200 | 4 | Synolon Yellow AK | 경인양행 | 분산 | 고일광 | 0.05 | [16 empty] | 1:10 | 0.04 | Sunsolt RM-340S | 니카코리아 | 분산·균염제 | 0.3 | 빙초산 | 삼일 | 산 | 0.5 | [8 empty] | P-DY02 | IR 염색기 | 40 | 1.5 | 64 | 0 | 0.75 | 100 | 0 | 1.458333333 | 135 | 60 | 1.97222 | 64 | 0 | 0 | 64 | 0 | 0 | 64 | 0 | 0 | 64 | 0 | P-DY02 | IR 염색기 | NaOH | 삼일 | 가성소다 | 1.5 | Sera Con M-FAS | Dystar | 환원세정제 | 1.5 | 1:10 | 0.04 | 40 | 2 | 80 | 20 | 0 | 80 | 0 | 0 | 80 | 0 | 0 | 80 | 0 | 0 | 80 | 0 | 0 | 80 | 0 | 0 | 80 | 0 | 60 |  | 1 | 25 |  | 2 |  |  |  | 100 | 10 |  |  |  |  | P-DY05 | 실험실 패더 | 1 | 1 | P-DY06 | 실험실 텐터 | 180 | 1 | 2 | 2 | [165 empty] | 310.8456782 | 1.18 | [12 empty] | 88.72 | -0.06 | 25.84 | 0.2593 | 86.63 | -1.77 | 23.77 | 90.32 | -0.59 | 20.57 | 2 | 5.033333
| 134 | 2021-04-13 | 다이텍연구원 | 1 | P-DY09 | 고압 래피드 염색기 | RAW-001 | Recycled Polyester | 300 | 96 | Semi Dull | Draw Textured Yarn | 82.5 | 150*2 INT | Filaments | Recycled Polyester | 300 | 96 | Semi Dull | Draw Textured Yarn | 82.5 | 150*2 INT | Filaments | WOVEN | TWILL |  |  |  | P-DY09 | 고압 래피드 염색기 |  | Sera Wash C-NEP | DYSTAR | 정련호발제 | 3 | NaOH | 삼일 | 가성소다 | 5 | CH3COOH | 삼일 | 빙초산 | 0.5 | 45 | 5.5 | 95 | 60 | 0 | 95 | 0 | 0 | 95 | 0 | 0 | 95 | 0 | 0 | 95 | 0 | 0 | 95 | 0 | 0 | 95 | 0 | 80 | 10 | 2 | P-DY12 | 산업용 텐터기 | 1 | 3 | 3 |  |  | 170 | 170 | 20 | 1200 |  |  | 170 | 170 | 20 | 1200 |  |  | 170 | 170 | 20 | 1200 |  |  | 170 | 170 | 20 | 1200 |  |  | 170 | 170 | 20 | 1200 |  |  | 170 | 170 | 20 | 1200 |  |  | 170 | 170 | 20 | 1200 | 4 | Synolon Yellow AK | 경인양행 | 분산 | 고일광 | 0.1 | [16 empty] | 1:10 | 0.04 | Sunsolt RM-340S | 니카코리아 | 분산·균염제 | 0.3 | 빙초산 | 삼일 | 산 | 0.5 | [8 empty] | P-DY02 | IR 염색기 | 40 | 1.5 | 64 | 0 | 0.75 | 100 | 0 | 1.458333333 | 135 | 60 | 1.97222 | 64 | 0 | 0 | 64 | 0 | 0 | 64 | 0 | 0 | 64 | 0 | P-DY02 | IR 염색기 | NaOH | 삼일 | 가성소다 | 1.5 | Sera Con M-FAS | Dystar | 환원세정제 | 1.5 | 1:10 | 0.04 | 40 | 2 | 80 | 20 | 0 | 80 | 0 | 0 | 80 | 0 | 0 | 80 | 0 | 0 | 80 | 0 | 0 | 80 | 0 | 0 | 80 | 0 | 60 |  | 1 | 25 |  | 2 |  |  |  | 100 | 10 |  |  |  |  | P-DY05 | 실험실 패더 | 1 | 1 | P-DY06 | 실험실 텐터 | 180 | 1 | 2 | 2 | [165 empty] | 310.8456782 | 1.18 | [12 empty] | 87.58 | 1.27 | 35.18 | 0.4132 | 85.26 | -1 | 33.51 | 89.45 | 0.5 | 27.78 | 2 | 7.266667
| 135 | 2021-04-13 | 다이텍연구원 | 1 | P-DY09 | 고압 래피드 염색기 | RAW-001 | Recycled Polyester | 300 | 96 | Semi Dull | Draw Textured Yarn | 82.5 | 150*2 INT | Filaments | Recycled Polyester | 300 | 96 | Semi Dull | Draw Textured Yarn | 82.5 | 150*2 INT | Filaments | WOVEN | TWILL |  |  |  | P-DY09 | 고압 래피드 염색기 |  | Sera Wash C-NEP | DYSTAR | 정련호발제 | 3 | NaOH | 삼일 | 가성소다 | 5 | CH3COOH | 삼일 | 빙초산 | 0.5 | 45 | 5.5 | 95 | 60 | 0 | 95 | 0 | 0 | 95 | 0 | 0 | 95 | 0 | 0 | 95 | 0 | 0 | 95 | 0 | 0 | 95 | 0 | 80 | 10 | 2 | P-DY12 | 산업용 텐터기 | 1 | 3 | 3 |  |  | 170 | 170 | 20 | 1200 |  |  | 170 | 170 | 20 | 1200 |  |  | 170 | 170 | 20 | 1200 |  |  | 170 | 170 | 20 | 1200 |  |  | 170 | 170 | 20 | 1200 |  |  | 170 | 170 | 20 | 1200 |  |  | 170 | 170 | 20 | 1200 | 4 | Synolon Yellow AK | 경인양행 | 분산 | 고일광 | 0.5 | [16 empty] | 1:10 | 0.04 | Sunsolt RM-340S | 니카코리아 | 분산·균염제 | 0.3 | 빙초산 | 삼일 | 산 | 0.5 | [8 empty] | P-DY02 | IR 염색기 | 40 | 1.5 | 64 | 0 | 0.75 | 100 | 0 | 1.458333333 | 135 | 60 | 1.97222 | 64 | 0 | 0 | 64 | 0 | 0 | 64 | 0 | 0 | 64 | 0 | P-DY02 | IR 염색기 | NaOH | 삼일 | 가성소다 | 1.5 | Sera Con M-FAS | Dystar | 환원세정제 | 1.5 | 1:10 | 0.04 | 40 | 2 | 80 | 20 | 0 | 80 | 0 | 0 | 80 | 0 | 0 | 80 | 0 | 0 | 80 | 0 | 0 | 80 | 0 | 0 | 80 | 0 | 60 |  | 1 | 25 |  | 2 |  |  |  | 100 | 10 |  |  |  |  | P-DY05 | 실험실 패더 | 1 | 1 | P-DY06 | 실험실 텐터 | 180 | 1 | 2 | 2 | [165 empty] | 310.8456782 | 1.18 | [12 empty] | 81.64 | 7.58 | 58.81 | 1.411 | 80.67 | 5.07 | 56.99 | 84.39 | 7.51 | 53.45 | 2-3 | 5.803333
| 136 | 2021-04-13 | 다이텍연구원 | 1 | P-DY09 | 고압 래피드 염색기 | RAW-001 | Recycled Polyester | 300 | 96 | Semi Dull | Draw Textured Yarn | 82.5 | 150*2 INT | Filaments | Recycled Polyester | 300 | 96 | Semi Dull | Draw Textured Yarn | 82.5 | 150*2 INT | Filaments | WOVEN | TWILL |  |  |  | P-DY09 | 고압 래피드 염색기 |  | Sera Wash C-NEP | DYSTAR | 정련호발제 | 3 | NaOH | 삼일 | 가성소다 | 5 | CH3COOH | 삼일 | 빙초산 | 0.5 | 45 | 5.5 | 95 | 60 | 0 | 95 | 0 | 0 | 95 | 0 | 0 | 95 | 0 | 0 | 95 | 0 | 0 | 95 | 0 | 0 | 95 | 0 | 80 | 10 | 2 | P-DY12 | 산업용 텐터기 | 1 | 3 | 3 |  |  | 170 | 170 | 20 | 1200 |  |  | 170 | 170 | 20 | 1200 |  |  | 170 | 170 | 20 | 1200 |  |  | 170 | 170 | 20 | 1200 |  |  | 170 | 170 | 20 | 1200 |  |  | 170 | 170 | 20 | 1200 |  |  | 170 | 170 | 20 | 1200 | 4 | Synolon Yellow AK | 경인양행 | 분산 | 고일광 | 1 | [16 empty] | 1:10 | 0.04 | Sunsolt RM-340S | 니카코리아 | 분산·균염제 | 0.3 | 빙초산 | 삼일 | 산 | 0.5 | [8 empty] | P-DY02 | IR 염색기 | 40 | 1.5 | 64 | 0 | 0.75 | 100 | 0 | 1.458333333 | 135 | 60 | 1.97222 | 64 | 0 | 0 | 64 | 0 | 0 | 64 | 0 | 0 | 64 | 0 | P-DY02 | IR 염색기 | NaOH | 삼일 | 가성소다 | 1.5 | Sera Con M-FAS | Dystar | 환원세정제 | 1.5 | 1:10 | 0.04 | 40 | 2 | 80 | 20 | 0 | 80 | 0 | 0 | 80 | 0 | 0 | 80 | 0 | 0 | 80 | 0 | 0 | 80 | 0 | 0 | 80 | 0 | 60 |  | 1 | 25 |  | 2 |  |  |  | 100 | 10 |  |  |  |  | P-DY05 | 실험실 패더 | 1 | 1 | P-DY06 | 실험실 텐터 | 180 | 1 | 2 | 2 | [165 empty] | 310.8456782 | 1.18 | [12 empty] | 78.87 | 13.05 | 71.53 | 2.6919 | 78.11 | 10.02 | 70.11 | 81.7 | 13.55 | 66.81 | 3 | 6.233333
| 137 | 2021-04-13 | 다이텍연구원 | 1 | P-DY09 | 고압 래피드 염색기 | RAW-001 | Recycled Polyester | 300 | 96 | Semi Dull | Draw Textured Yarn | 82.5 | 150*2 INT | Filaments | Recycled Polyester | 300 | 96 | Semi Dull | Draw Textured Yarn | 82.5 | 150*2 INT | Filaments | WOVEN | TWILL |  |  |  | P-DY09 | 고압 래피드 염색기 |  | Sera Wash C-NEP | DYSTAR | 정련호발제 | 3 | NaOH | 삼일 | 가성소다 | 5 | CH3COOH | 삼일 | 빙초산 | 0.5 | 45 | 5.5 | 95 | 60 | 0 | 95 | 0 | 0 | 95 | 0 | 0 | 95 | 0 | 0 | 95 | 0 | 0 | 95 | 0 | 0 | 95 | 0 | 80 | 10 | 2 | P-DY12 | 산업용 텐터기 | 1 | 3 | 3 |  |  | 170 | 170 | 20 | 1200 |  |  | 170 | 170 | 20 | 1200 |  |  | 170 | 170 | 20 | 1200 |  |  | 170 | 170 | 20 | 1200 |  |  | 170 | 170 | 20 | 1200 |  |  | 170 | 170 | 20 | 1200 |  |  | 170 | 170 | 20 | 1200 | 4 | Synolon Yellow AK | 경인양행 | 분산 | 고일광 | 1.5 | [16 empty] | 1:10 | 0.04 | Sunsolt RM-340S | 니카코리아 | 분산·균염제 | 0.3 | 빙초산 | 삼일 | 산 | 0.5 | [8 empty] | P-DY02 | IR 염색기 | 40 | 1.5 | 64 | 0 | 0.75 | 100 | 0 | 1.458333333 | 135 | 60 | 1.97222 | 64 | 0 | 0 | 64 | 0 | 0 | 64 | 0 | 0 | 64 | 0 | P-DY02 | IR 염색기 | NaOH | 삼일 | 가성소다 | 1.5 | Sera Con M-FAS | Dystar | 환원세정제 | 1.5 | 1:10 | 0.04 | 40 | 2 | 80 | 20 | 0 | 80 | 0 | 0 | 80 | 0 | 0 | 80 | 0 | 0 | 80 | 0 | 0 | 80 | 0 | 0 | 80 | 0 | 60 |  | 1 | 25 |  | 2 |  |  |  | 100 | 10 |  |  |  |  | P-DY05 | 실험실 패더 | 1 | 1 | P-DY06 | 실험실 텐터 | 180 | 1 | 2 | 2 | [165 empty] | 310.8456782 | 1.18 | [12 empty] | 76.83 | 15.74 | 75.63 | 3.6583 | 75.9 | 13.86 | 74.46 | 79.23 | 17.34 | 72.91 | 4 | 5.096667
| 138 | 2021-04-13 | 다이텍연구원 | 1 | P-DY09 | 고압 래피드 염색기 | RAW-001 | Recycled Polyester | 300 | 96 | Semi Dull | Draw Textured Yarn | 82.5 | 150*2 INT | Filaments | Recycled Polyester | 300 | 96 | Semi Dull | Draw Textured Yarn | 82.5 | 150*2 INT | Filaments | WOVEN | TWILL |  |  |  | P-DY09 | 고압 래피드 염색기 |  | Sera Wash C-NEP | DYSTAR | 정련호발제 | 3 | NaOH | 삼일 | 가성소다 | 5 | CH3COOH | 삼일 | 빙초산 | 0.5 | 45 | 5.5 | 95 | 60 | 0 | 95 | 0 | 0 | 95 | 0 | 0 | 95 | 0 | 0 | 95 | 0 | 0 | 95 | 0 | 0 | 95 | 0 | 80 | 10 | 2 | P-DY12 | 산업용 텐터기 | 1 | 3 | 3 |  |  | 170 | 170 | 20 | 1200 |  |  | 170 | 170 | 20 | 1200 |  |  | 170 | 170 | 20 | 1200 |  |  | 170 | 170 | 20 | 1200 |  |  | 170 | 170 | 20 | 1200 |  |  | 170 | 170 | 20 | 1200 |  |  | 170 | 170 | 20 | 1200 | 4 | Synolon Yellow AK | 경인양행 | 분산 | 고일광 | 2 | [16 empty] | 1:10 | 0.04 | Sunsolt RM-340S | 니카코리아 | 분산·균염제 | 0.3 | 빙초산 | 삼일 | 산 | 0.5 | [8 empty] | P-DY02 | IR 염색기 | 40 | 1.5 | 64 | 0 | 0.75 | 100 | 0 | 1.458333333 | 135 | 60 | 1.97222 | 64 | 0 | 0 | 64 | 0 | 0 | 64 | 0 | 0 | 64 | 0 | P-DY02 | IR 염색기 | NaOH | 삼일 | 가성소다 | 1.5 | Sera Con M-FAS | Dystar | 환원세정제 | 1.5 | 1:10 | 0.04 | 40 | 2 | 80 | 20 | 0 | 80 | 0 | 0 | 80 | 0 | 0 | 80 | 0 | 0 | 80 | 0 | 0 | 80 | 0 | 0 | 80 | 0 | 60 |  | 1 | 25 |  | 2 |  |  |  | 100 | 10 |  |  |  |  | P-DY05 | 실험실 패더 | 1 | 1 | P-DY06 | 실험실 텐터 | 180 | 1 | 2 | 2 | [165 empty] | 310.8456782 | 1.18 | [12 empty] | 75.65 | 18.63 | 79.62 | 4.7477 | 75.21 | 16 | 77.37 | 78.27 | 19.94 | 78.15 | 4 | 5.053333
| 139 | 2021-04-13 | 다이텍연구원 | 1 | P-DY09 | 고압 래피드 염색기 | RAW-001 | Recycled Polyester | 300 | 96 | Semi Dull | Draw Textured Yarn | 82.5 | 150*2 INT | Filaments | Recycled Polyester | 300 | 96 | Semi Dull | Draw Textured Yarn | 82.5 | 150*2 INT | Filaments | WOVEN | TWILL |  |  |  | P-DY09 | 고압 래피드 염색기 |  | Sera Wash C-NEP | DYSTAR | 정련호발제 | 3 | NaOH | 삼일 | 가성소다 | 5 | CH3COOH | 삼일 | 빙초산 | 0.5 | 45 | 5.5 | 95 | 60 | 0 | 95 | 0 | 0 | 95 | 0 | 0 | 95 | 0 | 0 | 95 | 0 | 0 | 95 | 0 | 0 | 95 | 0 | 80 | 10 | 2 | P-DY12 | 산업용 텐터기 | 1 | 3 | 3 |  |  | 170 | 170 | 20 | 1200 |  |  | 170 | 170 | 20 | 1200 |  |  | 170 | 170 | 20 | 1200 |  |  | 170 | 170 | 20 | 1200 |  |  | 170 | 170 | 20 | 1200 |  |  | 170 | 170 | 20 | 1200 |  |  | 170 | 170 | 20 | 1200 | 4 | Synolon Yellow AK | 경인양행 | 분산 | 고일광 | 2.5 | [16 empty] | 1:10 | 0.04 | Sunsolt RM-340S | 니카코리아 | 분산·균염제 | 0.3 | 빙초산 | 삼일 | 산 | 0.5 | [8 empty] | P-DY02 | IR 염색기 | 40 | 1.5 | 64 | 0 | 0.75 | 100 | 0 | 1.458333333 | 135 | 60 | 1.97222 | 64 | 0 | 0 | 64 | 0 | 0 | 64 | 0 | 0 | 64 | 0 | P-DY02 | IR 염색기 | NaOH | 삼일 | 가성소다 | 1.5 | Sera Con M-FAS | Dystar | 환원세정제 | 1.5 | 1:10 | 0.04 | 40 | 2 | 80 | 20 | 0 | 80 | 0 | 0 | 80 | 0 | 0 | 80 | 0 | 0 | 80 | 0 | 0 | 80 | 0 | 0 | 80 | 0 | 60 |  | 1 | 25 |  | 2 |  |  |  | 100 | 10 |  |  |  |  | P-DY05 | 실험실 패더 | 1 | 1 | P-DY06 | 실험실 텐터 | 180 | 1 | 2 | 2 | [165 empty] | 310.8456782 | 1.18 | [12 empty] | 73.64 | 19.55 | 80.8 | 5.9494 | 72.86 | 17.99 | 79.2 | 76.48 | 21.66 | 80.26 | 4 | 5.286667
| 140 | 2021-04-13 | 다이텍연구원 | 1 | P-DY09 | 고압 래피드 염색기 | RAW-001 | Recycled Polyester | 300 | 96 | Semi Dull | Draw Textured Yarn | 82.5 | 150*2 INT | Filaments | Recycled Polyester | 300 | 96 | Semi Dull | Draw Textured Yarn | 82.5 | 150*2 INT | Filaments | WOVEN | TWILL |  |  |  | P-DY09 | 고압 래피드 염색기 |  | Sera Wash C-NEP | DYSTAR | 정련호발제 | 3 | NaOH | 삼일 | 가성소다 | 5 | CH3COOH | 삼일 | 빙초산 | 0.5 | 45 | 5.5 | 95 | 60 | 0 | 95 | 0 | 0 | 95 | 0 | 0 | 95 | 0 | 0 | 95 | 0 | 0 | 95 | 0 | 0 | 95 | 0 | 80 | 10 | 2 | P-DY12 | 산업용 텐터기 | 1 | 3 | 3 |  |  | 170 | 170 | 20 | 1200 |  |  | 170 | 170 | 20 | 1200 |  |  | 170 | 170 | 20 | 1200 |  |  | 170 | 170 | 20 | 1200 |  |  | 170 | 170 | 20 | 1200 |  |  | 170 | 170 | 20 | 1200 |  |  | 170 | 170 | 20 | 1200 | 4 | Synolon Yellow AK | 경인양행 | 분산 | 고일광 | 3 | [16 empty] | 1:10 | 0.04 | Sunsolt RM-340S | 니카코리아 | 분산·균염제 | 0.3 | 빙초산 | 삼일 | 산 | 0.5 | [8 empty] | P-DY02 | IR 염색기 | 40 | 1.5 | 64 | 0 | 0.75 | 100 | 0 | 1.458333333 | 135 | 60 | 1.97222 | 64 | 0 | 0 | 64 | 0 | 0 | 64 | 0 | 0 | 64 | 0 | P-DY02 | IR 염색기 | NaOH | 삼일 | 가성소다 | 1.5 | Sera Con M-FAS | Dystar | 환원세정제 | 1.5 | 1:10 | 0.04 | 40 | 2 | 80 | 20 | 0 | 80 | 0 | 0 | 80 | 0 | 0 | 80 | 0 | 0 | 80 | 0 | 0 | 80 | 0 | 0 | 80 | 0 | 60 |  | 1 | 25 |  | 2 |  |  |  | 100 | 10 |  |  |  |  | P-DY05 | 실험실 패더 | 1 | 1 | P-DY06 | 실험실 텐터 | 180 | 1 | 2 | 2 | [165 empty] | 310.8456782 | 1.18 | [12 empty] | 74.06 | 22.33 | 83.6 | 6.6208 | 74.13 | 18.91 | 81.14 | 75.55 | 24.48 | 82.71 | 4 | 5.983333
| 141 | 2021-04-13 | 다이텍연구원 | 1 | P-DY09 | 고압 래피드 염색기 | RAW-001 | Recycled Polyester | 300 | 96 | Semi Dull | Draw Textured Yarn | 82.5 | 150*2 INT | Filaments | Recycled Polyester | 300 | 96 | Semi Dull | Draw Textured Yarn | 82.5 | 150*2 INT | Filaments | WOVEN | TWILL |  |  |  | P-DY09 | 고압 래피드 염색기 |  | Sera Wash C-NEP | DYSTAR | 정련호발제 | 3 | NaOH | 삼일 | 가성소다 | 5 | CH3COOH | 삼일 | 빙초산 | 0.5 | 45 | 5.5 | 95 | 60 | 0 | 95 | 0 | 0 | 95 | 0 | 0 | 95 | 0 | 0 | 95 | 0 | 0 | 95 | 0 | 0 | 95 | 0 | 80 | 10 | 2 | P-DY12 | 산업용 텐터기 | 1 | 3 | 3 |  |  | 170 | 170 | 20 | 1200 |  |  | 170 | 170 | 20 | 1200 |  |  | 170 | 170 | 20 | 1200 |  |  | 170 | 170 | 20 | 1200 |  |  | 170 | 170 | 20 | 1200 |  |  | 170 | 170 | 20 | 1200 |  |  | 170 | 170 | 20 | 1200 | 4 | Synolon Red AK | 경인양행 | 분산 | 고일광 | 0.05 | [16 empty] | 1:10 | 0.04 | Sunsolt RM-340S | 니카코리아 | 분산·균염제 | 0.3 | 빙초산 | 삼일 | 산 | 0.5 | [8 empty] | P-DY02 | IR 염색기 | 40 | 1.5 | 64 | 0 | 0.75 | 100 | 0 | 1.458333333 | 135 | 60 | 1.97222 | 64 | 0 | 0 | 64 | 0 | 0 | 64 | 0 | 0 | 64 | 0 | P-DY02 | IR 염색기 | NaOH | 삼일 | 가성소다 | 1.5 | Sera Con M-FAS | Dystar | 환원세정제 | 1.5 | 1:10 | 0.04 | 40 | 2 | 80 | 20 | 0 | 80 | 0 | 0 | 80 | 0 | 0 | 80 | 0 | 0 | 80 | 0 | 0 | 80 | 0 | 0 | 80 | 0 | 60 |  | 1 | 25 |  | 2 |  |  |  | 100 | 10 |  |  |  |  | P-DY05 | 실험실 패더 | 1 | 1 | P-DY06 | 실험실 텐터 | 180 | 1 | 2 | 2 | [165 empty] | 310.8456782 | 1.18 | [12 empty] | 78.33 | 29.53 | 1.9 | 0.1487 | 77.58 | 26.12 | 1.29 | 81.38 | 21.84 | 2.69 | 1-2 | 5.906667
| 142 | 2021-04-13 | 다이텍연구원 | 1 | P-DY09 | 고압 래피드 염색기 | RAW-001 | Recycled Polyester | 300 | 96 | Semi Dull | Draw Textured Yarn | 82.5 | 150*2 INT | Filaments | Recycled Polyester | 300 | 96 | Semi Dull | Draw Textured Yarn | 82.5 | 150*2 INT | Filaments | WOVEN | TWILL |  |  |  | P-DY09 | 고압 래피드 염색기 |  | Sera Wash C-NEP | DYSTAR | 정련호발제 | 3 | NaOH | 삼일 | 가성소다 | 5 | CH3COOH | 삼일 | 빙초산 | 0.5 | 45 | 5.5 | 95 | 60 | 0 | 95 | 0 | 0 | 95 | 0 | 0 | 95 | 0 | 0 | 95 | 0 | 0 | 95 | 0 | 0 | 95 | 0 | 80 | 10 | 2 | P-DY12 | 산업용 텐터기 | 1 | 3 | 3 |  |  | 170 | 170 | 20 | 1200 |  |  | 170 | 170 | 20 | 1200 |  |  | 170 | 170 | 20 | 1200 |  |  | 170 | 170 | 20 | 1200 |  |  | 170 | 170 | 20 | 1200 |  |  | 170 | 170 | 20 | 1200 |  |  | 170 | 170 | 20 | 1200 | 4 | Synolon Red AK | 경인양행 | 분산 | 고일광 | 0.1 | [16 empty] | 1:10 | 0.04 | Sunsolt RM-340S | 니카코리아 | 분산·균염제 | 0.3 | 빙초산 | 삼일 | 산 | 0.5 | [8 empty] | P-DY02 | IR 염색기 | 40 | 1.5 | 64 | 0 | 0.75 | 100 | 0 | 1.458333333 | 135 | 60 | 1.97222 | 64 | 0 | 0 | 64 | 0 | 0 | 64 | 0 | 0 | 64 | 0 | P-DY02 | IR 염색기 | NaOH | 삼일 | 가성소다 | 1.5 | Sera Con M-FAS | Dystar | 환원세정제 | 1.5 | 1:10 | 0.04 | 40 | 2 | 80 | 20 | 0 | 80 | 0 | 0 | 80 | 0 | 0 | 80 | 0 | 0 | 80 | 0 | 0 | 80 | 0 | 0 | 80 | 0 | 60 |  | 1 | 25 |  | 2 |  |  |  | 100 | 10 |  |  |  |  | P-DY05 | 실험실 패더 | 1 | 1 | P-DY06 | 실험실 텐터 | 180 | 1 | 2 | 2 | [165 empty] | 310.8456782 | 1.18 | [12 empty] | 73.86 | 36.42 | 2.61 | 0.1832 | 73.02 | 34.22 | 2.45 | 78.35 | 28.31 | 3.54 | 1-2 | 8.06
| 143 | 2021-04-13 | 다이텍연구원 | 1 | P-DY09 | 고압 래피드 염색기 | RAW-001 | Recycled Polyester | 300 | 96 | Semi Dull | Draw Textured Yarn | 82.5 | 150*2 INT | Filaments | Recycled Polyester | 300 | 96 | Semi Dull | Draw Textured Yarn | 82.5 | 150*2 INT | Filaments | WOVEN | TWILL |  |  |  | P-DY09 | 고압 래피드 염색기 |  | Sera Wash C-NEP | DYSTAR | 정련호발제 | 3 | NaOH | 삼일 | 가성소다 | 5 | CH3COOH | 삼일 | 빙초산 | 0.5 | 45 | 5.5 | 95 | 60 | 0 | 95 | 0 | 0 | 95 | 0 | 0 | 95 | 0 | 0 | 95 | 0 | 0 | 95 | 0 | 0 | 95 | 0 | 80 | 10 | 2 | P-DY12 | 산업용 텐터기 | 1 | 3 | 3 |  |  | 170 | 170 | 20 | 1200 |  |  | 170 | 170 | 20 | 1200 |  |  | 170 | 170 | 20 | 1200 |  |  | 170 | 170 | 20 | 1200 |  |  | 170 | 170 | 20 | 1200 |  |  | 170 | 170 | 20 | 1200 |  |  | 170 | 170 | 20 | 1200 | 4 | Synolon Red AK | 경인양행 | 분산 | 고일광 | 0.5 | [16 empty] | 1:10 | 0.04 | Sunsolt RM-340S | 니카코리아 | 분산·균염제 | 0.3 | 빙초산 | 삼일 | 산 | 0.5 | [8 empty] | P-DY02 | IR 염색기 | 40 | 1.5 | 64 | 0 | 0.75 | 100 | 0 | 1.458333333 | 135 | 60 | 1.97222 | 64 | 0 | 0 | 64 | 0 | 0 | 64 | 0 | 0 | 64 | 0 | P-DY02 | IR 염색기 | NaOH | 삼일 | 가성소다 | 1.5 | Sera Con M-FAS | Dystar | 환원세정제 | 1.5 | 1:10 | 0.04 | 40 | 2 | 80 | 20 | 0 | 80 | 0 | 0 | 80 | 0 | 0 | 80 | 0 | 0 | 80 | 0 | 0 | 80 | 0 | 0 | 80 | 0 | 60 |  | 1 | 25 |  | 2 |  |  |  | 100 | 10 |  |  |  |  | P-DY05 | 실험실 패더 | 1 | 1 | P-DY06 | 실험실 텐터 | 180 | 1 | 2 | 2 | [165 empty] | 310.8456782 | 1.18 | [12 empty] | 60.51 | 54.03 | 9.38 | 0.5248 | 60.71 | 52.26 | 9.27 | 65.31 | 45.54 | 7.85 | 1-2 | 8.28
| 144 | 2021-04-13 | 다이텍연구원 | 1 | P-DY09 | 고압 래피드 염색기 | RAW-001 | Recycled Polyester | 300 | 96 | Semi Dull | Draw Textured Yarn | 82.5 | 150*2 INT | Filaments | Recycled Polyester | 300 | 96 | Semi Dull | Draw Textured Yarn | 82.5 | 150*2 INT | Filaments | WOVEN | TWILL |  |  |  | P-DY09 | 고압 래피드 염색기 |  | Sera Wash C-NEP | DYSTAR | 정련호발제 | 3 | NaOH | 삼일 | 가성소다 | 5 | CH3COOH | 삼일 | 빙초산 | 0.5 | 45 | 5.5 | 95 | 60 | 0 | 95 | 0 | 0 | 95 | 0 | 0 | 95 | 0 | 0 | 95 | 0 | 0 | 95 | 0 | 0 | 95 | 0 | 80 | 10 | 2 | P-DY12 | 산업용 텐터기 | 1 | 3 | 3 |  |  | 170 | 170 | 20 | 1200 |  |  | 170 | 170 | 20 | 1200 |  |  | 170 | 170 | 20 | 1200 |  |  | 170 | 170 | 20 | 1200 |  |  | 170 | 170 | 20 | 1200 |  |  | 170 | 170 | 20 | 1200 |  |  | 170 | 170 | 20 | 1200 | 4 | Synolon Red AK | 경인양행 | 분산 | 고일광 | 1 | [16 empty] | 1:10 | 0.04 | Sunsolt RM-340S | 니카코리아 | 분산·균염제 | 0.3 | 빙초산 | 삼일 | 산 | 0.5 | [8 empty] | P-DY02 | IR 염색기 | 40 | 1.5 | 64 | 0 | 0.75 | 100 | 0 | 1.458333333 | 135 | 60 | 1.97222 | 64 | 0 | 0 | 64 | 0 | 0 | 64 | 0 | 0 | 64 | 0 | P-DY02 | IR 염색기 | NaOH | 삼일 | 가성소다 | 1.5 | Sera Con M-FAS | Dystar | 환원세정제 | 1.5 | 1:10 | 0.04 | 40 | 2 | 80 | 20 | 0 | 80 | 0 | 0 | 80 | 0 | 0 | 80 | 0 | 0 | 80 | 0 | 0 | 80 | 0 | 0 | 80 | 0 | 60 |  | 1 | 25 |  | 2 |  |  |  | 100 | 10 |  |  |  |  | P-DY05 | 실험실 패더 | 1 | 1 | P-DY06 | 실험실 텐터 | 180 | 1 | 2 | 2 | [165 empty] | 310.8456782 | 1.18 | [12 empty] | 54.23 | 59.63 | 14.12 | 0.8852 | 54.27 | 58.66 | 14.49 | 59.01 | 50.48 | 11.06 | 1-2 | 10.06
| 145 | 2021-04-13 | 다이텍연구원 | 1 | P-DY09 | 고압 래피드 염색기 | RAW-001 | Recycled Polyester | 300 | 96 | Semi Dull | Draw Textured Yarn | 82.5 | 150*2 INT | Filaments | Recycled Polyester | 300 | 96 | Semi Dull | Draw Textured Yarn | 82.5 | 150*2 INT | Filaments | WOVEN | TWILL |  |  |  | P-DY09 | 고압 래피드 염색기 |  | Sera Wash C-NEP | DYSTAR | 정련호발제 | 3 | NaOH | 삼일 | 가성소다 | 5 | CH3COOH | 삼일 | 빙초산 | 0.5 | 45 | 5.5 | 95 | 60 | 0 | 95 | 0 | 0 | 95 | 0 | 0 | 95 | 0 | 0 | 95 | 0 | 0 | 95 | 0 | 0 | 95 | 0 | 80 | 10 | 2 | P-DY12 | 산업용 텐터기 | 1 | 3 | 3 |  |  | 170 | 170 | 20 | 1200 |  |  | 170 | 170 | 20 | 1200 |  |  | 170 | 170 | 20 | 1200 |  |  | 170 | 170 | 20 | 1200 |  |  | 170 | 170 | 20 | 1200 |  |  | 170 | 170 | 20 | 1200 |  |  | 170 | 170 | 20 | 1200 | 4 | Synolon Red AK | 경인양행 | 분산 | 고일광 | 1.5 | [16 empty] | 1:10 | 0.04 | Sunsolt RM-340S | 니카코리아 | 분산·균염제 | 0.3 | 빙초산 | 삼일 | 산 | 0.5 | [8 empty] | P-DY02 | IR 염색기 | 40 | 1.5 | 64 | 0 | 0.75 | 100 | 0 | 1.458333333 | 135 | 60 | 1.97222 | 64 | 0 | 0 | 64 | 0 | 0 | 64 | 0 | 0 | 64 | 0 | P-DY02 | IR 염색기 | NaOH | 삼일 | 가성소다 | 1.5 | Sera Con M-FAS | Dystar | 환원세정제 | 1.5 | 1:10 | 0.04 | 40 | 2 | 80 | 20 | 0 | 80 | 0 | 0 | 80 | 0 | 0 | 80 | 0 | 0 | 80 | 0 | 0 | 80 | 0 | 0 | 80 | 0 | 60 |  | 1 | 25 |  | 2 |  |  |  | 100 | 10 |  |  |  |  | P-DY05 | 실험실 패더 | 1 | 1 | P-DY06 | 실험실 텐터 | 180 | 1 | 2 | 2 | [165 empty] | 310.8456782 | 1.18 | [12 empty] | 50.62 | 60.8 | 16.6 | 1.2035 | 51.23 | 59.85 | 16.67 | 55.22 | 52.35 | 13.1 | 1-2 | 9.226667
| 146 | 2021-04-13 | 다이텍연구원 | 1 | P-DY09 | 고압 래피드 염색기 | RAW-001 | Recycled Polyester | 300 | 96 | Semi Dull | Draw Textured Yarn | 82.5 | 150*2 INT | Filaments | Recycled Polyester | 300 | 96 | Semi Dull | Draw Textured Yarn | 82.5 | 150*2 INT | Filaments | WOVEN | TWILL |  |  |  | P-DY09 | 고압 래피드 염색기 |  | Sera Wash C-NEP | DYSTAR | 정련호발제 | 3 | NaOH | 삼일 | 가성소다 | 5 | CH3COOH | 삼일 | 빙초산 | 0.5 | 45 | 5.5 | 95 | 60 | 0 | 95 | 0 | 0 | 95 | 0 | 0 | 95 | 0 | 0 | 95 | 0 | 0 | 95 | 0 | 0 | 95 | 0 | 80 | 10 | 2 | P-DY12 | 산업용 텐터기 | 1 | 3 | 3 |  |  | 170 | 170 | 20 | 1200 |  |  | 170 | 170 | 20 | 1200 |  |  | 170 | 170 | 20 | 1200 |  |  | 170 | 170 | 20 | 1200 |  |  | 170 | 170 | 20 | 1200 |  |  | 170 | 170 | 20 | 1200 |  |  | 170 | 170 | 20 | 1200 | 4 | Synolon Red AK | 경인양행 | 분산 | 고일광 | 2 | [16 empty] | 1:10 | 0.04 | Sunsolt RM-340S | 니카코리아 | 분산·균염제 | 0.3 | 빙초산 | 삼일 | 산 | 0.5 | [8 empty] | P-DY02 | IR 염색기 | 40 | 1.5 | 64 | 0 | 0.75 | 100 | 0 | 1.458333333 | 135 | 60 | 1.97222 | 64 | 0 | 0 | 64 | 0 | 0 | 64 | 0 | 0 | 64 | 0 | P-DY02 | IR 염색기 | NaOH | 삼일 | 가성소다 | 1.5 | Sera Con M-FAS | Dystar | 환원세정제 | 1.5 | 1:10 | 0.04 | 40 | 2 | 80 | 20 | 0 | 80 | 0 | 0 | 80 | 0 | 0 | 80 | 0 | 0 | 80 | 0 | 0 | 80 | 0 | 0 | 80 | 0 | 60 |  | 1 | 25 |  | 2 |  |  |  | 100 | 10 |  |  |  |  | P-DY05 | 실험실 패더 | 1 | 1 | P-DY06 | 실험실 텐터 | 180 | 1 | 2 | 2 | [165 empty] | 310.8456782 | 1.18 | [12 empty] | 48.02 | 61.32 | 18.64 | 1.5237 | 48.43 | 60.88 | 18.88 | 51.61 | 52.88 | 14.77 | 1-2 | 9.533333
| 147 | 2021-04-13 | 다이텍연구원 | 1 | P-DY09 | 고압 래피드 염색기 | RAW-001 | Recycled Polyester | 300 | 96 | Semi Dull | Draw Textured Yarn | 82.5 | 150*2 INT | Filaments | Recycled Polyester | 300 | 96 | Semi Dull | Draw Textured Yarn | 82.5 | 150*2 INT | Filaments | WOVEN | TWILL |  |  |  | P-DY09 | 고압 래피드 염색기 |  | Sera Wash C-NEP | DYSTAR | 정련호발제 | 3 | NaOH | 삼일 | 가성소다 | 5 | CH3COOH | 삼일 | 빙초산 | 0.5 | 45 | 5.5 | 95 | 60 | 0 | 95 | 0 | 0 | 95 | 0 | 0 | 95 | 0 | 0 | 95 | 0 | 0 | 95 | 0 | 0 | 95 | 0 | 80 | 10 | 2 | P-DY12 | 산업용 텐터기 | 1 | 3 | 3 |  |  | 170 | 170 | 20 | 1200 |  |  | 170 | 170 | 20 | 1200 |  |  | 170 | 170 | 20 | 1200 |  |  | 170 | 170 | 20 | 1200 |  |  | 170 | 170 | 20 | 1200 |  |  | 170 | 170 | 20 | 1200 |  |  | 170 | 170 | 20 | 1200 | 4 | Synolon Red AK | 경인양행 | 분산 | 고일광 | 2.5 | [16 empty] | 1:10 | 0.04 | Sunsolt RM-340S | 니카코리아 | 분산·균염제 | 0.3 | 빙초산 | 삼일 | 산 | 0.5 | [8 empty] | P-DY02 | IR 염색기 | 40 | 1.5 | 64 | 0 | 0.75 | 100 | 0 | 1.458333333 | 135 | 60 | 1.97222 | 64 | 0 | 0 | 64 | 0 | 0 | 64 | 0 | 0 | 64 | 0 | P-DY02 | IR 염색기 | NaOH | 삼일 | 가성소다 | 1.5 | Sera Con M-FAS | Dystar | 환원세정제 | 1.5 | 1:10 | 0.04 | 40 | 2 | 80 | 20 | 0 | 80 | 0 | 0 | 80 | 0 | 0 | 80 | 0 | 0 | 80 | 0 | 0 | 80 | 0 | 0 | 80 | 0 | 60 |  | 1 | 25 |  | 2 |  |  |  | 100 | 10 |  |  |  |  | P-DY05 | 실험실 패더 | 1 | 1 | P-DY06 | 실험실 텐터 | 180 | 1 | 2 | 2 | [165 empty] | 310.8456782 | 1.18 | [12 empty] | 46.41 | 61.28 | 20.11 | 1.7848 | 46.7 | 60.53 | 20.4 | 49.98 | 54.13 | 16.25 | 1-2 | 8.303333
| 148 | 2021-04-13 | 다이텍연구원 | 1 | P-DY09 | 고압 래피드 염색기 | RAW-001 | Recycled Polyester | 300 | 96 | Semi Dull | Draw Textured Yarn | 82.5 | 150*2 INT | Filaments | Recycled Polyester | 300 | 96 | Semi Dull | Draw Textured Yarn | 82.5 | 150*2 INT | Filaments | WOVEN | TWILL |  |  |  | P-DY09 | 고압 래피드 염색기 |  | Sera Wash C-NEP | DYSTAR | 정련호발제 | 3 | NaOH | 삼일 | 가성소다 | 5 | CH3COOH | 삼일 | 빙초산 | 0.5 | 45 | 5.5 | 95 | 60 | 0 | 95 | 0 | 0 | 95 | 0 | 0 | 95 | 0 | 0 | 95 | 0 | 0 | 95 | 0 | 0 | 95 | 0 | 80 | 10 | 2 | P-DY12 | 산업용 텐터기 | 1 | 3 | 3 |  |  | 170 | 170 | 20 | 1200 |  |  | 170 | 170 | 20 | 1200 |  |  | 170 | 170 | 20 | 1200 |  |  | 170 | 170 | 20 | 1200 |  |  | 170 | 170 | 20 | 1200 |  |  | 170 | 170 | 20 | 1200 |  |  | 170 | 170 | 20 | 1200 | 4 | Synolon Red AK | 경인양행 | 분산 | 고일광 | 3 | [16 empty] | 1:10 | 0.04 | Sunsolt RM-340S | 니카코리아 | 분산·균염제 | 0.3 | 빙초산 | 삼일 | 산 | 0.5 | [8 empty] | P-DY02 | IR 염색기 | 40 | 1.5 | 64 | 0 | 0.75 | 100 | 0 | 1.458333333 | 135 | 60 | 1.97222 | 64 | 0 | 0 | 64 | 0 | 0 | 64 | 0 | 0 | 64 | 0 | P-DY02 | IR 염색기 | NaOH | 삼일 | 가성소다 | 1.5 | Sera Con M-FAS | Dystar | 환원세정제 | 1.5 | 1:10 | 0.04 | 40 | 2 | 80 | 20 | 0 | 80 | 0 | 0 | 80 | 0 | 0 | 80 | 0 | 0 | 80 | 0 | 0 | 80 | 0 | 0 | 80 | 0 | 60 |  | 1 | 25 |  | 2 |  |  |  | 100 | 10 |  |  |  |  | P-DY05 | 실험실 패더 | 1 | 1 | P-DY06 | 실험실 텐터 | 180 | 1 | 2 | 2 | [165 empty] | 310.8456782 | 1.18 | [12 empty] | 45.76 | 60.7 | 20.42 | 1.881 | 46.19 | 60.01 | 20.71 | 48.9 | 53.01 | 16.16 | 1-2 | 8.776667
| 149 | 2021-04-13 | 다이텍연구원 | 1 | P-DY09 | 고압 래피드 염색기 | RAW-001 | Recycled Polyester | 300 | 96 | Semi Dull | Draw Textured Yarn | 82.5 | 150*2 INT | Filaments | Recycled Polyester | 300 | 96 | Semi Dull | Draw Textured Yarn | 82.5 | 150*2 INT | Filaments | WOVEN | TWILL |  |  |  | P-DY09 | 고압 래피드 염색기 |  | Sera Wash C-NEP | DYSTAR | 정련호발제 | 3 | NaOH | 삼일 | 가성소다 | 5 | CH3COOH | 삼일 | 빙초산 | 0.5 | 45 | 5.5 | 95 | 60 | 0 | 95 | 0 | 0 | 95 | 0 | 0 | 95 | 0 | 0 | 95 | 0 | 0 | 95 | 0 | 0 | 95 | 0 | 80 | 10 | 2 | P-DY12 | 산업용 텐터기 | 1 | 3 | 3 |  |  | 170 | 170 | 20 | 1200 |  |  | 170 | 170 | 20 | 1200 |  |  | 170 | 170 | 20 | 1200 |  |  | 170 | 170 | 20 | 1200 |  |  | 170 | 170 | 20 | 1200 |  |  | 170 | 170 | 20 | 1200 |  |  | 170 | 170 | 20 | 1200 | 4 | Synolon Blue AK | 경인양행 | 분산 | 고일광 | 0.05 | [16 empty] | 1:10 | 0.04 | Sunsolt RM-340S | 니카코리아 | 분산·균염제 | 0.3 | 빙초산 | 삼일 | 산 | 0.5 | [8 empty] | P-DY02 | IR 염색기 | 40 | 1.5 | 64 | 0 | 0.75 | 100 | 0 | 1.458333333 | 135 | 60 | 1.97222 | 64 | 0 | 0 | 64 | 0 | 0 | 64 | 0 | 0 | 64 | 0 | P-DY02 | IR 염색기 | NaOH | 삼일 | 가성소다 | 1.5 | Sera Con M-FAS | Dystar | 환원세정제 | 1.5 | 1:10 | 0.04 | 40 | 2 | 80 | 20 | 0 | 80 | 0 | 0 | 80 | 0 | 0 | 80 | 0 | 0 | 80 | 0 | 0 | 80 | 0 | 0 | 80 | 0 | 60 |  | 1 | 25 |  | 2 |  |  |  | 100 | 10 |  |  |  |  | P-DY05 | 실험실 패더 | 1 | 1 | P-DY06 | 실험실 텐터 | 180 | 1 | 2 | 2 | [165 empty] | 310.8456782 | 1.18 | [12 empty] | 77.15 | -8.37 | -11.73 | 0.2345 | 76.69 | -8.48 | -10.97 | 80.75 | -6.54 | -8.68 | 2 | 5.053333
| 150 | 2021-04-13 | 다이텍연구원 | 1 | P-DY09 | 고압 래피드 염색기 | RAW-001 | Recycled Polyester | 300 | 96 | Semi Dull | Draw Textured Yarn | 82.5 | 150*2 INT | Filaments | Recycled Polyester | 300 | 96 | Semi Dull | Draw Textured Yarn | 82.5 | 150*2 INT | Filaments | WOVEN | TWILL |  |  |  | P-DY09 | 고압 래피드 염색기 |  | Sera Wash C-NEP | DYSTAR | 정련호발제 | 3 | NaOH | 삼일 | 가성소다 | 5 | CH3COOH | 삼일 | 빙초산 | 0.5 | 45 | 5.5 | 95 | 60 | 0 | 95 | 0 | 0 | 95 | 0 | 0 | 95 | 0 | 0 | 95 | 0 | 0 | 95 | 0 | 0 | 95 | 0 | 80 | 10 | 2 | P-DY12 | 산업용 텐터기 | 1 | 3 | 3 |  |  | 170 | 170 | 20 | 1200 |  |  | 170 | 170 | 20 | 1200 |  |  | 170 | 170 | 20 | 1200 |  |  | 170 | 170 | 20 | 1200 |  |  | 170 | 170 | 20 | 1200 |  |  | 170 | 170 | 20 | 1200 |  |  | 170 | 170 | 20 | 1200 | 4 | Synolon Blue AK | 경인양행 | 분산 | 고일광 | 0.1 | [16 empty] | 1:10 | 0.04 | Sunsolt RM-340S | 니카코리아 | 분산·균염제 | 0.3 | 빙초산 | 삼일 | 산 | 0.5 | [8 empty] | P-DY02 | IR 염색기 | 40 | 1.5 | 64 | 0 | 0.75 | 100 | 0 | 1.458333333 | 135 | 60 | 1.97222 | 64 | 0 | 0 | 64 | 0 | 0 | 64 | 0 | 0 | 64 | 0 | P-DY02 | IR 염색기 | NaOH | 삼일 | 가성소다 | 1.5 | Sera Con M-FAS | Dystar | 환원세정제 | 1.5 | 1:10 | 0.04 | 40 | 2 | 80 | 20 | 0 | 80 | 0 | 0 | 80 | 0 | 0 | 80 | 0 | 0 | 80 | 0 | 0 | 80 | 0 | 0 | 80 | 0 | 60 |  | 1 | 25 |  | 2 |  |  |  | 100 | 10 |  |  |  |  | P-DY05 | 실험실 패더 | 1 | 1 | P-DY06 | 실험실 텐터 | 180 | 1 | 2 | 2 | [165 empty] | 310.8456782 | 1.18 | [12 empty] | 70.29 | -9.17 | -15.08 | 0.365 | 70.25 | -9.26 | -14.92 | 75.66 | -6.54 | -12.58 | 1-2 | 6.5
| 151 | 2021-04-13 | 다이텍연구원 | 1 | P-DY09 | 고압 래피드 염색기 | RAW-001 | Recycled Polyester | 300 | 96 | Semi Dull | Draw Textured Yarn | 82.5 | 150*2 INT | Filaments | Recycled Polyester | 300 | 96 | Semi Dull | Draw Textured Yarn | 82.5 | 150*2 INT | Filaments | WOVEN | TWILL |  |  |  | P-DY09 | 고압 래피드 염색기 |  | Sera Wash C-NEP | DYSTAR | 정련호발제 | 3 | NaOH | 삼일 | 가성소다 | 5 | CH3COOH | 삼일 | 빙초산 | 0.5 | 45 | 5.5 | 95 | 60 | 0 | 95 | 0 | 0 | 95 | 0 | 0 | 95 | 0 | 0 | 95 | 0 | 0 | 95 | 0 | 0 | 95 | 0 | 80 | 10 | 2 | P-DY12 | 산업용 텐터기 | 1 | 3 | 3 |  |  | 170 | 170 | 20 | 1200 |  |  | 170 | 170 | 20 | 1200 |  |  | 170 | 170 | 20 | 1200 |  |  | 170 | 170 | 20 | 1200 |  |  | 170 | 170 | 20 | 1200 |  |  | 170 | 170 | 20 | 1200 |  |  | 170 | 170 | 20 | 1200 | 4 | Synolon Blue AK | 경인양행 | 분산 | 고일광 | 0.5 | [16 empty] | 1:10 | 0.04 | Sunsolt RM-340S | 니카코리아 | 분산·균염제 | 0.3 | 빙초산 | 삼일 | 산 | 0.5 | [8 empty] | P-DY02 | IR 염색기 | 40 | 1.5 | 64 | 0 | 0.75 | 100 | 0 | 1.458333333 | 135 | 60 | 1.97222 | 64 | 0 | 0 | 64 | 0 | 0 | 64 | 0 | 0 | 64 | 0 | P-DY02 | IR 염색기 | NaOH | 삼일 | 가성소다 | 1.5 | Sera Con M-FAS | Dystar | 환원세정제 | 1.5 | 1:10 | 0.04 | 40 | 2 | 80 | 20 | 0 | 80 | 0 | 0 | 80 | 0 | 0 | 80 | 0 | 0 | 80 | 0 | 0 | 80 | 0 | 0 | 80 | 0 | 60 |  | 1 | 25 |  | 2 |  |  |  | 100 | 10 |  |  |  |  | P-DY05 | 실험실 패더 | 1 | 1 | P-DY06 | 실험실 텐터 | 180 | 1 | 2 | 2 | [165 empty] | 310.8456782 | 1.18 | [12 empty] | 53.5 | -10.27 | -26.13 | 1.1945 | 54.14 | -10.41 | -26.01 | 58.04 | -5.23 | -20.09 | 1-2 | 8.786667
| 152 | 2021-04-13 | 다이텍연구원 | 1 | P-DY09 | 고압 래피드 염색기 | RAW-001 | Recycled Polyester | 300 | 96 | Semi Dull | Draw Textured Yarn | 82.5 | 150*2 INT | Filaments | Recycled Polyester | 300 | 96 | Semi Dull | Draw Textured Yarn | 82.5 | 150*2 INT | Filaments | WOVEN | TWILL |  |  |  | P-DY09 | 고압 래피드 염색기 |  | Sera Wash C-NEP | DYSTAR | 정련호발제 | 3 | NaOH | 삼일 | 가성소다 | 5 | CH3COOH | 삼일 | 빙초산 | 0.5 | 45 | 5.5 | 95 | 60 | 0 | 95 | 0 | 0 | 95 | 0 | 0 | 95 | 0 | 0 | 95 | 0 | 0 | 95 | 0 | 0 | 95 | 0 | 80 | 10 | 2 | P-DY12 | 산업용 텐터기 | 1 | 3 | 3 |  |  | 170 | 170 | 20 | 1200 |  |  | 170 | 170 | 20 | 1200 |  |  | 170 | 170 | 20 | 1200 |  |  | 170 | 170 | 20 | 1200 |  |  | 170 | 170 | 20 | 1200 |  |  | 170 | 170 | 20 | 1200 |  |  | 170 | 170 | 20 | 1200 | 4 | Synolon Blue AK | 경인양행 | 분산 | 고일광 | 1 | [16 empty] | 1:10 | 0.04 | Sunsolt RM-340S | 니카코리아 | 분산·균염제 | 0.3 | 빙초산 | 삼일 | 산 | 0.5 | [8 empty] | P-DY02 | IR 염색기 | 40 | 1.5 | 64 | 0 | 0.75 | 100 | 0 | 1.458333333 | 135 | 60 | 1.97222 | 64 | 0 | 0 | 64 | 0 | 0 | 64 | 0 | 0 | 64 | 0 | P-DY02 | IR 염색기 | NaOH | 삼일 | 가성소다 | 1.5 | Sera Con M-FAS | Dystar | 환원세정제 | 1.5 | 1:10 | 0.04 | 40 | 2 | 80 | 20 | 0 | 80 | 0 | 0 | 80 | 0 | 0 | 80 | 0 | 0 | 80 | 0 | 0 | 80 | 0 | 0 | 80 | 0 | 60 |  | 1 | 25 |  | 2 |  |  |  | 100 | 10 |  |  |  |  | P-DY05 | 실험실 패더 | 1 | 1 | P-DY06 | 실험실 텐터 | 180 | 1 | 2 | 2 | [165 empty] | 310.8456782 | 1.18 | [12 empty] | 44.69 | -9.42 | -28.91 | 2.1215 | 44.89 | -9.44 | -28.7 | 47.45 | -4.74 | -22.09 | 1-2 | 8.503333
| 153 | 2021-04-13 | 다이텍연구원 | 1 | P-DY09 | 고압 래피드 염색기 | RAW-001 | Recycled Polyester | 300 | 96 | Semi Dull | Draw Textured Yarn | 82.5 | 150*2 INT | Filaments | Recycled Polyester | 300 | 96 | Semi Dull | Draw Textured Yarn | 82.5 | 150*2 INT | Filaments | WOVEN | TWILL |  |  |  | P-DY09 | 고압 래피드 염색기 |  | Sera Wash C-NEP | DYSTAR | 정련호발제 | 3 | NaOH | 삼일 | 가성소다 | 5 | CH3COOH | 삼일 | 빙초산 | 0.5 | 45 | 5.5 | 95 | 60 | 0 | 95 | 0 | 0 | 95 | 0 | 0 | 95 | 0 | 0 | 95 | 0 | 0 | 95 | 0 | 0 | 95 | 0 | 80 | 10 | 2 | P-DY12 | 산업용 텐터기 | 1 | 3 | 3 |  |  | 170 | 170 | 20 | 1200 |  |  | 170 | 170 | 20 | 1200 |  |  | 170 | 170 | 20 | 1200 |  |  | 170 | 170 | 20 | 1200 |  |  | 170 | 170 | 20 | 1200 |  |  | 170 | 170 | 20 | 1200 |  |  | 170 | 170 | 20 | 1200 | 4 | Synolon Blue AK | 경인양행 | 분산 | 고일광 | 1.5 | [16 empty] | 1:10 | 0.04 | Sunsolt RM-340S | 니카코리아 | 분산·균염제 | 0.3 | 빙초산 | 삼일 | 산 | 0.5 | [8 empty] | P-DY02 | IR 염색기 | 40 | 1.5 | 64 | 0 | 0.75 | 100 | 0 | 1.458333333 | 135 | 60 | 1.97222 | 64 | 0 | 0 | 64 | 0 | 0 | 64 | 0 | 0 | 64 | 0 | P-DY02 | IR 염색기 | NaOH | 삼일 | 가성소다 | 1.5 | Sera Con M-FAS | Dystar | 환원세정제 | 1.5 | 1:10 | 0.04 | 40 | 2 | 80 | 20 | 0 | 80 | 0 | 0 | 80 | 0 | 0 | 80 | 0 | 0 | 80 | 0 | 0 | 80 | 0 | 0 | 80 | 0 | 60 |  | 1 | 25 |  | 2 |  |  |  | 100 | 10 |  |  |  |  | P-DY05 | 실험실 패더 | 1 | 1 | P-DY06 | 실험실 텐터 | 180 | 1 | 2 | 2 | [165 empty] | 310.8456782 | 1.18 | [12 empty] | 39.28 | -8.29 | -30.2 | 3.0717 | 40.03 | -8.24 | -29.83 | 41.54 | -3.88 | -22.48 | 1-2 | 8.686667
| 154 | 2021-04-13 | 다이텍연구원 | 1 | P-DY09 | 고압 래피드 염색기 | RAW-001 | Recycled Polyester | 300 | 96 | Semi Dull | Draw Textured Yarn | 82.5 | 150*2 INT | Filaments | Recycled Polyester | 300 | 96 | Semi Dull | Draw Textured Yarn | 82.5 | 150*2 INT | Filaments | WOVEN | TWILL |  |  |  | P-DY09 | 고압 래피드 염색기 |  | Sera Wash C-NEP | DYSTAR | 정련호발제 | 3 | NaOH | 삼일 | 가성소다 | 5 | CH3COOH | 삼일 | 빙초산 | 0.5 | 45 | 5.5 | 95 | 60 | 0 | 95 | 0 | 0 | 95 | 0 | 0 | 95 | 0 | 0 | 95 | 0 | 0 | 95 | 0 | 0 | 95 | 0 | 80 | 10 | 2 | P-DY12 | 산업용 텐터기 | 1 | 3 | 3 |  |  | 170 | 170 | 20 | 1200 |  |  | 170 | 170 | 20 | 1200 |  |  | 170 | 170 | 20 | 1200 |  |  | 170 | 170 | 20 | 1200 |  |  | 170 | 170 | 20 | 1200 |  |  | 170 | 170 | 20 | 1200 |  |  | 170 | 170 | 20 | 1200 | 4 | Synolon Blue AK | 경인양행 | 분산 | 고일광 | 2 | [16 empty] | 1:10 | 0.04 | Sunsolt RM-340S | 니카코리아 | 분산·균염제 | 0.3 | 빙초산 | 삼일 | 산 | 0.5 | [8 empty] | P-DY02 | IR 염색기 | 40 | 1.5 | 64 | 0 | 0.75 | 100 | 0 | 1.458333333 | 135 | 60 | 1.97222 | 64 | 0 | 0 | 64 | 0 | 0 | 64 | 0 | 0 | 64 | 0 | P-DY02 | IR 염색기 | NaOH | 삼일 | 가성소다 | 1.5 | Sera Con M-FAS | Dystar | 환원세정제 | 1.5 | 1:10 | 0.04 | 40 | 2 | 80 | 20 | 0 | 80 | 0 | 0 | 80 | 0 | 0 | 80 | 0 | 0 | 80 | 0 | 0 | 80 | 0 | 0 | 80 | 0 | 60 |  | 1 | 25 |  | 2 |  |  |  | 100 | 10 |  |  |  |  | P-DY05 | 실험실 패더 | 1 | 1 | P-DY06 | 실험실 텐터 | 180 | 1 | 2 | 2 | [165 empty] | 310.8456782 | 1.18 | [12 empty] | 36.49 | -7.43 | -30.23 | 3.7245 | 37.15 | -7.43 | -29.93 | 38.25 | -3.73 | -22.64 | 1-2 | 8.293333
| 155 | 2021-04-13 | 다이텍연구원 | 1 | P-DY09 | 고압 래피드 염색기 | RAW-001 | Recycled Polyester | 300 | 96 | Semi Dull | Draw Textured Yarn | 82.5 | 150*2 INT | Filaments | Recycled Polyester | 300 | 96 | Semi Dull | Draw Textured Yarn | 82.5 | 150*2 INT | Filaments | WOVEN | TWILL |  |  |  | P-DY09 | 고압 래피드 염색기 |  | Sera Wash C-NEP | DYSTAR | 정련호발제 | 3 | NaOH | 삼일 | 가성소다 | 5 | CH3COOH | 삼일 | 빙초산 | 0.5 | 45 | 5.5 | 95 | 60 | 0 | 95 | 0 | 0 | 95 | 0 | 0 | 95 | 0 | 0 | 95 | 0 | 0 | 95 | 0 | 0 | 95 | 0 | 80 | 10 | 2 | P-DY12 | 산업용 텐터기 | 1 | 3 | 3 |  |  | 170 | 170 | 20 | 1200 |  |  | 170 | 170 | 20 | 1200 |  |  | 170 | 170 | 20 | 1200 |  |  | 170 | 170 | 20 | 1200 |  |  | 170 | 170 | 20 | 1200 |  |  | 170 | 170 | 20 | 1200 |  |  | 170 | 170 | 20 | 1200 | 4 | Synolon Blue AK | 경인양행 | 분산 | 고일광 | 2.5 | [16 empty] | 1:10 | 0.04 | Sunsolt RM-340S | 니카코리아 | 분산·균염제 | 0.3 | 빙초산 | 삼일 | 산 | 0.5 | [8 empty] | P-DY02 | IR 염색기 | 40 | 1.5 | 64 | 0 | 0.75 | 100 | 0 | 1.458333333 | 135 | 60 | 1.97222 | 64 | 0 | 0 | 64 | 0 | 0 | 64 | 0 | 0 | 64 | 0 | P-DY02 | IR 염색기 | NaOH | 삼일 | 가성소다 | 1.5 | Sera Con M-FAS | Dystar | 환원세정제 | 1.5 | 1:10 | 0.04 | 40 | 2 | 80 | 20 | 0 | 80 | 0 | 0 | 80 | 0 | 0 | 80 | 0 | 0 | 80 | 0 | 0 | 80 | 0 | 0 | 80 | 0 | 60 |  | 1 | 25 |  | 2 |  |  |  | 100 | 10 |  |  |  |  | P-DY05 | 실험실 패더 | 1 | 1 | P-DY06 | 실험실 텐터 | 180 | 1 | 2 | 2 | [165 empty] | 310.8456782 | 1.18 | [12 empty] | 33.19 | -6.22 | -29.59 | 4.7643 | 33.8 | -5.99 | -29.32 | 34.55 | -3.74 | -22.39 | 2 | 7.333333
| 156 | 2021-04-13 | 다이텍연구원 | 1 | P-DY09 | 고압 래피드 염색기 | RAW-001 | Recycled Polyester | 300 | 96 | Semi Dull | Draw Textured Yarn | 82.5 | 150*2 INT | Filaments | Recycled Polyester | 300 | 96 | Semi Dull | Draw Textured Yarn | 82.5 | 150*2 INT | Filaments | WOVEN | TWILL |  |  |  | P-DY09 | 고압 래피드 염색기 |  | Sera Wash C-NEP | DYSTAR | 정련호발제 | 3 | NaOH | 삼일 | 가성소다 | 5 | CH3COOH | 삼일 | 빙초산 | 0.5 | 45 | 5.5 | 95 | 60 | 0 | 95 | 0 | 0 | 95 | 0 | 0 | 95 | 0 | 0 | 95 | 0 | 0 | 95 | 0 | 0 | 95 | 0 | 80 | 10 | 2 | P-DY12 | 산업용 텐터기 | 1 | 3 | 3 |  |  | 170 | 170 | 20 | 1200 |  |  | 170 | 170 | 20 | 1200 |  |  | 170 | 170 | 20 | 1200 |  |  | 170 | 170 | 20 | 1200 |  |  | 170 | 170 | 20 | 1200 |  |  | 170 | 170 | 20 | 1200 |  |  | 170 | 170 | 20 | 1200 | 4 | Synolon Blue AK | 경인양행 | 분산 | 고일광 | 3 | [16 empty] | 1:10 | 0.04 | Sunsolt RM-340S | 니카코리아 | 분산·균염제 | 0.3 | 빙초산 | 삼일 | 산 | 0.5 | [8 empty] | P-DY02 | IR 염색기 | 40 | 1.5 | 64 | 0 | 0.75 | 100 | 0 | 1.458333333 | 135 | 60 | 1.97222 | 64 | 0 | 0 | 64 | 0 | 0 | 64 | 0 | 0 | 64 | 0 | P-DY02 | IR 염색기 | NaOH | 삼일 | 가성소다 | 1.5 | Sera Con M-FAS | Dystar | 환원세정제 | 1.5 | 1:10 | 0.04 | 40 | 2 | 80 | 20 | 0 | 80 | 0 | 0 | 80 | 0 | 0 | 80 | 0 | 0 | 80 | 0 | 0 | 80 | 0 | 0 | 80 | 0 | 60 |  | 1 | 25 |  | 2 |  |  |  | 100 | 10 |  |  |  |  | P-DY05 | 실험실 패더 | 1 | 1 | P-DY06 | 실험실 텐터 | 180 | 1 | 2 | 2 | [165 empty] | 310.8456782 | 1.18 | [12 empty] | 31 | -5.39 | -29.5 | 5.7292 | 31.67 | -5.2 | -29.13 | 32.11 | -3.38 | -22.4 | 2 | 7.013333
| 157 | 2021-04-05 | 부산대학교 | 1 | P-DY09 | 고압 래피드 염색기 | RAW-001 | Recycled Polyester | 300 | 96 | Semi Dull | Draw Textured Yarn | 82.5 | 150*2 INT | Filaments | Recycled Polyester | 300 | 96 | Semi Dull | Draw Textured Yarn | 82.5 | 150*2 INT | Filaments | WOVEN | TWILL |  |  |  | P-DY09 | 고압 래피드 염색기 |  | Sera Wash C-NEP | DYSTAR | 정련호발제 | 3 | NaOH | 삼일 | 가성소다 | 5 | CH3COOH | 삼일 | 빙초산 | 0.5 | 45 | 5.5 | 95 | 60 | 0 | 95 | 0 | 0 | 95 | 0 | 0 | 95 | 0 | 0 | 95 | 0 | 0 | 95 | 0 | 0 | 95 | 0 | 80 | 10 | 2 | P-DY12 | 산업용 텐터기 | 1 | 3 | 3 |  |  | 170 | 170 | 20 | 1200 |  |  | 170 | 170 | 20 | 1200 |  |  | 170 | 170 | 20 | 1200 |  |  | 170 | 170 | 20 | 1200 |  |  | 170 | 170 | 20 | 1200 |  |  | 170 | 170 | 20 | 1200 |  |  | 170 | 170 | 20 | 1200 | 6.75 | Dorosperse B/K KKL | ARCHROMA | 분산 | 고일광 | 1 | [16 empty] | 1:10 | 0.0675 | Sunsolt RM-340S | 니카코리아 | 분산·균염제 | 0.3 | 빙초산 | 삼일 | 산 | 0.5 | [8 empty] | P-DY08 | STARLET DL-6000+ | 40 | 1.5 | 64 | 0 | 0.75 | 100 | 0 | 1.5 | 136 | 60 | 2 | 64 | 0 | 0 | 64 | 0 | 0 | 64 | 0 | 0 | 64 | 0 | P-DY08 | STARLET DL-6000+ | NaOH | 삼일 | 가성소다 | 2 | Sera Con M-FAS | Dystar | 환원세정제 | 2 | 1:10 | 0.0675 | 40 | 2 | 80 | 20 | 0 | 80 | 0 | 0 | 80 | 0 | 0 | 80 | 0 | 0 | 80 | 0 | 0 | 80 | 0 | 0 | 80 | 0 | 60 |  | 1 | 25 |  | 2 |  |  |  | 100 | 10 |  |  |  |  | P-DY05 | 실험실 패더 | 1 | 1 | P-DY06 | 실험실 텐터 | 180 | 1 | 2 | 2 | [165 empty] | 310.8456782 | 1.18 | [12 empty] | 40.22 | -1.39 | -1.88 | 2.6066 | 40.62 | -1.58 | -1.58 | 47.78 | 1.13 | -0.12 | 1-2 | 7.786667
| 158 | 2021-04-05 | 부산대학교 | 1 | P-DY09 | 고압 래피드 염색기 | RAW-001 | Recycled Polyester | 300 | 96 | Semi Dull | Draw Textured Yarn | 82.5 | 150*2 INT | Filaments | Recycled Polyester | 300 | 96 | Semi Dull | Draw Textured Yarn | 82.5 | 150*2 INT | Filaments | WOVEN | TWILL |  |  |  | P-DY09 | 고압 래피드 염색기 |  | Sera Wash C-NEP | DYSTAR | 정련호발제 | 3 | NaOH | 삼일 | 가성소다 | 5 | CH3COOH | 삼일 | 빙초산 | 0.5 | 45 | 5.5 | 95 | 60 | 0 | 95 | 0 | 0 | 95 | 0 | 0 | 95 | 0 | 0 | 95 | 0 | 0 | 95 | 0 | 0 | 95 | 0 | 80 | 10 | 2 | P-DY12 | 산업용 텐터기 | 1 | 3 | 3 |  |  | 170 | 170 | 20 | 1200 |  |  | 170 | 170 | 20 | 1200 |  |  | 170 | 170 | 20 | 1200 |  |  | 170 | 170 | 20 | 1200 |  |  | 170 | 170 | 20 | 1200 |  |  | 170 | 170 | 20 | 1200 |  |  | 170 | 170 | 20 | 1200 | 6.75 | Dorosperse B/K KKL | ARCHROMA | 분산 | 고일광 | 2 | [16 empty] | 1:10 | 0.0675 | Sunsolt RM-340S | 니카코리아 | 분산·균염제 | 0.3 | 빙초산 | 삼일 | 산 | 0.5 | [8 empty] | P-DY08 | STARLET DL-6000+ | 40 | 1.5 | 64 | 0 | 0.75 | 100 | 0 | 1.5 | 136 | 60 | 2 | 64 | 0 | 0 | 64 | 0 | 0 | 64 | 0 | 0 | 64 | 0 | P-DY08 | STARLET DL-6000+ | NaOH | 삼일 | 가성소다 | 2 | Sera Con M-FAS | Dystar | 환원세정제 | 2 | 1:10 | 0.0675 | 40 | 2 | 80 | 20 | 0 | 80 | 0 | 0 | 80 | 0 | 0 | 80 | 0 | 0 | 80 | 0 | 0 | 80 | 0 | 0 | 80 | 0 | 60 |  | 1 | 25 |  | 2 |  |  |  | 100 | 10 |  |  |  |  | P-DY05 | 실험실 패더 | 1 | 1 | P-DY06 | 실험실 텐터 | 180 | 1 | 2 | 2 | [165 empty] | 310.8456782 | 1.18 | [12 empty] | 29.93 | -2.31 | -2.04 | 5.2109 | 31.59 | -2.33 | -2.03 | 36.47 | -0.07 | -0.16 | 2 | 5.686667
| 159 | 2021-04-05 | 부산대학교 | 1 | P-DY09 | 고압 래피드 염색기 | RAW-001 | Recycled Polyester | 300 | 96 | Semi Dull | Draw Textured Yarn | 82.5 | 150*2 INT | Filaments | Recycled Polyester | 300 | 96 | Semi Dull | Draw Textured Yarn | 82.5 | 150*2 INT | Filaments | WOVEN | TWILL |  |  |  | P-DY09 | 고압 래피드 염색기 |  | Sera Wash C-NEP | DYSTAR | 정련호발제 | 3 | NaOH | 삼일 | 가성소다 | 5 | CH3COOH | 삼일 | 빙초산 | 0.5 | 45 | 5.5 | 95 | 60 | 0 | 95 | 0 | 0 | 95 | 0 | 0 | 95 | 0 | 0 | 95 | 0 | 0 | 95 | 0 | 0 | 95 | 0 | 80 | 10 | 2 | P-DY12 | 산업용 텐터기 | 1 | 3 | 3 |  |  | 170 | 170 | 20 | 1200 |  |  | 170 | 170 | 20 | 1200 |  |  | 170 | 170 | 20 | 1200 |  |  | 170 | 170 | 20 | 1200 |  |  | 170 | 170 | 20 | 1200 |  |  | 170 | 170 | 20 | 1200 |  |  | 170 | 170 | 20 | 1200 | 6.75 | Dorosperse B/K KKL | ARCHROMA | 분산 | 고일광 | 3 | [16 empty] | 1:10 | 0.0675 | Sunsolt RM-340S | 니카코리아 | 분산·균염제 | 0.3 | 빙초산 | 삼일 | 산 | 0.5 | [8 empty] | P-DY08 | STARLET DL-6000+ | 40 | 1.5 | 64 | 0 | 0.75 | 100 | 0 | 1.5 | 136 | 60 | 2 | 64 | 0 | 0 | 64 | 0 | 0 | 64 | 0 | 0 | 64 | 0 | P-DY08 | STARLET DL-6000+ | NaOH | 삼일 | 가성소다 | 2 | Sera Con M-FAS | Dystar | 환원세정제 | 2 | 1:10 | 0.0675 | 40 | 2 | 80 | 20 | 0 | 80 | 0 | 0 | 80 | 0 | 0 | 80 | 0 | 0 | 80 | 0 | 0 | 80 | 0 | 0 | 80 | 0 | 60 |  | 1 | 25 |  | 2 |  |  |  | 100 | 10 |  |  |  |  | P-DY05 | 실험실 패더 | 1 | 1 | P-DY06 | 실험실 텐터 | 180 | 1 | 2 | 2 | [165 empty] | 310.8456782 | 1.18 | [12 empty] | 25.5 | -1.74 | -2.06 | 7.2515 | 27.42 | -1.86 | -1.78 | 30.03 | -0.48 | -0.39 | 3 | 3.273333
| 160 | 2021-04-05 | 부산대학교 | 1 | P-DY09 | 고압 래피드 염색기 | RAW-001 | Recycled Polyester | 300 | 96 | Semi Dull | Draw Textured Yarn | 82.5 | 150*2 INT | Filaments | Recycled Polyester | 300 | 96 | Semi Dull | Draw Textured Yarn | 82.5 | 150*2 INT | Filaments | WOVEN | TWILL |  |  |  | P-DY09 | 고압 래피드 염색기 |  | Sera Wash C-NEP | DYSTAR | 정련호발제 | 3 | NaOH | 삼일 | 가성소다 | 5 | CH3COOH | 삼일 | 빙초산 | 0.5 | 45 | 5.5 | 95 | 60 | 0 | 95 | 0 | 0 | 95 | 0 | 0 | 95 | 0 | 0 | 95 | 0 | 0 | 95 | 0 | 0 | 95 | 0 | 80 | 10 | 2 | P-DY12 | 산업용 텐터기 | 1 | 3 | 3 |  |  | 170 | 170 | 20 | 1200 |  |  | 170 | 170 | 20 | 1200 |  |  | 170 | 170 | 20 | 1200 |  |  | 170 | 170 | 20 | 1200 |  |  | 170 | 170 | 20 | 1200 |  |  | 170 | 170 | 20 | 1200 |  |  | 170 | 170 | 20 | 1200 | 6.75 | Dorosperse B/K KKL | ARCHROMA | 분산 | 고일광 | 4 | [16 empty] | 1:10 | 0.0675 | Sunsolt RM-340S | 니카코리아 | 분산·균염제 | 0.3 | 빙초산 | 삼일 | 산 | 0.5 | [8 empty] | P-DY08 | STARLET DL-6000+ | 40 | 1.5 | 64 | 0 | 0.75 | 100 | 0 | 1.5 | 136 | 60 | 2 | 64 | 0 | 0 | 64 | 0 | 0 | 64 | 0 | 0 | 64 | 0 | P-DY08 | STARLET DL-6000+ | NaOH | 삼일 | 가성소다 | 2 | Sera Con M-FAS | Dystar | 환원세정제 | 2 | 1:10 | 0.0675 | 40 | 2 | 80 | 20 | 0 | 80 | 0 | 0 | 80 | 0 | 0 | 80 | 0 | 0 | 80 | 0 | 0 | 80 | 0 | 0 | 80 | 0 | 60 |  | 1 | 25 |  | 2 |  |  |  | 100 | 10 |  |  |  |  | P-DY05 | 실험실 패더 | 1 | 1 | P-DY06 | 실험실 텐터 | 180 | 1 | 2 | 2 | [165 empty] | 310.8456782 | 1.18 | [12 empty] | 21.96 | -1.31 | -2.18 | 9.7018 | 24.64 | -1.3 | -1.93 | 27.37 | -0.05 | -1.02 | 3 | 3.14
| 161 | 2021-04-05 | 부산대학교 | 1 | P-DY09 | 고압 래피드 염색기 | RAW-001 | Recycled Polyester | 300 | 96 | Semi Dull | Draw Textured Yarn | 82.5 | 150*2 INT | Filaments | Recycled Polyester | 300 | 96 | Semi Dull | Draw Textured Yarn | 82.5 | 150*2 INT | Filaments | WOVEN | TWILL |  |  |  | P-DY09 | 고압 래피드 염색기 |  | Sera Wash C-NEP | DYSTAR | 정련호발제 | 3 | NaOH | 삼일 | 가성소다 | 5 | CH3COOH | 삼일 | 빙초산 | 0.5 | 45 | 5.5 | 95 | 60 | 0 | 95 | 0 | 0 | 95 | 0 | 0 | 95 | 0 | 0 | 95 | 0 | 0 | 95 | 0 | 0 | 95 | 0 | 80 | 10 | 2 | P-DY12 | 산업용 텐터기 | 1 | 3 | 3 |  |  | 170 | 170 | 20 | 1200 |  |  | 170 | 170 | 20 | 1200 |  |  | 170 | 170 | 20 | 1200 |  |  | 170 | 170 | 20 | 1200 |  |  | 170 | 170 | 20 | 1200 |  |  | 170 | 170 | 20 | 1200 |  |  | 170 | 170 | 20 | 1200 | 6.75 | Dorosperse B/K KKL | ARCHROMA | 분산 | 고일광 | 5 | [16 empty] | 1:10 | 0.0675 | Sunsolt RM-340S | 니카코리아 | 분산·균염제 | 0.3 | 빙초산 | 삼일 | 산 | 0.5 | [8 empty] | P-DY08 | STARLET DL-6000+ | 40 | 1.5 | 64 | 0 | 0.75 | 100 | 0 | 1.5 | 136 | 60 | 2 | 64 | 0 | 0 | 64 | 0 | 0 | 64 | 0 | 0 | 64 | 0 | P-DY08 | STARLET DL-6000+ | NaOH | 삼일 | 가성소다 | 2 | Sera Con M-FAS | Dystar | 환원세정제 | 2 | 1:10 | 0.0675 | 40 | 2 | 80 | 20 | 0 | 80 | 0 | 0 | 80 | 0 | 0 | 80 | 0 | 0 | 80 | 0 | 0 | 80 | 0 | 0 | 80 | 0 | 60 |  | 1 | 25 |  | 2 |  |  |  | 100 | 10 |  |  |  |  | P-DY05 | 실험실 패더 | 1 | 1 | P-DY06 | 실험실 텐터 | 180 | 1 | 2 | 2 | [165 empty] | 310.8456782 | 1.18 | [12 empty] | 20.3 | -1.08 | -2.06 | 11.563 | 22.61 | -0.98 | -1.73 | 24.35 | -0.5 | -0.9 | 3-4 | 1.983333
| 162 | 2021-04-05 | 부산대학교 | 1 | P-DY09 | 고압 래피드 염색기 | RAW-001 | Recycled Polyester | 300 | 96 | Semi Dull | Draw Textured Yarn | 82.5 | 150*2 INT | Filaments | Recycled Polyester | 300 | 96 | Semi Dull | Draw Textured Yarn | 82.5 | 150*2 INT | Filaments | WOVEN | TWILL |  |  |  | P-DY09 | 고압 래피드 염색기 |  | Sera Wash C-NEP | DYSTAR | 정련호발제 | 3 | NaOH | 삼일 | 가성소다 | 5 | CH3COOH | 삼일 | 빙초산 | 0.5 | 45 | 5.5 | 95 | 60 | 0 | 95 | 0 | 0 | 95 | 0 | 0 | 95 | 0 | 0 | 95 | 0 | 0 | 95 | 0 | 0 | 95 | 0 | 80 | 10 | 2 | P-DY12 | 산업용 텐터기 | 1 | 3 | 3 |  |  | 170 | 170 | 20 | 1200 |  |  | 170 | 170 | 20 | 1200 |  |  | 170 | 170 | 20 | 1200 |  |  | 170 | 170 | 20 | 1200 |  |  | 170 | 170 | 20 | 1200 |  |  | 170 | 170 | 20 | 1200 |  |  | 170 | 170 | 20 | 1200 | 6.75 | Dorosperse B/K KKL | ARCHROMA | 분산 | 고일광 | 6 | [16 empty] | 1:10 | 0.0675 | Sunsolt RM-340S | 니카코리아 | 분산·균염제 | 0.3 | 빙초산 | 삼일 | 산 | 0.5 | [8 empty] | P-DY08 | STARLET DL-6000+ | 40 | 1.5 | 64 | 0 | 0.75 | 100 | 0 | 1.5 | 136 | 60 | 2 | 64 | 0 | 0 | 64 | 0 | 0 | 64 | 0 | 0 | 64 | 0 | P-DY08 | STARLET DL-6000+ | NaOH | 삼일 | 가성소다 | 2 | Sera Con M-FAS | Dystar | 환원세정제 | 2 | 1:10 | 0.0675 | 40 | 2 | 80 | 20 | 0 | 80 | 0 | 0 | 80 | 0 | 0 | 80 | 0 | 0 | 80 | 0 | 0 | 80 | 0 | 0 | 80 | 0 | 60 |  | 1 | 25 |  | 2 |  |  |  | 100 | 10 |  |  |  |  | P-DY05 | 실험실 패더 | 1 | 1 | P-DY06 | 실험실 텐터 | 180 | 1 | 2 | 2 | [165 empty] | 310.8456782 | 1.18 | [12 empty] | 19.39 | -0.72 | -2.11 | 12.503 | 21.72 | -0.7 | -1.82 | 23.14 | -0.52 | -1.28 | 3-4 | 1.533333
| 163 | 2021-04-05 | 부산대학교 | 1 | P-DY09 | 고압 래피드 염색기 | RAW-001 | Recycled Polyester | 300 | 96 | Semi Dull | Draw Textured Yarn | 82.5 | 150*2 INT | Filaments | Recycled Polyester | 300 | 96 | Semi Dull | Draw Textured Yarn | 82.5 | 150*2 INT | Filaments | WOVEN | TWILL |  |  |  | P-DY09 | 고압 래피드 염색기 |  | Sera Wash C-NEP | DYSTAR | 정련호발제 | 3 | NaOH | 삼일 | 가성소다 | 5 | CH3COOH | 삼일 | 빙초산 | 0.5 | 45 | 5.5 | 95 | 60 | 0 | 95 | 0 | 0 | 95 | 0 | 0 | 95 | 0 | 0 | 95 | 0 | 0 | 95 | 0 | 0 | 95 | 0 | 80 | 10 | 2 | P-DY12 | 산업용 텐터기 | 1 | 3 | 3 |  |  | 170 | 170 | 20 | 1200 |  |  | 170 | 170 | 20 | 1200 |  |  | 170 | 170 | 20 | 1200 |  |  | 170 | 170 | 20 | 1200 |  |  | 170 | 170 | 20 | 1200 |  |  | 170 | 170 | 20 | 1200 |  |  | 170 | 170 | 20 | 1200 | 6.75 | Dorosperse B/K KKL | ARCHROMA | 분산 | 고일광 | 1 | [16 empty] | 1:10 | 0.0675 | Sunsolt RM-340S | 니카코리아 | 분산·균염제 | 0.3 | 빙초산 | 삼일 | 산 | 0.5 | UVK-200 | 경인양행 | 일광견뢰도증진제 | 4 | UVK-400 H/C | 경인양행 | 일광견뢰도증진제 | 4 | P-DY08 | STARLET DL-6000+ | 40 | 1.5 | 64 | 0 | 0.75 | 100 | 0 | 1.5 | 136 | 60 | 2 | 64 | 0 | 0 | 64 | 0 | 0 | 64 | 0 | 0 | 64 | 0 | P-DY08 | STARLET DL-6000+ | NaOH | 삼일 | 가성소다 | 2 | Sera Con M-FAS | Dystar | 환원세정제 | 2 | 1:10 | 0.0675 | 40 | 2 | 80 | 20 | 0 | 80 | 0 | 0 | 80 | 0 | 0 | 80 | 0 | 0 | 80 | 0 | 0 | 80 | 0 | 0 | 80 | 0 | 60 |  | 1 | 25 |  | 2 |  |  |  | 100 | 10 |  |  |  |  | P-DY05 | 실험실 패더 | 1 | 1 | P-DY06 | 실험실 텐터 | 180 | 1 | 2 | 2 | [165 empty] | 310.8456782 | 1.18 | [12 empty] | 39.57 | -1.46 | -1.55 | 5.334 | 41.41 | -1.78 | -1.41 | 42.79 | -1.34 | -2.11 | 3 | 1.62
| 164 | 2021-04-05 | 부산대학교 | 1 | P-DY09 | 고압 래피드 염색기 | RAW-001 | Recycled Polyester | 300 | 96 | Semi Dull | Draw Textured Yarn | 82.5 | 150*2 INT | Filaments | Recycled Polyester | 300 | 96 | Semi Dull | Draw Textured Yarn | 82.5 | 150*2 INT | Filaments | WOVEN | TWILL |  |  |  | P-DY09 | 고압 래피드 염색기 |  | Sera Wash C-NEP | DYSTAR | 정련호발제 | 3 | NaOH | 삼일 | 가성소다 | 5 | CH3COOH | 삼일 | 빙초산 | 0.5 | 45 | 5.5 | 95 | 60 | 0 | 95 | 0 | 0 | 95 | 0 | 0 | 95 | 0 | 0 | 95 | 0 | 0 | 95 | 0 | 0 | 95 | 0 | 80 | 10 | 2 | P-DY12 | 산업용 텐터기 | 1 | 3 | 3 |  |  | 170 | 170 | 20 | 1200 |  |  | 170 | 170 | 20 | 1200 |  |  | 170 | 170 | 20 | 1200 |  |  | 170 | 170 | 20 | 1200 |  |  | 170 | 170 | 20 | 1200 |  |  | 170 | 170 | 20 | 1200 |  |  | 170 | 170 | 20 | 1200 | 6.75 | Dorosperse B/K KKL | ARCHROMA | 분산 | 고일광 | 2 | [16 empty] | 1:10 | 0.0675 | Sunsolt RM-340S | 니카코리아 | 분산·균염제 | 0.3 | 빙초산 | 삼일 | 산 | 0.5 | UVK-200 | 경인양행 | 일광견뢰도증진제 | 4 | UVK-400 H/C | 경인양행 | 일광견뢰도증진제 | 4 | P-DY08 | STARLET DL-6000+ | 40 | 1.5 | 64 | 0 | 0.75 | 100 | 0 | 1.5 | 136 | 60 | 2 | 64 | 0 | 0 | 64 | 0 | 0 | 64 | 0 | 0 | 64 | 0 | P-DY08 | STARLET DL-6000+ | NaOH | 삼일 | 가성소다 | 2 | Sera Con M-FAS | Dystar | 환원세정제 | 2 | 1:10 | 0.0675 | 40 | 2 | 80 | 20 | 0 | 80 | 0 | 0 | 80 | 0 | 0 | 80 | 0 | 0 | 80 | 0 | 0 | 80 | 0 | 0 | 80 | 0 | 60 |  | 1 | 25 |  | 2 |  |  |  | 100 | 10 |  |  |  |  | P-DY05 | 실험실 패더 | 1 | 1 | P-DY06 | 실험실 텐터 | 180 | 1 | 2 | 2 | [165 empty] | 310.8456782 | 1.18 | [12 empty] | 29.51 | -2.15 | -2 | 8.1339 | 31.97 | -2.26 | -1.75 | 33.61 | -0.9 | -3.45 | 3 | 2.733333
| 165 | 2021-04-05 | 부산대학교 | 1 | P-DY09 | 고압 래피드 염색기 | RAW-001 | Recycled Polyester | 300 | 96 | Semi Dull | Draw Textured Yarn | 82.5 | 150*2 INT | Filaments | Recycled Polyester | 300 | 96 | Semi Dull | Draw Textured Yarn | 82.5 | 150*2 INT | Filaments | WOVEN | TWILL |  |  |  | P-DY09 | 고압 래피드 염색기 |  | Sera Wash C-NEP | DYSTAR | 정련호발제 | 3 | NaOH | 삼일 | 가성소다 | 5 | CH3COOH | 삼일 | 빙초산 | 0.5 | 45 | 5.5 | 95 | 60 | 0 | 95 | 0 | 0 | 95 | 0 | 0 | 95 | 0 | 0 | 95 | 0 | 0 | 95 | 0 | 0 | 95 | 0 | 80 | 10 | 2 | P-DY12 | 산업용 텐터기 | 1 | 3 | 3 |  |  | 170 | 170 | 20 | 1200 |  |  | 170 | 170 | 20 | 1200 |  |  | 170 | 170 | 20 | 1200 |  |  | 170 | 170 | 20 | 1200 |  |  | 170 | 170 | 20 | 1200 |  |  | 170 | 170 | 20 | 1200 |  |  | 170 | 170 | 20 | 1200 | 6.75 | Dorosperse B/K KKL | ARCHROMA | 분산 | 고일광 | 3 | [16 empty] | 1:10 | 0.0675 | Sunsolt RM-340S | 니카코리아 | 분산·균염제 | 0.3 | 빙초산 | 삼일 | 산 | 0.5 | UVK-200 | 경인양행 | 일광견뢰도증진제 | 4 | UVK-400 H/C | 경인양행 | 일광견뢰도증진제 | 4 | P-DY08 | STARLET DL-6000+ | 40 | 1.5 | 64 | 0 | 0.75 | 100 | 0 | 1.5 | 136 | 60 | 2 | 64 | 0 | 0 | 64 | 0 | 0 | 64 | 0 | 0 | 64 | 0 | P-DY08 | STARLET DL-6000+ | NaOH | 삼일 | 가성소다 | 2 | Sera Con M-FAS | Dystar | 환원세정제 | 2 | 1:10 | 0.0675 | 40 | 2 | 80 | 20 | 0 | 80 | 0 | 0 | 80 | 0 | 0 | 80 | 0 | 0 | 80 | 0 | 0 | 80 | 0 | 0 | 80 | 0 | 60 |  | 1 | 25 |  | 2 |  |  |  | 100 | 10 |  |  |  |  | P-DY05 | 실험실 패더 | 1 | 1 | P-DY06 | 실험실 텐터 | 180 | 1 | 2 | 2 | [165 empty] | 310.8456782 | 1.18 | [12 empty] | 25.21 | -1.85 | -2.23 | 9.8266 | 27.28 | -1.87 | -2.1 | 29.48 | -1.3 | -2.45 | 3-4 | 2.296667
| 166 | 2021-04-05 | 부산대학교 | 1 | P-DY09 | 고압 래피드 염색기 | RAW-001 | Recycled Polyester | 300 | 96 | Semi Dull | Draw Textured Yarn | 82.5 | 150*2 INT | Filaments | Recycled Polyester | 300 | 96 | Semi Dull | Draw Textured Yarn | 82.5 | 150*2 INT | Filaments | WOVEN | TWILL |  |  |  | P-DY09 | 고압 래피드 염색기 |  | Sera Wash C-NEP | DYSTAR | 정련호발제 | 3 | NaOH | 삼일 | 가성소다 | 5 | CH3COOH | 삼일 | 빙초산 | 0.5 | 45 | 5.5 | 95 | 60 | 0 | 95 | 0 | 0 | 95 | 0 | 0 | 95 | 0 | 0 | 95 | 0 | 0 | 95 | 0 | 0 | 95 | 0 | 80 | 10 | 2 | P-DY12 | 산업용 텐터기 | 1 | 3 | 3 |  |  | 170 | 170 | 20 | 1200 |  |  | 170 | 170 | 20 | 1200 |  |  | 170 | 170 | 20 | 1200 |  |  | 170 | 170 | 20 | 1200 |  |  | 170 | 170 | 20 | 1200 |  |  | 170 | 170 | 20 | 1200 |  |  | 170 | 170 | 20 | 1200 | 6.75 | Dorosperse B/K KKL | ARCHROMA | 분산 | 고일광 | 4 | [16 empty] | 1:10 | 0.0675 | Sunsolt RM-340S | 니카코리아 | 분산·균염제 | 0.3 | 빙초산 | 삼일 | 산 | 0.5 | UVK-200 | 경인양행 | 일광견뢰도증진제 | 4 | UVK-400 H/C | 경인양행 | 일광견뢰도증진제 | 4 | P-DY08 | STARLET DL-6000+ | 40 | 1.5 | 64 | 0 | 0.75 | 100 | 0 | 1.5 | 136 | 60 | 2 | 64 | 0 | 0 | 64 | 0 | 0 | 64 | 0 | 0 | 64 | 0 | P-DY08 | STARLET DL-6000+ | NaOH | 삼일 | 가성소다 | 2 | Sera Con M-FAS | Dystar | 환원세정제 | 2 | 1:10 | 0.0675 | 40 | 2 | 80 | 20 | 0 | 80 | 0 | 0 | 80 | 0 | 0 | 80 | 0 | 0 | 80 | 0 | 0 | 80 | 0 | 0 | 80 | 0 | 60 |  | 1 | 25 |  | 2 |  |  |  | 100 | 10 |  |  |  |  | P-DY05 | 실험실 패더 | 1 | 1 | P-DY06 | 실험실 텐터 | 180 | 1 | 2 | 2 | [165 empty] | 310.8456782 | 1.18 | [12 empty] | 22.47 | -1.67 | -2.18 | 11.481 | 24.53 | -1.57 | -2.01 | 25.64 | -1.19 | -2.19 | 3-4 | 1.193333
| 167 | 2021-04-05 | 부산대학교 | 1 | P-DY09 | 고압 래피드 염색기 | RAW-001 | Recycled Polyester | 300 | 96 | Semi Dull | Draw Textured Yarn | 82.5 | 150*2 INT | Filaments | Recycled Polyester | 300 | 96 | Semi Dull | Draw Textured Yarn | 82.5 | 150*2 INT | Filaments | WOVEN | TWILL |  |  |  | P-DY09 | 고압 래피드 염색기 |  | Sera Wash C-NEP | DYSTAR | 정련호발제 | 3 | NaOH | 삼일 | 가성소다 | 5 | CH3COOH | 삼일 | 빙초산 | 0.5 | 45 | 5.5 | 95 | 60 | 0 | 95 | 0 | 0 | 95 | 0 | 0 | 95 | 0 | 0 | 95 | 0 | 0 | 95 | 0 | 0 | 95 | 0 | 80 | 10 | 2 | P-DY12 | 산업용 텐터기 | 1 | 3 | 3 |  |  | 170 | 170 | 20 | 1200 |  |  | 170 | 170 | 20 | 1200 |  |  | 170 | 170 | 20 | 1200 |  |  | 170 | 170 | 20 | 1200 |  |  | 170 | 170 | 20 | 1200 |  |  | 170 | 170 | 20 | 1200 |  |  | 170 | 170 | 20 | 1200 | 6.75 | Dorosperse B/K KKL | ARCHROMA | 분산 | 고일광 | 5 | [16 empty] | 1:10 | 0.0675 | Sunsolt RM-340S | 니카코리아 | 분산·균염제 | 0.3 | 빙초산 | 삼일 | 산 | 0.5 | UVK-200 | 경인양행 | 일광견뢰도증진제 | 4 | UVK-400 H/C | 경인양행 | 일광견뢰도증진제 | 4 | P-DY08 | STARLET DL-6000+ | 40 | 1.5 | 64 | 0 | 0.75 | 100 | 0 | 1.5 | 136 | 60 | 2 | 64 | 0 | 0 | 64 | 0 | 0 | 64 | 0 | 0 | 64 | 0 | P-DY08 | STARLET DL-6000+ | NaOH | 삼일 | 가성소다 | 2 | Sera Con M-FAS | Dystar | 환원세정제 | 2 | 1:10 | 0.0675 | 40 | 2 | 80 | 20 | 0 | 80 | 0 | 0 | 80 | 0 | 0 | 80 | 0 | 0 | 80 | 0 | 0 | 80 | 0 | 0 | 80 | 0 | 60 |  | 1 | 25 |  | 2 |  |  |  | 100 | 10 |  |  |  |  | P-DY05 | 실험실 패더 | 1 | 1 | P-DY06 | 실험실 텐터 | 180 | 1 | 2 | 2 | [165 empty] | 310.8456782 | 1.18 | [12 empty] | 20.15 | -1.31 | -2.05 | 13.417 | 22.63 | -1.18 | -1.83 | 23.01 | -0.85 | -2.09 | 4 | 0.5866667
| 168 | 2021-04-05 | 부산대학교 | 1 | P-DY09 | 고압 래피드 염색기 | RAW-001 | Recycled Polyester | 300 | 96 | Semi Dull | Draw Textured Yarn | 82.5 | 150*2 INT | Filaments | Recycled Polyester | 300 | 96 | Semi Dull | Draw Textured Yarn | 82.5 | 150*2 INT | Filaments | WOVEN | TWILL |  |  |  | P-DY09 | 고압 래피드 염색기 |  | Sera Wash C-NEP | DYSTAR | 정련호발제 | 3 | NaOH | 삼일 | 가성소다 | 5 | CH3COOH | 삼일 | 빙초산 | 0.5 | 45 | 5.5 | 95 | 60 | 0 | 95 | 0 | 0 | 95 | 0 | 0 | 95 | 0 | 0 | 95 | 0 | 0 | 95 | 0 | 0 | 95 | 0 | 80 | 10 | 2 | P-DY12 | 산업용 텐터기 | 1 | 3 | 3 |  |  | 170 | 170 | 20 | 1200 |  |  | 170 | 170 | 20 | 1200 |  |  | 170 | 170 | 20 | 1200 |  |  | 170 | 170 | 20 | 1200 |  |  | 170 | 170 | 20 | 1200 |  |  | 170 | 170 | 20 | 1200 |  |  | 170 | 170 | 20 | 1200 | 6.75 | Dorosperse B/K KKL | ARCHROMA | 분산 | 고일광 | 6 | [16 empty] | 1:10 | 0.0675 | Sunsolt RM-340S | 니카코리아 | 분산·균염제 | 0.3 | 빙초산 | 삼일 | 산 | 0.5 | UVK-200 | 경인양행 | 일광견뢰도증진제 | 4 | UVK-400 H/C | 경인양행 | 일광견뢰도증진제 | 4 | P-DY08 | STARLET DL-6000+ | 40 | 1.5 | 64 | 0 | 0.75 | 100 | 0 | 1.5 | 136 | 60 | 2 | 64 | 0 | 0 | 64 | 0 | 0 | 64 | 0 | 0 | 64 | 0 | P-DY08 | STARLET DL-6000+ | NaOH | 삼일 | 가성소다 | 2 | Sera Con M-FAS | Dystar | 환원세정제 | 2 | 1:10 | 0.0675 | 40 | 2 | 80 | 20 | 0 | 80 | 0 | 0 | 80 | 0 | 0 | 80 | 0 | 0 | 80 | 0 | 0 | 80 | 0 | 0 | 80 | 0 | 60 |  | 1 | 25 |  | 2 |  |  |  | 100 | 10 |  |  |  |  | P-DY05 | 실험실 패더 | 1 | 1 | P-DY06 | 실험실 텐터 | 180 | 1 | 2 | 2 | [165 empty] | 310.8456782 | 1.18 | [12 empty] | 19.25 | -1.04 | -1.94 | 14.255 | 21.88 | -0.86 | -1.67 | 22.28 | -0.81 | -1.78 | 4 | 0.41
| 169 | 2021-04-06 | 부산대학교 | 1 | P-DY09 | 고압 래피드 염색기 | RAW-001 | Recycled Polyester | 300 | 96 | Semi Dull | Draw Textured Yarn | 82.5 | 150*2 INT | Filaments | Recycled Polyester | 300 | 96 | Semi Dull | Draw Textured Yarn | 82.5 | 150*2 INT | Filaments | WOVEN | TWILL |  |  |  | P-DY09 | 고압 래피드 염색기 |  | Sera Wash C-NEP | DYSTAR | 정련호발제 | 3 | NaOH | 삼일 | 가성소다 | 5 | CH3COOH | 삼일 | 빙초산 | 0.5 | 45 | 5.5 | 95 | 60 | 0 | 95 | 0 | 0 | 95 | 0 | 0 | 95 | 0 | 0 | 95 | 0 | 0 | 95 | 0 | 0 | 95 | 0 | 80 | 10 | 2 | P-DY12 | 산업용 텐터기 | 1 | 3 | 3 |  |  | 170 | 170 | 20 | 1200 |  |  | 170 | 170 | 20 | 1200 |  |  | 170 | 170 | 20 | 1200 |  |  | 170 | 170 | 20 | 1200 |  |  | 170 | 170 | 20 | 1200 |  |  | 170 | 170 | 20 | 1200 |  |  | 170 | 170 | 20 | 1200 | 6.75 | Dorosperse B/K KKL | ARCHROMA | 분산 | 고일광 | 1 | [16 empty] | 1:10 | 0.0675 | Sunsolt RM-340S | 니카코리아 | 분산·균염제 | 0.3 | 빙초산 | 삼일 | 산 | 0.5 | Fadex® TS liq | Archroma | 일광견뢰도증진제 | 4 | Sera Fast P-UVC | Dystar | 일광견뢰도증진제 | 4 | P-DY08 | STARLET DL-6000+ | 40 | 1.5 | 64 | 0 | 0.75 | 100 | 0 | 1.5 | 136 | 60 | 2 | 64 | 0 | 0 | 64 | 0 | 0 | 64 | 0 | 0 | 64 | 0 | P-DY08 | STARLET DL-6000+ | NaOH | 삼일 | 가성소다 | 2 | Sera Con M-FAS | Dystar | 환원세정제 | 2 | 1:10 | 0.0675 | 40 | 2 | 80 | 20 | 0 | 80 | 0 | 0 | 80 | 0 | 0 | 80 | 0 | 0 | 80 | 0 | 0 | 80 | 0 | 0 | 80 | 0 | 60 |  | 1 | 25 |  | 2 |  |  |  | 100 | 10 |  |  |  |  | P-DY05 | 실험실 패더 | 1 | 1 | P-DY06 | 실험실 텐터 | 180 | 1 | 2 | 2 | [165 empty] | 310.8456782 | 1.18 | [12 empty] | 39.47 | -2.69 | -1.69 | 6.2018 | 41.69 | -2.78 | -1.48 | 42.73 | -2.4 | -3.25 | 3-4 | 2.093333
| 170 | 2021-04-06 | 부산대학교 | 1 | P-DY09 | 고압 래피드 염색기 | RAW-001 | Recycled Polyester | 300 | 96 | Semi Dull | Draw Textured Yarn | 82.5 | 150*2 INT | Filaments | Recycled Polyester | 300 | 96 | Semi Dull | Draw Textured Yarn | 82.5 | 150*2 INT | Filaments | WOVEN | TWILL |  |  |  | P-DY09 | 고압 래피드 염색기 |  | Sera Wash C-NEP | DYSTAR | 정련호발제 | 3 | NaOH | 삼일 | 가성소다 | 5 | CH3COOH | 삼일 | 빙초산 | 0.5 | 45 | 5.5 | 95 | 60 | 0 | 95 | 0 | 0 | 95 | 0 | 0 | 95 | 0 | 0 | 95 | 0 | 0 | 95 | 0 | 0 | 95 | 0 | 80 | 10 | 2 | P-DY12 | 산업용 텐터기 | 1 | 3 | 3 |  |  | 170 | 170 | 20 | 1200 |  |  | 170 | 170 | 20 | 1200 |  |  | 170 | 170 | 20 | 1200 |  |  | 170 | 170 | 20 | 1200 |  |  | 170 | 170 | 20 | 1200 |  |  | 170 | 170 | 20 | 1200 |  |  | 170 | 170 | 20 | 1200 | 6.75 | Dorosperse B/K KKL | ARCHROMA | 분산 | 고일광 | 2 | [16 empty] | 1:10 | 0.0675 | Sunsolt RM-340S | 니카코리아 | 분산·균염제 | 0.3 | 빙초산 | 삼일 | 산 | 0.5 | Fadex® TS liq | Archroma | 일광견뢰도증진제 | 4 | Sera Fast P-UVC | Dystar | 일광견뢰도증진제 | 4 | P-DY08 | STARLET DL-6000+ | 40 | 1.5 | 64 | 0 | 0.75 | 100 | 0 | 1.5 | 136 | 60 | 2 | 64 | 0 | 0 | 64 | 0 | 0 | 64 | 0 | 0 | 64 | 0 | P-DY08 | STARLET DL-6000+ | NaOH | 삼일 | 가성소다 | 2 | Sera Con M-FAS | Dystar | 환원세정제 | 2 | 1:10 | 0.0675 | 40 | 2 | 80 | 20 | 0 | 80 | 0 | 0 | 80 | 0 | 0 | 80 | 0 | 0 | 80 | 0 | 0 | 80 | 0 | 0 | 80 | 0 | 60 |  | 1 | 25 |  | 2 |  |  |  | 100 | 10 |  |  |  |  | P-DY05 | 실험실 패더 | 1 | 1 | P-DY06 | 실험실 텐터 | 180 | 1 | 2 | 2 | [165 empty] | 310.8456782 | 1.18 | [12 empty] | 30.43 | -1.89 | -1.99 | 8.245 | 32.29 | -1.85 | -1.86 | 33.43 | -1.67 | -2.87 | 4 | 1.58
| 171 | 2021-04-06 | 부산대학교 | 1 | P-DY09 | 고압 래피드 염색기 | RAW-001 | Recycled Polyester | 300 | 96 | Semi Dull | Draw Textured Yarn | 82.5 | 150*2 INT | Filaments | Recycled Polyester | 300 | 96 | Semi Dull | Draw Textured Yarn | 82.5 | 150*2 INT | Filaments | WOVEN | TWILL |  |  |  | P-DY09 | 고압 래피드 염색기 |  | Sera Wash C-NEP | DYSTAR | 정련호발제 | 3 | NaOH | 삼일 | 가성소다 | 5 | CH3COOH | 삼일 | 빙초산 | 0.5 | 45 | 5.5 | 95 | 60 | 0 | 95 | 0 | 0 | 95 | 0 | 0 | 95 | 0 | 0 | 95 | 0 | 0 | 95 | 0 | 0 | 95 | 0 | 80 | 10 | 2 | P-DY12 | 산업용 텐터기 | 1 | 3 | 3 |  |  | 170 | 170 | 20 | 1200 |  |  | 170 | 170 | 20 | 1200 |  |  | 170 | 170 | 20 | 1200 |  |  | 170 | 170 | 20 | 1200 |  |  | 170 | 170 | 20 | 1200 |  |  | 170 | 170 | 20 | 1200 |  |  | 170 | 170 | 20 | 1200 | 6.75 | Dorosperse B/K KKL | ARCHROMA | 분산 | 고일광 | 3 | [16 empty] | 1:10 | 0.0675 | Sunsolt RM-340S | 니카코리아 | 분산·균염제 | 0.3 | 빙초산 | 삼일 | 산 | 0.5 | Fadex® TS liq | Archroma | 일광견뢰도증진제 | 4 | Sera Fast P-UVC | Dystar | 일광견뢰도증진제 | 4 | P-DY08 | STARLET DL-6000+ | 40 | 1.5 | 64 | 0 | 0.75 | 100 | 0 | 1.5 | 136 | 60 | 2 | 64 | 0 | 0 | 64 | 0 | 0 | 64 | 0 | 0 | 64 | 0 | P-DY08 | STARLET DL-6000+ | NaOH | 삼일 | 가성소다 | 2 | Sera Con M-FAS | Dystar | 환원세정제 | 2 | 1:10 | 0.0675 | 40 | 2 | 80 | 20 | 0 | 80 | 0 | 0 | 80 | 0 | 0 | 80 | 0 | 0 | 80 | 0 | 0 | 80 | 0 | 0 | 80 | 0 | 60 |  | 1 | 25 |  | 2 |  |  |  | 100 | 10 |  |  |  |  | P-DY05 | 실험실 패더 | 1 | 1 | P-DY06 | 실험실 텐터 | 180 | 1 | 2 | 2 | [165 empty] | 310.8456782 | 1.18 | [12 empty] | 25.11 | -2.25 | -2.26 | 10.749 | 25.76 | -2.08 | -2 | 28.51 | -1.68 | -3.1 | 3-4 | 2.986667
| 172 | 2021-04-06 | 부산대학교 | 1 | P-DY09 | 고압 래피드 염색기 | RAW-001 | Recycled Polyester | 300 | 96 | Semi Dull | Draw Textured Yarn | 82.5 | 150*2 INT | Filaments | Recycled Polyester | 300 | 96 | Semi Dull | Draw Textured Yarn | 82.5 | 150*2 INT | Filaments | WOVEN | TWILL |  |  |  | P-DY09 | 고압 래피드 염색기 |  | Sera Wash C-NEP | DYSTAR | 정련호발제 | 3 | NaOH | 삼일 | 가성소다 | 5 | CH3COOH | 삼일 | 빙초산 | 0.5 | 45 | 5.5 | 95 | 60 | 0 | 95 | 0 | 0 | 95 | 0 | 0 | 95 | 0 | 0 | 95 | 0 | 0 | 95 | 0 | 0 | 95 | 0 | 80 | 10 | 2 | P-DY12 | 산업용 텐터기 | 1 | 3 | 3 |  |  | 170 | 170 | 20 | 1200 |  |  | 170 | 170 | 20 | 1200 |  |  | 170 | 170 | 20 | 1200 |  |  | 170 | 170 | 20 | 1200 |  |  | 170 | 170 | 20 | 1200 |  |  | 170 | 170 | 20 | 1200 |  |  | 170 | 170 | 20 | 1200 | 6.75 | Dorosperse B/K KKL | ARCHROMA | 분산 | 고일광 | 4 | [16 empty] | 1:10 | 0.0675 | Sunsolt RM-340S | 니카코리아 | 분산·균염제 | 0.3 | 빙초산 | 삼일 | 산 | 0.5 | Fadex® TS liq | Archroma | 일광견뢰도증진제 | 4 | Sera Fast P-UVC | Dystar | 일광견뢰도증진제 | 4 | P-DY08 | STARLET DL-6000+ | 40 | 1.5 | 64 | 0 | 0.75 | 100 | 0 | 1.5 | 136 | 60 | 2 | 64 | 0 | 0 | 64 | 0 | 0 | 64 | 0 | 0 | 64 | 0 | P-DY08 | STARLET DL-6000+ | NaOH | 삼일 | 가성소다 | 2 | Sera Con M-FAS | Dystar | 환원세정제 | 2 | 1:10 | 0.0675 | 40 | 2 | 80 | 20 | 0 | 80 | 0 | 0 | 80 | 0 | 0 | 80 | 0 | 0 | 80 | 0 | 0 | 80 | 0 | 0 | 80 | 0 | 60 |  | 1 | 25 |  | 2 |  |  |  | 100 | 10 |  |  |  |  | P-DY05 | 실험실 패더 | 1 | 1 | P-DY06 | 실험실 텐터 | 180 | 1 | 2 | 2 | [165 empty] | 310.8456782 | 1.18 | [12 empty] | 22.19 | -1.64 | -2.18 | 12.326 | 23.76 | -1.52 | -1.91 | 25.98 | -1.15 | -2.82 | 3-4 | 2.433333
| 173 | 2021-04-06 | 부산대학교 | 1 | P-DY09 | 고압 래피드 염색기 | RAW-001 | Recycled Polyester | 300 | 96 | Semi Dull | Draw Textured Yarn | 82.5 | 150*2 INT | Filaments | Recycled Polyester | 300 | 96 | Semi Dull | Draw Textured Yarn | 82.5 | 150*2 INT | Filaments | WOVEN | TWILL |  |  |  | P-DY09 | 고압 래피드 염색기 |  | Sera Wash C-NEP | DYSTAR | 정련호발제 | 3 | NaOH | 삼일 | 가성소다 | 5 | CH3COOH | 삼일 | 빙초산 | 0.5 | 45 | 5.5 | 95 | 60 | 0 | 95 | 0 | 0 | 95 | 0 | 0 | 95 | 0 | 0 | 95 | 0 | 0 | 95 | 0 | 0 | 95 | 0 | 80 | 10 | 2 | P-DY12 | 산업용 텐터기 | 1 | 3 | 3 |  |  | 170 | 170 | 20 | 1200 |  |  | 170 | 170 | 20 | 1200 |  |  | 170 | 170 | 20 | 1200 |  |  | 170 | 170 | 20 | 1200 |  |  | 170 | 170 | 20 | 1200 |  |  | 170 | 170 | 20 | 1200 |  |  | 170 | 170 | 20 | 1200 | 6.75 | Dorosperse B/K KKL | ARCHROMA | 분산 | 고일광 | 5 | [16 empty] | 1:10 | 0.0675 | Sunsolt RM-340S | 니카코리아 | 분산·균염제 | 0.3 | 빙초산 | 삼일 | 산 | 0.5 | Fadex® TS liq | Archroma | 일광견뢰도증진제 | 4 | Sera Fast P-UVC | Dystar | 일광견뢰도증진제 | 4 | P-DY08 | STARLET DL-6000+ | 40 | 1.5 | 64 | 0 | 0.75 | 100 | 0 | 1.5 | 136 | 60 | 2 | 64 | 0 | 0 | 64 | 0 | 0 | 64 | 0 | 0 | 64 | 0 | P-DY08 | STARLET DL-6000+ | NaOH | 삼일 | 가성소다 | 2 | Sera Con M-FAS | Dystar | 환원세정제 | 2 | 1:10 | 0.0675 | 40 | 2 | 80 | 20 | 0 | 80 | 0 | 0 | 80 | 0 | 0 | 80 | 0 | 0 | 80 | 0 | 0 | 80 | 0 | 0 | 80 | 0 | 60 |  | 1 | 25 |  | 2 |  |  |  | 100 | 10 |  |  |  |  | P-DY05 | 실험실 패더 | 1 | 1 | P-DY06 | 실험실 텐터 | 180 | 1 | 2 | 2 | [165 empty] | 310.8456782 | 1.18 | [12 empty] | 20.82 | -1.2 | -2.08 | 13.206 | 21.97 | -1.08 | -1.74 | 23.94 | -0.81 | -2.46 | 3-4 | 2.113333
| 174 | 2021-04-06 | 부산대학교 | 1 | P-DY09 | 고압 래피드 염색기 | RAW-001 | Recycled Polyester | 300 | 96 | Semi Dull | Draw Textured Yarn | 82.5 | 150*2 INT | Filaments | Recycled Polyester | 300 | 96 | Semi Dull | Draw Textured Yarn | 82.5 | 150*2 INT | Filaments | WOVEN | TWILL |  |  |  | P-DY09 | 고압 래피드 염색기 |  | Sera Wash C-NEP | DYSTAR | 정련호발제 | 3 | NaOH | 삼일 | 가성소다 | 5 | CH3COOH | 삼일 | 빙초산 | 0.5 | 45 | 5.5 | 95 | 60 | 0 | 95 | 0 | 0 | 95 | 0 | 0 | 95 | 0 | 0 | 95 | 0 | 0 | 95 | 0 | 0 | 95 | 0 | 80 | 10 | 2 | P-DY12 | 산업용 텐터기 | 1 | 3 | 3 |  |  | 170 | 170 | 20 | 1200 |  |  | 170 | 170 | 20 | 1200 |  |  | 170 | 170 | 20 | 1200 |  |  | 170 | 170 | 20 | 1200 |  |  | 170 | 170 | 20 | 1200 |  |  | 170 | 170 | 20 | 1200 |  |  | 170 | 170 | 20 | 1200 | 6.75 | Dorosperse B/K KKL | ARCHROMA | 분산 | 고일광 | 6 | [16 empty] | 1:10 | 0.0675 | Sunsolt RM-340S | 니카코리아 | 분산·균염제 | 0.3 | 빙초산 | 삼일 | 산 | 0.5 | Fadex® TS liq | Archroma | 일광견뢰도증진제 | 4 | Sera Fast P-UVC | Dystar | 일광견뢰도증진제 | 4 | P-DY08 | STARLET DL-6000+ | 40 | 1.5 | 64 | 0 | 0.75 | 100 | 0 | 1.5 | 136 | 60 | 2 | 64 | 0 | 0 | 64 | 0 | 0 | 64 | 0 | 0 | 64 | 0 | P-DY08 | STARLET DL-6000+ | NaOH | 삼일 | 가성소다 | 2 | Sera Con M-FAS | Dystar | 환원세정제 | 2 | 1:10 | 0.0675 | 40 | 2 | 80 | 20 | 0 | 80 | 0 | 0 | 80 | 0 | 0 | 80 | 0 | 0 | 80 | 0 | 0 | 80 | 0 | 0 | 80 | 0 | 60 |  | 1 | 25 |  | 2 |  |  |  | 100 | 10 |  |  |  |  | P-DY05 | 실험실 패더 | 1 | 1 | P-DY06 | 실험실 텐터 | 180 | 1 | 2 | 2 | [165 empty] | 310.8456782 | 1.18 | [12 empty] | 19.68 | -0.98 | -1.95 | 14.013 | 21.52 | -0.8 | -1.66 | 22.8 | -0.7 | -2 | 4 | 1.343333
| 175 | 2021-03-31 | 부산대학교 | 1 | P-DY09 | 고압 래피드 염색기 | RAW-001 | Recycled Polyester | 300 | 96 | Semi Dull | Draw Textured Yarn | 82.5 | 150*2 INT | Filaments | Recycled Polyester | 300 | 96 | Semi Dull | Draw Textured Yarn | 82.5 | 150*2 INT | Filaments | WOVEN | TWILL |  |  |  | P-DY09 | 고압 래피드 염색기 |  | Sera Wash C-NEP | DYSTAR | 정련호발제 | 3 | NaOH | 삼일 | 가성소다 | 5 | CH3COOH | 삼일 | 빙초산 | 0.5 | 45 | 5.5 | 95 | 60 | 0 | 95 | 0 | 0 | 95 | 0 | 0 | 95 | 0 | 0 | 95 | 0 | 0 | 95 | 0 | 0 | 95 | 0 | 80 | 10 | 2 | P-DY12 | 산업용 텐터기 | 1 | 3 | 3 |  |  | 170 | 170 | 20 | 1200 |  |  | 170 | 170 | 20 | 1200 |  |  | 170 | 170 | 20 | 1200 |  |  | 170 | 170 | 20 | 1200 |  |  | 170 | 170 | 20 | 1200 |  |  | 170 | 170 | 20 | 1200 |  |  | 170 | 170 | 20 | 1200 | 6.75 | Dianix Black AM-SLR | DYSTAR | 분산 | 고일광 | 1 | [16 empty] | 1:10 | 0.0675 | Sunsolt RM-340S | 니카코리아 | 분산·균염제 | 0.3 | 빙초산 | 삼일 | 산 | 0.5 | [8 empty] | P-DY08 | STARLET DL-6000+ | 40 | 1.5 | 64 | 0 | 0.75 | 100 | 0 | 1.5 | 136 | 60 | 2 | 64 | 0 | 0 | 64 | 0 | 0 | 64 | 0 | 0 | 64 | 0 | P-DY08 | STARLET DL-6000+ | NaOH | 삼일 | 가성소다 | 2 | Sera Con M-FAS | Dystar | 환원세정제 | 2 | 1:10 | 0.0675 | 40 | 2 | 80 | 20 | 0 | 80 | 0 | 0 | 80 | 0 | 0 | 80 | 0 | 0 | 80 | 0 | 0 | 80 | 0 | 0 | 80 | 0 | 60 |  | 1 | 25 |  | 2 |  |  |  | 100 | 10 |  |  |  |  | P-DY05 | 실험실 패더 | 1 | 1 | P-DY06 | 실험실 텐터 | 180 | 1 | 2 | 2 | [165 empty] | 310.8456782 | 1.18 | [12 empty] | 36.21 | 0.85 | 1 | 4.2689 | 36.84 | 0.71 | 1.04 | 43.6 | 2.73 | 2.68 | 1-2 | 7.243333
| 176 | 2021-03-31 | 부산대학교 | 1 | P-DY09 | 고압 래피드 염색기 | RAW-001 | Recycled Polyester | 300 | 96 | Semi Dull | Draw Textured Yarn | 82.5 | 150*2 INT | Filaments | Recycled Polyester | 300 | 96 | Semi Dull | Draw Textured Yarn | 82.5 | 150*2 INT | Filaments | WOVEN | TWILL |  |  |  | P-DY09 | 고압 래피드 염색기 |  | Sera Wash C-NEP | DYSTAR | 정련호발제 | 3 | NaOH | 삼일 | 가성소다 | 5 | CH3COOH | 삼일 | 빙초산 | 0.5 | 45 | 5.5 | 95 | 60 | 0 | 95 | 0 | 0 | 95 | 0 | 0 | 95 | 0 | 0 | 95 | 0 | 0 | 95 | 0 | 0 | 95 | 0 | 80 | 10 | 2 | P-DY12 | 산업용 텐터기 | 1 | 3 | 3 |  |  | 170 | 170 | 20 | 1200 |  |  | 170 | 170 | 20 | 1200 |  |  | 170 | 170 | 20 | 1200 |  |  | 170 | 170 | 20 | 1200 |  |  | 170 | 170 | 20 | 1200 |  |  | 170 | 170 | 20 | 1200 |  |  | 170 | 170 | 20 | 1200 | 6.75 | Dianix Black AM-SLR | DYSTAR | 분산 | 고일광 | 2 | [16 empty] | 1:10 | 0.0675 | Sunsolt RM-340S | 니카코리아 | 분산·균염제 | 0.3 | 빙초산 | 삼일 | 산 | 0.5 | [8 empty] | P-DY08 | STARLET DL-6000+ | 40 | 1.5 | 64 | 0 | 0.75 | 100 | 0 | 1.5 | 136 | 60 | 2 | 64 | 0 | 0 | 64 | 0 | 0 | 64 | 0 | 0 | 64 | 0 | P-DY08 | STARLET DL-6000+ | NaOH | 삼일 | 가성소다 | 2 | Sera Con M-FAS | Dystar | 환원세정제 | 2 | 1:10 | 0.0675 | 40 | 2 | 80 | 20 | 0 | 80 | 0 | 0 | 80 | 0 | 0 | 80 | 0 | 0 | 80 | 0 | 0 | 80 | 0 | 0 | 80 | 0 | 60 |  | 1 | 25 |  | 2 |  |  |  | 100 | 10 |  |  |  |  | P-DY05 | 실험실 패더 | 1 | 1 | P-DY06 | 실험실 텐터 | 180 | 1 | 2 | 2 | [165 empty] | 310.8456782 | 1.18 | [12 empty] | 28.03 | 0.62 | 0.31 | 7.4725 | 29.04 | 0.66 | 0.28 | 33.79 | 2.24 | 1.83 | 2 | 5.25
| 177 | 2021-03-31 | 부산대학교 | 1 | P-DY09 | 고압 래피드 염색기 | RAW-001 | Recycled Polyester | 300 | 96 | Semi Dull | Draw Textured Yarn | 82.5 | 150*2 INT | Filaments | Recycled Polyester | 300 | 96 | Semi Dull | Draw Textured Yarn | 82.5 | 150*2 INT | Filaments | WOVEN | TWILL |  |  |  | P-DY09 | 고압 래피드 염색기 |  | Sera Wash C-NEP | DYSTAR | 정련호발제 | 3 | NaOH | 삼일 | 가성소다 | 5 | CH3COOH | 삼일 | 빙초산 | 0.5 | 45 | 5.5 | 95 | 60 | 0 | 95 | 0 | 0 | 95 | 0 | 0 | 95 | 0 | 0 | 95 | 0 | 0 | 95 | 0 | 0 | 95 | 0 | 80 | 10 | 2 | P-DY12 | 산업용 텐터기 | 1 | 3 | 3 |  |  | 170 | 170 | 20 | 1200 |  |  | 170 | 170 | 20 | 1200 |  |  | 170 | 170 | 20 | 1200 |  |  | 170 | 170 | 20 | 1200 |  |  | 170 | 170 | 20 | 1200 |  |  | 170 | 170 | 20 | 1200 |  |  | 170 | 170 | 20 | 1200 | 6.75 | Dianix Black AM-SLR | DYSTAR | 분산 | 고일광 | 3 | [16 empty] | 1:10 | 0.0675 | Sunsolt RM-340S | 니카코리아 | 분산·균염제 | 0.3 | 빙초산 | 삼일 | 산 | 0.5 | [8 empty] | P-DY08 | STARLET DL-6000+ | 40 | 1.5 | 64 | 0 | 0.75 | 100 | 0 | 1.5 | 136 | 60 | 2 | 64 | 0 | 0 | 64 | 0 | 0 | 64 | 0 | 0 | 64 | 0 | P-DY08 | STARLET DL-6000+ | NaOH | 삼일 | 가성소다 | 2 | Sera Con M-FAS | Dystar | 환원세정제 | 2 | 1:10 | 0.0675 | 40 | 2 | 80 | 20 | 0 | 80 | 0 | 0 | 80 | 0 | 0 | 80 | 0 | 0 | 80 | 0 | 0 | 80 | 0 | 0 | 80 | 0 | 60 |  | 1 | 25 |  | 2 |  |  |  | 100 | 10 |  |  |  |  | P-DY05 | 실험실 패더 | 1 | 1 | P-DY06 | 실험실 텐터 | 180 | 1 | 2 | 2 | [165 empty] | 310.8456782 | 1.18 | [12 empty] | 23.32 | 0.36 | -0.11 | 10.633 | 24.66 | 0.37 | -0.09 | 28.06 | 1.54 | 1.02 | 2-3 | 3.763333
| 178 | 2021-03-31 | 부산대학교 | 1 | P-DY09 | 고압 래피드 염색기 | RAW-001 | Recycled Polyester | 300 | 96 | Semi Dull | Draw Textured Yarn | 82.5 | 150*2 INT | Filaments | Recycled Polyester | 300 | 96 | Semi Dull | Draw Textured Yarn | 82.5 | 150*2 INT | Filaments | WOVEN | TWILL |  |  |  | P-DY09 | 고압 래피드 염색기 |  | Sera Wash C-NEP | DYSTAR | 정련호발제 | 3 | NaOH | 삼일 | 가성소다 | 5 | CH3COOH | 삼일 | 빙초산 | 0.5 | 45 | 5.5 | 95 | 60 | 0 | 95 | 0 | 0 | 95 | 0 | 0 | 95 | 0 | 0 | 95 | 0 | 0 | 95 | 0 | 0 | 95 | 0 | 80 | 10 | 2 | P-DY12 | 산업용 텐터기 | 1 | 3 | 3 |  |  | 170 | 170 | 20 | 1200 |  |  | 170 | 170 | 20 | 1200 |  |  | 170 | 170 | 20 | 1200 |  |  | 170 | 170 | 20 | 1200 |  |  | 170 | 170 | 20 | 1200 |  |  | 170 | 170 | 20 | 1200 |  |  | 170 | 170 | 20 | 1200 | 6.75 | Dianix Black AM-SLR | DYSTAR | 분산 | 고일광 | 4 | [16 empty] | 1:10 | 0.0675 | Sunsolt RM-340S | 니카코리아 | 분산·균염제 | 0.3 | 빙초산 | 삼일 | 산 | 0.5 | [8 empty] | P-DY08 | STARLET DL-6000+ | 40 | 1.5 | 64 | 0 | 0.75 | 100 | 0 | 1.5 | 136 | 60 | 2 | 64 | 0 | 0 | 64 | 0 | 0 | 64 | 0 | 0 | 64 | 0 | P-DY08 | STARLET DL-6000+ | NaOH | 삼일 | 가성소다 | 2 | Sera Con M-FAS | Dystar | 환원세정제 | 2 | 1:10 | 0.0675 | 40 | 2 | 80 | 20 | 0 | 80 | 0 | 0 | 80 | 0 | 0 | 80 | 0 | 0 | 80 | 0 | 0 | 80 | 0 | 0 | 80 | 0 | 60 |  | 1 | 25 |  | 2 |  |  |  | 100 | 10 |  |  |  |  | P-DY05 | 실험실 패더 | 1 | 1 | P-DY06 | 실험실 텐터 | 180 | 1 | 2 | 2 | [165 empty] | 310.8456782 | 1.18 | [12 empty] | 21.13 | 0.19 | -0.44 | 12.583 | 22.78 | 0.4 | -0.4 | 25.3 | 1.07 | 0.56 | 3-4 | 2.793333
| 179 | 2021-03-31 | 부산대학교 | 1 | P-DY09 | 고압 래피드 염색기 | RAW-001 | Recycled Polyester | 300 | 96 | Semi Dull | Draw Textured Yarn | 82.5 | 150*2 INT | Filaments | Recycled Polyester | 300 | 96 | Semi Dull | Draw Textured Yarn | 82.5 | 150*2 INT | Filaments | WOVEN | TWILL |  |  |  | P-DY09 | 고압 래피드 염색기 |  | Sera Wash C-NEP | DYSTAR | 정련호발제 | 3 | NaOH | 삼일 | 가성소다 | 5 | CH3COOH | 삼일 | 빙초산 | 0.5 | 45 | 5.5 | 95 | 60 | 0 | 95 | 0 | 0 | 95 | 0 | 0 | 95 | 0 | 0 | 95 | 0 | 0 | 95 | 0 | 0 | 95 | 0 | 80 | 10 | 2 | P-DY12 | 산업용 텐터기 | 1 | 3 | 3 |  |  | 170 | 170 | 20 | 1200 |  |  | 170 | 170 | 20 | 1200 |  |  | 170 | 170 | 20 | 1200 |  |  | 170 | 170 | 20 | 1200 |  |  | 170 | 170 | 20 | 1200 |  |  | 170 | 170 | 20 | 1200 |  |  | 170 | 170 | 20 | 1200 | 6.75 | Dianix Black AM-SLR | DYSTAR | 분산 | 고일광 | 5 | [16 empty] | 1:10 | 0.0675 | Sunsolt RM-340S | 니카코리아 | 분산·균염제 | 0.3 | 빙초산 | 삼일 | 산 | 0.5 | [8 empty] | P-DY08 | STARLET DL-6000+ | 40 | 1.5 | 64 | 0 | 0.75 | 100 | 0 | 1.5 | 136 | 60 | 2 | 64 | 0 | 0 | 64 | 0 | 0 | 64 | 0 | 0 | 64 | 0 | P-DY08 | STARLET DL-6000+ | NaOH | 삼일 | 가성소다 | 2 | Sera Con M-FAS | Dystar | 환원세정제 | 2 | 1:10 | 0.0675 | 40 | 2 | 80 | 20 | 0 | 80 | 0 | 0 | 80 | 0 | 0 | 80 | 0 | 0 | 80 | 0 | 0 | 80 | 0 | 0 | 80 | 0 | 60 |  | 1 | 25 |  | 2 |  |  |  | 100 | 10 |  |  |  |  | P-DY05 | 실험실 패더 | 1 | 1 | P-DY06 | 실험실 텐터 | 180 | 1 | 2 | 2 | [165 empty] | 310.8456782 | 1.18 | [12 empty] | 19.74 | 0.04 | -0.73 | 14.008 | 21.68 | 0.22 | -0.79 | 22.74 | 0.71 | 0.02 | 4 | 1.45
| 180 | 2021-03-31 | 부산대학교 | 1 | P-DY09 | 고압 래피드 염색기 | RAW-001 | Recycled Polyester | 300 | 96 | Semi Dull | Draw Textured Yarn | 82.5 | 150*2 INT | Filaments | Recycled Polyester | 300 | 96 | Semi Dull | Draw Textured Yarn | 82.5 | 150*2 INT | Filaments | WOVEN | TWILL |  |  |  | P-DY09 | 고압 래피드 염색기 |  | Sera Wash C-NEP | DYSTAR | 정련호발제 | 3 | NaOH | 삼일 | 가성소다 | 5 | CH3COOH | 삼일 | 빙초산 | 0.5 | 45 | 5.5 | 95 | 60 | 0 | 95 | 0 | 0 | 95 | 0 | 0 | 95 | 0 | 0 | 95 | 0 | 0 | 95 | 0 | 0 | 95 | 0 | 80 | 10 | 2 | P-DY12 | 산업용 텐터기 | 1 | 3 | 3 |  |  | 170 | 170 | 20 | 1200 |  |  | 170 | 170 | 20 | 1200 |  |  | 170 | 170 | 20 | 1200 |  |  | 170 | 170 | 20 | 1200 |  |  | 170 | 170 | 20 | 1200 |  |  | 170 | 170 | 20 | 1200 |  |  | 170 | 170 | 20 | 1200 | 6.75 | Dianix Black AM-SLR | DYSTAR | 분산 | 고일광 | 6 | [16 empty] | 1:10 | 0.0675 | Sunsolt RM-340S | 니카코리아 | 분산·균염제 | 0.3 | 빙초산 | 삼일 | 산 | 0.5 | [8 empty] | P-DY08 | STARLET DL-6000+ | 40 | 1.5 | 64 | 0 | 0.75 | 100 | 0 | 1.5 | 136 | 60 | 2 | 64 | 0 | 0 | 64 | 0 | 0 | 64 | 0 | 0 | 64 | 0 | P-DY08 | STARLET DL-6000+ | NaOH | 삼일 | 가성소다 | 2 | Sera Con M-FAS | Dystar | 환원세정제 | 2 | 1:10 | 0.0675 | 40 | 2 | 80 | 20 | 0 | 80 | 0 | 0 | 80 | 0 | 0 | 80 | 0 | 0 | 80 | 0 | 0 | 80 | 0 | 0 | 80 | 0 | 60 |  | 1 | 25 |  | 2 |  |  |  | 100 | 10 |  |  |  |  | P-DY05 | 실험실 패더 | 1 | 1 | P-DY06 | 실험실 텐터 | 180 | 1 | 2 | 2 | [165 empty] | 310.8456782 | 1.18 | [12 empty] | 18.9 | 0 | -0.81 | 15.106 | 20.26 | 0.06 | -0.65 | 21.94 | 0.63 | -0.1 | 4 | 1.87
| 181 | 2021-04-01 | 부산대학교 | 1 | P-DY09 | 고압 래피드 염색기 | RAW-001 | Recycled Polyester | 300 | 96 | Semi Dull | Draw Textured Yarn | 82.5 | 150*2 INT | Filaments | Recycled Polyester | 300 | 96 | Semi Dull | Draw Textured Yarn | 82.5 | 150*2 INT | Filaments | WOVEN | TWILL |  |  |  | P-DY09 | 고압 래피드 염색기 |  | Sera Wash C-NEP | DYSTAR | 정련호발제 | 3 | NaOH | 삼일 | 가성소다 | 5 | CH3COOH | 삼일 | 빙초산 | 0.5 | 45 | 5.5 | 95 | 60 | 0 | 95 | 0 | 0 | 95 | 0 | 0 | 95 | 0 | 0 | 95 | 0 | 0 | 95 | 0 | 0 | 95 | 0 | 80 | 10 | 2 | P-DY12 | 산업용 텐터기 | 1 | 3 | 3 |  |  | 170 | 170 | 20 | 1200 |  |  | 170 | 170 | 20 | 1200 |  |  | 170 | 170 | 20 | 1200 |  |  | 170 | 170 | 20 | 1200 |  |  | 170 | 170 | 20 | 1200 |  |  | 170 | 170 | 20 | 1200 |  |  | 170 | 170 | 20 | 1200 | 6.75 | Dianix Black AM-SLR | DYSTAR | 분산 | 고일광 | 1 | [16 empty] | 1:10 | 0.0675 | Sunsolt RM-340S | 니카코리아 | 분산·균염제 | 0.3 | 빙초산 | 삼일 | 산 | 0.5 | UVK-200 | 경인양행 | 일광견뢰도증진제 | 4 | UVK-400 H/C | 경인양행 | 일광견뢰도증진제 | 4 | P-DY08 | STARLET DL-6000+ | 40 | 1.5 | 64 | 0 | 0.75 | 100 | 0 | 1.5 | 136 | 60 | 2 | 64 | 0 | 0 | 64 | 0 | 0 | 64 | 0 | 0 | 64 | 0 | P-DY08 | STARLET DL-6000+ | NaOH | 삼일 | 가성소다 | 2 | Sera Con M-FAS | Dystar | 환원세정제 | 2 | 1:10 | 0.0675 | 40 | 2 | 80 | 20 | 0 | 80 | 0 | 0 | 80 | 0 | 0 | 80 | 0 | 0 | 80 | 0 | 0 | 80 | 0 | 0 | 80 | 0 | 60 |  | 1 | 25 |  | 2 |  |  |  | 100 | 10 |  |  |  |  | P-DY05 | 실험실 패더 | 1 | 1 | P-DY06 | 실험실 텐터 | 180 | 1 | 2 | 2 | [165 empty] | 310.8456782 | 1.18 | [12 empty] | 37.2 | 0.79 | 0.46 | 6.1674 | 37.99 | 0.86 | 0.52 | 42.02 | 0.91 | 0.06 | 3 | 4.06
| 182 | 2021-04-01 | 부산대학교 | 1 | P-DY09 | 고압 래피드 염색기 | RAW-001 | Recycled Polyester | 300 | 96 | Semi Dull | Draw Textured Yarn | 82.5 | 150*2 INT | Filaments | Recycled Polyester | 300 | 96 | Semi Dull | Draw Textured Yarn | 82.5 | 150*2 INT | Filaments | WOVEN | TWILL |  |  |  | P-DY09 | 고압 래피드 염색기 |  | Sera Wash C-NEP | DYSTAR | 정련호발제 | 3 | NaOH | 삼일 | 가성소다 | 5 | CH3COOH | 삼일 | 빙초산 | 0.5 | 45 | 5.5 | 95 | 60 | 0 | 95 | 0 | 0 | 95 | 0 | 0 | 95 | 0 | 0 | 95 | 0 | 0 | 95 | 0 | 0 | 95 | 0 | 80 | 10 | 2 | P-DY12 | 산업용 텐터기 | 1 | 3 | 3 |  |  | 170 | 170 | 20 | 1200 |  |  | 170 | 170 | 20 | 1200 |  |  | 170 | 170 | 20 | 1200 |  |  | 170 | 170 | 20 | 1200 |  |  | 170 | 170 | 20 | 1200 |  |  | 170 | 170 | 20 | 1200 |  |  | 170 | 170 | 20 | 1200 | 6.75 | Dianix Black AM-SLR | DYSTAR | 분산 | 고일광 | 2 | [16 empty] | 1:10 | 0.0675 | Sunsolt RM-340S | 니카코리아 | 분산·균염제 | 0.3 | 빙초산 | 삼일 | 산 | 0.5 | UVK-200 | 경인양행 | 일광견뢰도증진제 | 4 | UVK-400 H/C | 경인양행 | 일광견뢰도증진제 | 4 | P-DY08 | STARLET DL-6000+ | 40 | 1.5 | 64 | 0 | 0.75 | 100 | 0 | 1.5 | 136 | 60 | 2 | 64 | 0 | 0 | 64 | 0 | 0 | 64 | 0 | 0 | 64 | 0 | P-DY08 | STARLET DL-6000+ | NaOH | 삼일 | 가성소다 | 2 | Sera Con M-FAS | Dystar | 환원세정제 | 2 | 1:10 | 0.0675 | 40 | 2 | 80 | 20 | 0 | 80 | 0 | 0 | 80 | 0 | 0 | 80 | 0 | 0 | 80 | 0 | 0 | 80 | 0 | 0 | 80 | 0 | 60 |  | 1 | 25 |  | 2 |  |  |  | 100 | 10 |  |  |  |  | P-DY05 | 실험실 패더 | 1 | 1 | P-DY06 | 실험실 텐터 | 180 | 1 | 2 | 2 | [165 empty] | 310.8456782 | 1.18 | [12 empty] | 27.67 | 0.48 | 0.09 | 9.9408 | 28.57 | 0.63 | 0.23 | 31.94 | 0.72 | 0.18 | 3 | 3.38
| 183 | 2021-04-01 | 부산대학교 | 1 | P-DY09 | 고압 래피드 염색기 | RAW-001 | Recycled Polyester | 300 | 96 | Semi Dull | Draw Textured Yarn | 82.5 | 150*2 INT | Filaments | Recycled Polyester | 300 | 96 | Semi Dull | Draw Textured Yarn | 82.5 | 150*2 INT | Filaments | WOVEN | TWILL |  |  |  | P-DY09 | 고압 래피드 염색기 |  | Sera Wash C-NEP | DYSTAR | 정련호발제 | 3 | NaOH | 삼일 | 가성소다 | 5 | CH3COOH | 삼일 | 빙초산 | 0.5 | 45 | 5.5 | 95 | 60 | 0 | 95 | 0 | 0 | 95 | 0 | 0 | 95 | 0 | 0 | 95 | 0 | 0 | 95 | 0 | 0 | 95 | 0 | 80 | 10 | 2 | P-DY12 | 산업용 텐터기 | 1 | 3 | 3 |  |  | 170 | 170 | 20 | 1200 |  |  | 170 | 170 | 20 | 1200 |  |  | 170 | 170 | 20 | 1200 |  |  | 170 | 170 | 20 | 1200 |  |  | 170 | 170 | 20 | 1200 |  |  | 170 | 170 | 20 | 1200 |  |  | 170 | 170 | 20 | 1200 | 6.75 | Dianix Black AM-SLR | DYSTAR | 분산 | 고일광 | 3 | [16 empty] | 1:10 | 0.0675 | Sunsolt RM-340S | 니카코리아 | 분산·균염제 | 0.3 | 빙초산 | 삼일 | 산 | 0.5 | UVK-200 | 경인양행 | 일광견뢰도증진제 | 4 | UVK-400 H/C | 경인양행 | 일광견뢰도증진제 | 4 | P-DY08 | STARLET DL-6000+ | 40 | 1.5 | 64 | 0 | 0.75 | 100 | 0 | 1.5 | 136 | 60 | 2 | 64 | 0 | 0 | 64 | 0 | 0 | 64 | 0 | 0 | 64 | 0 | P-DY08 | STARLET DL-6000+ | NaOH | 삼일 | 가성소다 | 2 | Sera Con M-FAS | Dystar | 환원세정제 | 2 | 1:10 | 0.0675 | 40 | 2 | 80 | 20 | 0 | 80 | 0 | 0 | 80 | 0 | 0 | 80 | 0 | 0 | 80 | 0 | 0 | 80 | 0 | 0 | 80 | 0 | 60 |  | 1 | 25 |  | 2 |  |  |  | 100 | 10 |  |  |  |  | P-DY05 | 실험실 패더 | 1 | 1 | P-DY06 | 실험실 텐터 | 180 | 1 | 2 | 2 | [165 empty] | 310.8456782 | 1.18 | [12 empty] | 23.04 | 0.37 | -0.52 | 12.518 | 24.16 | 0.44 | -0.52 | 26.38 | 0.55 | -0.22 | 3-4 | 2.24
| 184 | 2021-04-01 | 부산대학교 | 1 | P-DY09 | 고압 래피드 염색기 | RAW-001 | Recycled Polyester | 300 | 96 | Semi Dull | Draw Textured Yarn | 82.5 | 150*2 INT | Filaments | Recycled Polyester | 300 | 96 | Semi Dull | Draw Textured Yarn | 82.5 | 150*2 INT | Filaments | WOVEN | TWILL |  |  |  | P-DY09 | 고압 래피드 염색기 |  | Sera Wash C-NEP | DYSTAR | 정련호발제 | 3 | NaOH | 삼일 | 가성소다 | 5 | CH3COOH | 삼일 | 빙초산 | 0.5 | 45 | 5.5 | 95 | 60 | 0 | 95 | 0 | 0 | 95 | 0 | 0 | 95 | 0 | 0 | 95 | 0 | 0 | 95 | 0 | 0 | 95 | 0 | 80 | 10 | 2 | P-DY12 | 산업용 텐터기 | 1 | 3 | 3 |  |  | 170 | 170 | 20 | 1200 |  |  | 170 | 170 | 20 | 1200 |  |  | 170 | 170 | 20 | 1200 |  |  | 170 | 170 | 20 | 1200 |  |  | 170 | 170 | 20 | 1200 |  |  | 170 | 170 | 20 | 1200 |  |  | 170 | 170 | 20 | 1200 | 6.75 | Dianix Black AM-SLR | DYSTAR | 분산 | 고일광 | 4 | [16 empty] | 1:10 | 0.0675 | Sunsolt RM-340S | 니카코리아 | 분산·균염제 | 0.3 | 빙초산 | 삼일 | 산 | 0.5 | UVK-200 | 경인양행 | 일광견뢰도증진제 | 4 | UVK-400 H/C | 경인양행 | 일광견뢰도증진제 | 4 | P-DY08 | STARLET DL-6000+ | 40 | 1.5 | 64 | 0 | 0.75 | 100 | 0 | 1.5 | 136 | 60 | 2 | 64 | 0 | 0 | 64 | 0 | 0 | 64 | 0 | 0 | 64 | 0 | P-DY08 | STARLET DL-6000+ | NaOH | 삼일 | 가성소다 | 2 | Sera Con M-FAS | Dystar | 환원세정제 | 2 | 1:10 | 0.0675 | 40 | 2 | 80 | 20 | 0 | 80 | 0 | 0 | 80 | 0 | 0 | 80 | 0 | 0 | 80 | 0 | 0 | 80 | 0 | 0 | 80 | 0 | 60 |  | 1 | 25 |  | 2 |  |  |  | 100 | 10 |  |  |  |  | P-DY05 | 실험실 패더 | 1 | 1 | P-DY06 | 실험실 텐터 | 180 | 1 | 2 | 2 | [165 empty] | 310.8456782 | 1.18 | [12 empty] | 20.73 | 0.11 | -0.69 | 14.229 | 22.44 | 0.22 | -0.57 | 23.33 | 0.44 | -0.23 | 4 | 0.9866667
| 185 | 2021-04-01 | 부산대학교 | 1 | P-DY09 | 고압 래피드 염색기 | RAW-001 | Recycled Polyester | 300 | 96 | Semi Dull | Draw Textured Yarn | 82.5 | 150*2 INT | Filaments | Recycled Polyester | 300 | 96 | Semi Dull | Draw Textured Yarn | 82.5 | 150*2 INT | Filaments | WOVEN | TWILL |  |  |  | P-DY09 | 고압 래피드 염색기 |  | Sera Wash C-NEP | DYSTAR | 정련호발제 | 3 | NaOH | 삼일 | 가성소다 | 5 | CH3COOH | 삼일 | 빙초산 | 0.5 | 45 | 5.5 | 95 | 60 | 0 | 95 | 0 | 0 | 95 | 0 | 0 | 95 | 0 | 0 | 95 | 0 | 0 | 95 | 0 | 0 | 95 | 0 | 80 | 10 | 2 | P-DY12 | 산업용 텐터기 | 1 | 3 | 3 |  |  | 170 | 170 | 20 | 1200 |  |  | 170 | 170 | 20 | 1200 |  |  | 170 | 170 | 20 | 1200 |  |  | 170 | 170 | 20 | 1200 |  |  | 170 | 170 | 20 | 1200 |  |  | 170 | 170 | 20 | 1200 |  |  | 170 | 170 | 20 | 1200 | 6.75 | Dianix Black AM-SLR | DYSTAR | 분산 | 고일광 | 5 | [16 empty] | 1:10 | 0.0675 | Sunsolt RM-340S | 니카코리아 | 분산·균염제 | 0.3 | 빙초산 | 삼일 | 산 | 0.5 | UVK-200 | 경인양행 | 일광견뢰도증진제 | 4 | UVK-400 H/C | 경인양행 | 일광견뢰도증진제 | 4 | P-DY08 | STARLET DL-6000+ | 40 | 1.5 | 64 | 0 | 0.75 | 100 | 0 | 1.5 | 136 | 60 | 2 | 64 | 0 | 0 | 64 | 0 | 0 | 64 | 0 | 0 | 64 | 0 | P-DY08 | STARLET DL-6000+ | NaOH | 삼일 | 가성소다 | 2 | Sera Con M-FAS | Dystar | 환원세정제 | 2 | 1:10 | 0.0675 | 40 | 2 | 80 | 20 | 0 | 80 | 0 | 0 | 80 | 0 | 0 | 80 | 0 | 0 | 80 | 0 | 0 | 80 | 0 | 0 | 80 | 0 | 60 |  | 1 | 25 |  | 2 |  |  |  | 100 | 10 |  |  |  |  | P-DY05 | 실험실 패더 | 1 | 1 | P-DY06 | 실험실 텐터 | 180 | 1 | 2 | 2 | [165 empty] | 310.8456782 | 1.18 | [12 empty] | 19.51 | 0.07 | -0.84 | 15.049 | 21.52 | 0.22 | -0.7 | 22.36 | 0.35 | -0.36 | 4 | 0.9366667
| 186 | 2021-04-01 | 부산대학교 | 1 | P-DY09 | 고압 래피드 염색기 | RAW-001 | Recycled Polyester | 300 | 96 | Semi Dull | Draw Textured Yarn | 82.5 | 150*2 INT | Filaments | Recycled Polyester | 300 | 96 | Semi Dull | Draw Textured Yarn | 82.5 | 150*2 INT | Filaments | WOVEN | TWILL |  |  |  | P-DY09 | 고압 래피드 염색기 |  | Sera Wash C-NEP | DYSTAR | 정련호발제 | 3 | NaOH | 삼일 | 가성소다 | 5 | CH3COOH | 삼일 | 빙초산 | 0.5 | 45 | 5.5 | 95 | 60 | 0 | 95 | 0 | 0 | 95 | 0 | 0 | 95 | 0 | 0 | 95 | 0 | 0 | 95 | 0 | 0 | 95 | 0 | 80 | 10 | 2 | P-DY12 | 산업용 텐터기 | 1 | 3 | 3 |  |  | 170 | 170 | 20 | 1200 |  |  | 170 | 170 | 20 | 1200 |  |  | 170 | 170 | 20 | 1200 |  |  | 170 | 170 | 20 | 1200 |  |  | 170 | 170 | 20 | 1200 |  |  | 170 | 170 | 20 | 1200 |  |  | 170 | 170 | 20 | 1200 | 6.75 | Dianix Black AM-SLR | DYSTAR | 분산 | 고일광 | 6 | [16 empty] | 1:10 | 0.0675 | Sunsolt RM-340S | 니카코리아 | 분산·균염제 | 0.3 | 빙초산 | 삼일 | 산 | 0.5 | UVK-200 | 경인양행 | 일광견뢰도증진제 | 4 | UVK-400 H/C | 경인양행 | 일광견뢰도증진제 | 4 | P-DY08 | STARLET DL-6000+ | 40 | 1.5 | 64 | 0 | 0.75 | 100 | 0 | 1.5 | 136 | 60 | 2 | 64 | 0 | 0 | 64 | 0 | 0 | 64 | 0 | 0 | 64 | 0 | P-DY08 | STARLET DL-6000+ | NaOH | 삼일 | 가성소다 | 2 | Sera Con M-FAS | Dystar | 환원세정제 | 2 | 1:10 | 0.0675 | 40 | 2 | 80 | 20 | 0 | 80 | 0 | 0 | 80 | 0 | 0 | 80 | 0 | 0 | 80 | 0 | 0 | 80 | 0 | 0 | 80 | 0 | 60 |  | 1 | 25 |  | 2 |  |  |  | 100 | 10 |  |  |  |  | P-DY05 | 실험실 패더 | 1 | 1 | P-DY06 | 실험실 텐터 | 180 | 1 | 2 | 2 | [165 empty] | 310.8456782 | 1.18 | [12 empty] | 18.86 | -0.02 | -0.89 | 15.815 | 19.85 | 0.06 | -0.79 | 21.16 | 0.3 | -0.49 | 4-5 | 1.366667
| 187 | 2021-03-31 | 부산대학교 | 1 | P-DY09 | 고압 래피드 염색기 | RAW-001 | Recycled Polyester | 300 | 96 | Semi Dull | Draw Textured Yarn | 82.5 | 150*2 INT | Filaments | Recycled Polyester | 300 | 96 | Semi Dull | Draw Textured Yarn | 82.5 | 150*2 INT | Filaments | WOVEN | TWILL |  |  |  | P-DY09 | 고압 래피드 염색기 |  | Sera Wash C-NEP | DYSTAR | 정련호발제 | 3 | NaOH | 삼일 | 가성소다 | 5 | CH3COOH | 삼일 | 빙초산 | 0.5 | 45 | 5.5 | 95 | 60 | 0 | 95 | 0 | 0 | 95 | 0 | 0 | 95 | 0 | 0 | 95 | 0 | 0 | 95 | 0 | 0 | 95 | 0 | 80 | 10 | 2 | P-DY12 | 산업용 텐터기 | 1 | 3 | 3 |  |  | 170 | 170 | 20 | 1200 |  |  | 170 | 170 | 20 | 1200 |  |  | 170 | 170 | 20 | 1200 |  |  | 170 | 170 | 20 | 1200 |  |  | 170 | 170 | 20 | 1200 |  |  | 170 | 170 | 20 | 1200 |  |  | 170 | 170 | 20 | 1200 | 6.75 | Dianix Black AM-SLR | DYSTAR | 분산 | 고일광 | 1 | [16 empty] | 1:10 | 0.0675 | Sunsolt RM-340S | 니카코리아 | 분산·균염제 | 0.3 | 빙초산 | 삼일 | 산 | 0.5 | Fadex® TS liq | Archroma | 일광견뢰도증진제 | 4 | Sera Fast P-UVC | Dystar | 일광견뢰도증진제 | 4 | P-DY08 | STARLET DL-6000+ | 40 | 1.5 | 64 | 0 | 0.75 | 100 | 0 | 1.5 | 136 | 60 | 2 | 64 | 0 | 0 | 64 | 0 | 0 | 64 | 0 | 0 | 64 | 0 | P-DY08 | STARLET DL-6000+ | NaOH | 삼일 | 가성소다 | 2 | Sera Con M-FAS | Dystar | 환원세정제 | 2 | 1:10 | 0.0675 | 40 | 2 | 80 | 20 | 0 | 80 | 0 | 0 | 80 | 0 | 0 | 80 | 0 | 0 | 80 | 0 | 0 | 80 | 0 | 0 | 80 | 0 | 60 |  | 1 | 25 |  | 2 |  |  |  | 100 | 10 |  |  |  |  | P-DY05 | 실험실 패더 | 1 | 1 | P-DY06 | 실험실 텐터 | 180 | 1 | 2 | 2 | [165 empty] | 310.8456782 | 1.18 | [12 empty] | 37.66 | 0.85 | 0.66 | 7.128 | 37.92 | 0.79 | 0.7 | 40.02 | 0.47 | 0.07 | 3-4 | 2.22
| 188 | 2021-03-31 | 부산대학교 | 1 | P-DY09 | 고압 래피드 염색기 | RAW-001 | Recycled Polyester | 300 | 96 | Semi Dull | Draw Textured Yarn | 82.5 | 150*2 INT | Filaments | Recycled Polyester | 300 | 96 | Semi Dull | Draw Textured Yarn | 82.5 | 150*2 INT | Filaments | WOVEN | TWILL |  |  |  | P-DY09 | 고압 래피드 염색기 |  | Sera Wash C-NEP | DYSTAR | 정련호발제 | 3 | NaOH | 삼일 | 가성소다 | 5 | CH3COOH | 삼일 | 빙초산 | 0.5 | 45 | 5.5 | 95 | 60 | 0 | 95 | 0 | 0 | 95 | 0 | 0 | 95 | 0 | 0 | 95 | 0 | 0 | 95 | 0 | 0 | 95 | 0 | 80 | 10 | 2 | P-DY12 | 산업용 텐터기 | 1 | 3 | 3 |  |  | 170 | 170 | 20 | 1200 |  |  | 170 | 170 | 20 | 1200 |  |  | 170 | 170 | 20 | 1200 |  |  | 170 | 170 | 20 | 1200 |  |  | 170 | 170 | 20 | 1200 |  |  | 170 | 170 | 20 | 1200 |  |  | 170 | 170 | 20 | 1200 | 6.75 | Dianix Black AM-SLR | DYSTAR | 분산 | 고일광 | 2 | [16 empty] | 1:10 | 0.0675 | Sunsolt RM-340S | 니카코리아 | 분산·균염제 | 0.3 | 빙초산 | 삼일 | 산 | 0.5 | Fadex® TS liq | Archroma | 일광견뢰도증진제 | 4 | Sera Fast P-UVC | Dystar | 일광견뢰도증진제 | 4 | P-DY08 | STARLET DL-6000+ | 40 | 1.5 | 64 | 0 | 0.75 | 100 | 0 | 1.5 | 136 | 60 | 2 | 64 | 0 | 0 | 64 | 0 | 0 | 64 | 0 | 0 | 64 | 0 | P-DY08 | STARLET DL-6000+ | NaOH | 삼일 | 가성소다 | 2 | Sera Con M-FAS | Dystar | 환원세정제 | 2 | 1:10 | 0.0675 | 40 | 2 | 80 | 20 | 0 | 80 | 0 | 0 | 80 | 0 | 0 | 80 | 0 | 0 | 80 | 0 | 0 | 80 | 0 | 0 | 80 | 0 | 60 |  | 1 | 25 |  | 2 |  |  |  | 100 | 10 |  |  |  |  | P-DY05 | 실험실 패더 | 1 | 1 | P-DY06 | 실험실 텐터 | 180 | 1 | 2 | 2 | [165 empty] | 310.8456782 | 1.18 | [12 empty] | 27.69 | 0.62 | 0.1 | 10.696 | 28.47 | 0.68 | 0.06 | 30.92 | 0.47 | 0.07 | 3-4 | 2.46
| 189 | 2021-03-31 | 부산대학교 | 1 | P-DY09 | 고압 래피드 염색기 | RAW-001 | Recycled Polyester | 300 | 96 | Semi Dull | Draw Textured Yarn | 82.5 | 150*2 INT | Filaments | Recycled Polyester | 300 | 96 | Semi Dull | Draw Textured Yarn | 82.5 | 150*2 INT | Filaments | WOVEN | TWILL |  |  |  | P-DY09 | 고압 래피드 염색기 |  | Sera Wash C-NEP | DYSTAR | 정련호발제 | 3 | NaOH | 삼일 | 가성소다 | 5 | CH3COOH | 삼일 | 빙초산 | 0.5 | 45 | 5.5 | 95 | 60 | 0 | 95 | 0 | 0 | 95 | 0 | 0 | 95 | 0 | 0 | 95 | 0 | 0 | 95 | 0 | 0 | 95 | 0 | 80 | 10 | 2 | P-DY12 | 산업용 텐터기 | 1 | 3 | 3 |  |  | 170 | 170 | 20 | 1200 |  |  | 170 | 170 | 20 | 1200 |  |  | 170 | 170 | 20 | 1200 |  |  | 170 | 170 | 20 | 1200 |  |  | 170 | 170 | 20 | 1200 |  |  | 170 | 170 | 20 | 1200 |  |  | 170 | 170 | 20 | 1200 | 6.75 | Dianix Black AM-SLR | DYSTAR | 분산 | 고일광 | 3 | [16 empty] | 1:10 | 0.0675 | Sunsolt RM-340S | 니카코리아 | 분산·균염제 | 0.3 | 빙초산 | 삼일 | 산 | 0.5 | Fadex® TS liq | Archroma | 일광견뢰도증진제 | 4 | Sera Fast P-UVC | Dystar | 일광견뢰도증진제 | 4 | P-DY08 | STARLET DL-6000+ | 40 | 1.5 | 64 | 0 | 0.75 | 100 | 0 | 1.5 | 136 | 60 | 2 | 64 | 0 | 0 | 64 | 0 | 0 | 64 | 0 | 0 | 64 | 0 | P-DY08 | STARLET DL-6000+ | NaOH | 삼일 | 가성소다 | 2 | Sera Con M-FAS | Dystar | 환원세정제 | 2 | 1:10 | 0.0675 | 40 | 2 | 80 | 20 | 0 | 80 | 0 | 0 | 80 | 0 | 0 | 80 | 0 | 0 | 80 | 0 | 0 | 80 | 0 | 0 | 80 | 0 | 60 |  | 1 | 25 |  | 2 |  |  |  | 100 | 10 |  |  |  |  | P-DY05 | 실험실 패더 | 1 | 1 | P-DY06 | 실험실 텐터 | 180 | 1 | 2 | 2 | [165 empty] | 310.8456782 | 1.18 | [12 empty] | 23.81 | 0.43 | -0.36 | 12.585 | 25.45 | 0.48 | -0.39 | 26.78 | 0.49 | -0.19 | 4 | 1.346667
| 190 | 2021-03-31 | 부산대학교 | 1 | P-DY09 | 고압 래피드 염색기 | RAW-001 | Recycled Polyester | 300 | 96 | Semi Dull | Draw Textured Yarn | 82.5 | 150*2 INT | Filaments | Recycled Polyester | 300 | 96 | Semi Dull | Draw Textured Yarn | 82.5 | 150*2 INT | Filaments | WOVEN | TWILL |  |  |  | P-DY09 | 고압 래피드 염색기 |  | Sera Wash C-NEP | DYSTAR | 정련호발제 | 3 | NaOH | 삼일 | 가성소다 | 5 | CH3COOH | 삼일 | 빙초산 | 0.5 | 45 | 5.5 | 95 | 60 | 0 | 95 | 0 | 0 | 95 | 0 | 0 | 95 | 0 | 0 | 95 | 0 | 0 | 95 | 0 | 0 | 95 | 0 | 80 | 10 | 2 | P-DY12 | 산업용 텐터기 | 1 | 3 | 3 |  |  | 170 | 170 | 20 | 1200 |  |  | 170 | 170 | 20 | 1200 |  |  | 170 | 170 | 20 | 1200 |  |  | 170 | 170 | 20 | 1200 |  |  | 170 | 170 | 20 | 1200 |  |  | 170 | 170 | 20 | 1200 |  |  | 170 | 170 | 20 | 1200 | 6.75 | Dianix Black AM-SLR | DYSTAR | 분산 | 고일광 | 4 | [16 empty] | 1:10 | 0.0675 | Sunsolt RM-340S | 니카코리아 | 분산·균염제 | 0.3 | 빙초산 | 삼일 | 산 | 0.5 | Fadex® TS liq | Archroma | 일광견뢰도증진제 | 4 | Sera Fast P-UVC | Dystar | 일광견뢰도증진제 | 4 | P-DY08 | STARLET DL-6000+ | 40 | 1.5 | 64 | 0 | 0.75 | 100 | 0 | 1.5 | 136 | 60 | 2 | 64 | 0 | 0 | 64 | 0 | 0 | 64 | 0 | 0 | 64 | 0 | P-DY08 | STARLET DL-6000+ | NaOH | 삼일 | 가성소다 | 2 | Sera Con M-FAS | Dystar | 환원세정제 | 2 | 1:10 | 0.0675 | 40 | 2 | 80 | 20 | 0 | 80 | 0 | 0 | 80 | 0 | 0 | 80 | 0 | 0 | 80 | 0 | 0 | 80 | 0 | 0 | 80 | 0 | 60 |  | 1 | 25 |  | 2 |  |  |  | 100 | 10 |  |  |  |  | P-DY05 | 실험실 패더 | 1 | 1 | P-DY06 | 실험실 텐터 | 180 | 1 | 2 | 2 | [165 empty] | 310.8456782 | 1.18 | [12 empty] | 20.74 | 0.18 | -0.53 | 14.861 | 22.38 | 0.33 | -0.55 | 23.77 | 0.33 | -0.35 | 5 | 1.403333
| 191 | 2021-03-31 | 부산대학교 | 1 | P-DY09 | 고압 래피드 염색기 | RAW-001 | Recycled Polyester | 300 | 96 | Semi Dull | Draw Textured Yarn | 82.5 | 150*2 INT | Filaments | Recycled Polyester | 300 | 96 | Semi Dull | Draw Textured Yarn | 82.5 | 150*2 INT | Filaments | WOVEN | TWILL |  |  |  | P-DY09 | 고압 래피드 염색기 |  | Sera Wash C-NEP | DYSTAR | 정련호발제 | 3 | NaOH | 삼일 | 가성소다 | 5 | CH3COOH | 삼일 | 빙초산 | 0.5 | 45 | 5.5 | 95 | 60 | 0 | 95 | 0 | 0 | 95 | 0 | 0 | 95 | 0 | 0 | 95 | 0 | 0 | 95 | 0 | 0 | 95 | 0 | 80 | 10 | 2 | P-DY12 | 산업용 텐터기 | 1 | 3 | 3 |  |  | 170 | 170 | 20 | 1200 |  |  | 170 | 170 | 20 | 1200 |  |  | 170 | 170 | 20 | 1200 |  |  | 170 | 170 | 20 | 1200 |  |  | 170 | 170 | 20 | 1200 |  |  | 170 | 170 | 20 | 1200 |  |  | 170 | 170 | 20 | 1200 | 6.75 | Dianix Black AM-SLR | DYSTAR | 분산 | 고일광 | 5 | [16 empty] | 1:10 | 0.0675 | Sunsolt RM-340S | 니카코리아 | 분산·균염제 | 0.3 | 빙초산 | 삼일 | 산 | 0.5 | Fadex® TS liq | Archroma | 일광견뢰도증진제 | 4 | Sera Fast P-UVC | Dystar | 일광견뢰도증진제 | 4 | P-DY08 | STARLET DL-6000+ | 40 | 1.5 | 64 | 0 | 0.75 | 100 | 0 | 1.5 | 136 | 60 | 2 | 64 | 0 | 0 | 64 | 0 | 0 | 64 | 0 | 0 | 64 | 0 | P-DY08 | STARLET DL-6000+ | NaOH | 삼일 | 가성소다 | 2 | Sera Con M-FAS | Dystar | 환원세정제 | 2 | 1:10 | 0.0675 | 40 | 2 | 80 | 20 | 0 | 80 | 0 | 0 | 80 | 0 | 0 | 80 | 0 | 0 | 80 | 0 | 0 | 80 | 0 | 0 | 80 | 0 | 60 |  | 1 | 25 |  | 2 |  |  |  | 100 | 10 |  |  |  |  | P-DY05 | 실험실 패더 | 1 | 1 | P-DY06 | 실험실 텐터 | 180 | 1 | 2 | 2 | [165 empty] | 310.8456782 | 1.18 | [12 empty] | 19.66 | 0.06 | -0.8 | 15.114 | 20.91 | 0.26 | -0.71 | 22.12 | 0.26 | -0.38 | 4-5 | 1.273333
| 192 | 2021-03-31 | 부산대학교 | 1 | P-DY09 | 고압 래피드 염색기 | RAW-001 | Recycled Polyester | 300 | 96 | Semi Dull | Draw Textured Yarn | 82.5 | 150*2 INT | Filaments | Recycled Polyester | 300 | 96 | Semi Dull | Draw Textured Yarn | 82.5 | 150*2 INT | Filaments | WOVEN | TWILL |  |  |  | P-DY09 | 고압 래피드 염색기 |  | Sera Wash C-NEP | DYSTAR | 정련호발제 | 3 | NaOH | 삼일 | 가성소다 | 5 | CH3COOH | 삼일 | 빙초산 | 0.5 | 45 | 5.5 | 95 | 60 | 0 | 95 | 0 | 0 | 95 | 0 | 0 | 95 | 0 | 0 | 95 | 0 | 0 | 95 | 0 | 0 | 95 | 0 | 80 | 10 | 2 | P-DY12 | 산업용 텐터기 | 1 | 3 | 3 |  |  | 170 | 170 | 20 | 1200 |  |  | 170 | 170 | 20 | 1200 |  |  | 170 | 170 | 20 | 1200 |  |  | 170 | 170 | 20 | 1200 |  |  | 170 | 170 | 20 | 1200 |  |  | 170 | 170 | 20 | 1200 |  |  | 170 | 170 | 20 | 1200 | 6.75 | Dianix Black AM-SLR | DYSTAR | 분산 | 고일광 | 6 | [16 empty] | 1:10 | 0.0675 | Sunsolt RM-340S | 니카코리아 | 분산·균염제 | 0.3 | 빙초산 | 삼일 | 산 | 0.5 | Fadex® TS liq | Archroma | 일광견뢰도증진제 | 4 | Sera Fast P-UVC | Dystar | 일광견뢰도증진제 | 4 | P-DY08 | STARLET DL-6000+ | 40 | 1.5 | 64 | 0 | 0.75 | 100 | 0 | 1.5 | 136 | 60 | 2 | 64 | 0 | 0 | 64 | 0 | 0 | 64 | 0 | 0 | 64 | 0 | P-DY08 | STARLET DL-6000+ | NaOH | 삼일 | 가성소다 | 2 | Sera Con M-FAS | Dystar | 환원세정제 | 2 | 1:10 | 0.0675 | 40 | 2 | 80 | 20 | 0 | 80 | 0 | 0 | 80 | 0 | 0 | 80 | 0 | 0 | 80 | 0 | 0 | 80 | 0 | 0 | 80 | 0 | 60 |  | 1 | 25 |  | 2 |  |  |  | 100 | 10 |  |  |  |  | P-DY05 | 실험실 패더 | 1 | 1 | P-DY06 | 실험실 텐터 | 180 | 1 | 2 | 2 | [165 empty] | 310.8456782 | 1.18 | [12 empty] | 18.1 | -0.02 | -1.05 | 16.786 | 19.86 | 0.12 | -0.86 | 20.56 | 0.17 | -0.56 | 4-5 | 0.7733333
| 193 | 2021-04-06 | 부산대학교 | 1 | P-DY09 | 고압 래피드 염색기 | RAW-001 | Recycled Polyester | 300 | 96 | Semi Dull | Draw Textured Yarn | 82.5 | 150*2 INT | Filaments | Recycled Polyester | 300 | 96 | Semi Dull | Draw Textured Yarn | 82.5 | 150*2 INT | Filaments | WOVEN | TWILL |  |  |  | P-DY09 | 고압 래피드 염색기 |  | Sera Wash C-NEP | DYSTAR | 정련호발제 | 3 | NaOH | 삼일 | 가성소다 | 5 | CH3COOH | 삼일 | 빙초산 | 0.5 | 45 | 5.5 | 95 | 60 | 0 | 95 | 0 | 0 | 95 | 0 | 0 | 95 | 0 | 0 | 95 | 0 | 0 | 95 | 0 | 0 | 95 | 0 | 80 | 10 | 2 | P-DY12 | 산업용 텐터기 | 1 | 3 | 3 |  |  | 170 | 170 | 20 | 1200 |  |  | 170 | 170 | 20 | 1200 |  |  | 170 | 170 | 20 | 1200 |  |  | 170 | 170 | 20 | 1200 |  |  | 170 | 170 | 20 | 1200 |  |  | 170 | 170 | 20 | 1200 |  |  | 170 | 170 | 20 | 1200 | 6.75 | Synolon Black AK-NB | 경인양행 | 분산 | 고일광 | 1 | [16 empty] | 1:10 | 0.0675 | Sunsolt RM-340S | 니카코리아 | 분산·균염제 | 0.3 | 빙초산 | 삼일 | 산 | 0.5 | [8 empty] | P-DY08 | STARLET DL-6000+ | 40 | 1.5 | 64 | 0 | 0.75 | 100 | 0 | 1.5 | 136 | 60 | 2 | 64 | 0 | 0 | 64 | 0 | 0 | 64 | 0 | 0 | 64 | 0 | P-DY08 | STARLET DL-6000+ | NaOH | 삼일 | 가성소다 | 2 | Sera Con M-FAS | Dystar | 환원세정제 | 2 | 1:10 | 0.0675 | 40 | 2 | 80 | 20 | 0 | 80 | 0 | 0 | 80 | 0 | 0 | 80 | 0 | 0 | 80 | 0 | 0 | 80 | 0 | 0 | 80 | 0 | 60 |  | 1 | 25 |  | 2 |  |  |  | 100 | 10 |  |  |  |  | P-DY05 | 실험실 패더 | 1 | 1 | P-DY06 | 실험실 텐터 | 180 | 1 | 2 | 2 | [165 empty] | 310.8456782 | 1.18 | [12 empty] | 31.36 | -1.63 | -3.26 | 5.0707 | 31.53 | -1.6 | -2.94 | 39.16 | 0.6 | -5 | 1-2 | 8.206667
| 194 | 2021-04-06 | 부산대학교 | 1 | P-DY09 | 고압 래피드 염색기 | RAW-001 | Recycled Polyester | 300 | 96 | Semi Dull | Draw Textured Yarn | 82.5 | 150*2 INT | Filaments | Recycled Polyester | 300 | 96 | Semi Dull | Draw Textured Yarn | 82.5 | 150*2 INT | Filaments | WOVEN | TWILL |  |  |  | P-DY09 | 고압 래피드 염색기 |  | Sera Wash C-NEP | DYSTAR | 정련호발제 | 3 | NaOH | 삼일 | 가성소다 | 5 | CH3COOH | 삼일 | 빙초산 | 0.5 | 45 | 5.5 | 95 | 60 | 0 | 95 | 0 | 0 | 95 | 0 | 0 | 95 | 0 | 0 | 95 | 0 | 0 | 95 | 0 | 0 | 95 | 0 | 80 | 10 | 2 | P-DY12 | 산업용 텐터기 | 1 | 3 | 3 |  |  | 170 | 170 | 20 | 1200 |  |  | 170 | 170 | 20 | 1200 |  |  | 170 | 170 | 20 | 1200 |  |  | 170 | 170 | 20 | 1200 |  |  | 170 | 170 | 20 | 1200 |  |  | 170 | 170 | 20 | 1200 |  |  | 170 | 170 | 20 | 1200 | 6.75 | Synolon Black AK-NB | 경인양행 | 분산 | 고일광 | 2 | [16 empty] | 1:10 | 0.0675 | Sunsolt RM-340S | 니카코리아 | 분산·균염제 | 0.3 | 빙초산 | 삼일 | 산 | 0.5 | [8 empty] | P-DY08 | STARLET DL-6000+ | 40 | 1.5 | 64 | 0 | 0.75 | 100 | 0 | 1.5 | 136 | 60 | 2 | 64 | 0 | 0 | 64 | 0 | 0 | 64 | 0 | 0 | 64 | 0 | P-DY08 | STARLET DL-6000+ | NaOH | 삼일 | 가성소다 | 2 | Sera Con M-FAS | Dystar | 환원세정제 | 2 | 1:10 | 0.0675 | 40 | 2 | 80 | 20 | 0 | 80 | 0 | 0 | 80 | 0 | 0 | 80 | 0 | 0 | 80 | 0 | 0 | 80 | 0 | 0 | 80 | 0 | 60 |  | 1 | 25 |  | 2 |  |  |  | 100 | 10 |  |  |  |  | P-DY05 | 실험실 패더 | 1 | 1 | P-DY06 | 실험실 텐터 | 180 | 1 | 2 | 2 | [165 empty] | 310.8456782 | 1.18 | [12 empty] | 22.72 | -1.24 | -2.57 | 9.8817 | 23.45 | -1.14 | -2.35 | 29.46 | 0.33 | -4.13 | 2 | 6.44
| 195 | 2021-04-06 | 부산대학교 | 1 | P-DY09 | 고압 래피드 염색기 | RAW-001 | Recycled Polyester | 300 | 96 | Semi Dull | Draw Textured Yarn | 82.5 | 150*2 INT | Filaments | Recycled Polyester | 300 | 96 | Semi Dull | Draw Textured Yarn | 82.5 | 150*2 INT | Filaments | WOVEN | TWILL |  |  |  | P-DY09 | 고압 래피드 염색기 |  | Sera Wash C-NEP | DYSTAR | 정련호발제 | 3 | NaOH | 삼일 | 가성소다 | 5 | CH3COOH | 삼일 | 빙초산 | 0.5 | 45 | 5.5 | 95 | 60 | 0 | 95 | 0 | 0 | 95 | 0 | 0 | 95 | 0 | 0 | 95 | 0 | 0 | 95 | 0 | 0 | 95 | 0 | 80 | 10 | 2 | P-DY12 | 산업용 텐터기 | 1 | 3 | 3 |  |  | 170 | 170 | 20 | 1200 |  |  | 170 | 170 | 20 | 1200 |  |  | 170 | 170 | 20 | 1200 |  |  | 170 | 170 | 20 | 1200 |  |  | 170 | 170 | 20 | 1200 |  |  | 170 | 170 | 20 | 1200 |  |  | 170 | 170 | 20 | 1200 | 6.75 | Synolon Black AK-NB | 경인양행 | 분산 | 고일광 | 3 | [16 empty] | 1:10 | 0.0675 | Sunsolt RM-340S | 니카코리아 | 분산·균염제 | 0.3 | 빙초산 | 삼일 | 산 | 0.5 | [8 empty] | P-DY08 | STARLET DL-6000+ | 40 | 1.5 | 64 | 0 | 0.75 | 100 | 0 | 1.5 | 136 | 60 | 2 | 64 | 0 | 0 | 64 | 0 | 0 | 64 | 0 | 0 | 64 | 0 | P-DY08 | STARLET DL-6000+ | NaOH | 삼일 | 가성소다 | 2 | Sera Con M-FAS | Dystar | 환원세정제 | 2 | 1:10 | 0.0675 | 40 | 2 | 80 | 20 | 0 | 80 | 0 | 0 | 80 | 0 | 0 | 80 | 0 | 0 | 80 | 0 | 0 | 80 | 0 | 0 | 80 | 0 | 60 |  | 1 | 25 |  | 2 |  |  |  | 100 | 10 |  |  |  |  | P-DY05 | 실험실 패더 | 1 | 1 | P-DY06 | 실험실 텐터 | 180 | 1 | 2 | 2 | [165 empty] | 310.8456782 | 1.18 | [12 empty] | 17.62 | -0.32 | -1.75 | 15.922 | 19.4 | -0.15 | -1.5 | 21.58 | 0.2 | -2.16 | 3 | 2.306667
| 196 | 2021-04-06 | 부산대학교 | 1 | P-DY09 | 고압 래피드 염색기 | RAW-001 | Recycled Polyester | 300 | 96 | Semi Dull | Draw Textured Yarn | 82.5 | 150*2 INT | Filaments | Recycled Polyester | 300 | 96 | Semi Dull | Draw Textured Yarn | 82.5 | 150*2 INT | Filaments | WOVEN | TWILL |  |  |  | P-DY09 | 고압 래피드 염색기 |  | Sera Wash C-NEP | DYSTAR | 정련호발제 | 3 | NaOH | 삼일 | 가성소다 | 5 | CH3COOH | 삼일 | 빙초산 | 0.5 | 45 | 5.5 | 95 | 60 | 0 | 95 | 0 | 0 | 95 | 0 | 0 | 95 | 0 | 0 | 95 | 0 | 0 | 95 | 0 | 0 | 95 | 0 | 80 | 10 | 2 | P-DY12 | 산업용 텐터기 | 1 | 3 | 3 |  |  | 170 | 170 | 20 | 1200 |  |  | 170 | 170 | 20 | 1200 |  |  | 170 | 170 | 20 | 1200 |  |  | 170 | 170 | 20 | 1200 |  |  | 170 | 170 | 20 | 1200 |  |  | 170 | 170 | 20 | 1200 |  |  | 170 | 170 | 20 | 1200 | 6.75 | Synolon Black AK-NB | 경인양행 | 분산 | 고일광 | 4 | [16 empty] | 1:10 | 0.0675 | Sunsolt RM-340S | 니카코리아 | 분산·균염제 | 0.3 | 빙초산 | 삼일 | 산 | 0.5 | [8 empty] | P-DY08 | STARLET DL-6000+ | 40 | 1.5 | 64 | 0 | 0.75 | 100 | 0 | 1.5 | 136 | 60 | 2 | 64 | 0 | 0 | 64 | 0 | 0 | 64 | 0 | 0 | 64 | 0 | P-DY08 | STARLET DL-6000+ | NaOH | 삼일 | 가성소다 | 2 | Sera Con M-FAS | Dystar | 환원세정제 | 2 | 1:10 | 0.0675 | 40 | 2 | 80 | 20 | 0 | 80 | 0 | 0 | 80 | 0 | 0 | 80 | 0 | 0 | 80 | 0 | 0 | 80 | 0 | 0 | 80 | 0 | 60 |  | 1 | 25 |  | 2 |  |  |  | 100 | 10 |  |  |  |  | P-DY05 | 실험실 패더 | 1 | 1 | P-DY06 | 실험실 텐터 | 180 | 1 | 2 | 2 | [165 empty] | 310.8456782 | 1.18 | [12 empty] | 16.97 | 0 | -1.38 | 17.415 | 17.5 | 0 | -1.12 | 20.31 | 0.16 | -1.41 | 4 | 2.823333
| 197 | 2021-04-06 | 부산대학교 | 1 | P-DY09 | 고압 래피드 염색기 | RAW-001 | Recycled Polyester | 300 | 96 | Semi Dull | Draw Textured Yarn | 82.5 | 150*2 INT | Filaments | Recycled Polyester | 300 | 96 | Semi Dull | Draw Textured Yarn | 82.5 | 150*2 INT | Filaments | WOVEN | TWILL |  |  |  | P-DY09 | 고압 래피드 염색기 |  | Sera Wash C-NEP | DYSTAR | 정련호발제 | 3 | NaOH | 삼일 | 가성소다 | 5 | CH3COOH | 삼일 | 빙초산 | 0.5 | 45 | 5.5 | 95 | 60 | 0 | 95 | 0 | 0 | 95 | 0 | 0 | 95 | 0 | 0 | 95 | 0 | 0 | 95 | 0 | 0 | 95 | 0 | 80 | 10 | 2 | P-DY12 | 산업용 텐터기 | 1 | 3 | 3 |  |  | 170 | 170 | 20 | 1200 |  |  | 170 | 170 | 20 | 1200 |  |  | 170 | 170 | 20 | 1200 |  |  | 170 | 170 | 20 | 1200 |  |  | 170 | 170 | 20 | 1200 |  |  | 170 | 170 | 20 | 1200 |  |  | 170 | 170 | 20 | 1200 | 6.75 | Synolon Black AK-NB | 경인양행 | 분산 | 고일광 | 5 | [16 empty] | 1:10 | 0.0675 | Sunsolt RM-340S | 니카코리아 | 분산·균염제 | 0.3 | 빙초산 | 삼일 | 산 | 0.5 | [8 empty] | P-DY08 | STARLET DL-6000+ | 40 | 1.5 | 64 | 0 | 0.75 | 100 | 0 | 1.5 | 136 | 60 | 2 | 64 | 0 | 0 | 64 | 0 | 0 | 64 | 0 | 0 | 64 | 0 | P-DY08 | STARLET DL-6000+ | NaOH | 삼일 | 가성소다 | 2 | Sera Con M-FAS | Dystar | 환원세정제 | 2 | 1:10 | 0.0675 | 40 | 2 | 80 | 20 | 0 | 80 | 0 | 0 | 80 | 0 | 0 | 80 | 0 | 0 | 80 | 0 | 0 | 80 | 0 | 0 | 80 | 0 | 60 |  | 1 | 25 |  | 2 |  |  |  | 100 | 10 |  |  |  |  | P-DY05 | 실험실 패더 | 1 | 1 | P-DY06 | 실험실 텐터 | 180 | 1 | 2 | 2 | [165 empty] | 310.8456782 | 1.18 | [12 empty] | 19.72 | -0.71 | -2.16 | 12.813 | 21.24 | -0.56 | -1.99 | 24.58 | 0.24 | -2.97 | 3 | 3.58
| 198 | 2021-04-06 | 부산대학교 | 1 | P-DY09 | 고압 래피드 염색기 | RAW-001 | Recycled Polyester | 300 | 96 | Semi Dull | Draw Textured Yarn | 82.5 | 150*2 INT | Filaments | Recycled Polyester | 300 | 96 | Semi Dull | Draw Textured Yarn | 82.5 | 150*2 INT | Filaments | WOVEN | TWILL |  |  |  | P-DY09 | 고압 래피드 염색기 |  | Sera Wash C-NEP | DYSTAR | 정련호발제 | 3 | NaOH | 삼일 | 가성소다 | 5 | CH3COOH | 삼일 | 빙초산 | 0.5 | 45 | 5.5 | 95 | 60 | 0 | 95 | 0 | 0 | 95 | 0 | 0 | 95 | 0 | 0 | 95 | 0 | 0 | 95 | 0 | 0 | 95 | 0 | 80 | 10 | 2 | P-DY12 | 산업용 텐터기 | 1 | 3 | 3 |  |  | 170 | 170 | 20 | 1200 |  |  | 170 | 170 | 20 | 1200 |  |  | 170 | 170 | 20 | 1200 |  |  | 170 | 170 | 20 | 1200 |  |  | 170 | 170 | 20 | 1200 |  |  | 170 | 170 | 20 | 1200 |  |  | 170 | 170 | 20 | 1200 | 6.75 | Synolon Black AK-NB | 경인양행 | 분산 | 고일광 | 6 | [16 empty] | 1:10 | 0.0675 | Sunsolt RM-340S | 니카코리아 | 분산·균염제 | 0.3 | 빙초산 | 삼일 | 산 | 0.5 | [8 empty] | P-DY08 | STARLET DL-6000+ | 40 | 1.5 | 64 | 0 | 0.75 | 100 | 0 | 1.5 | 136 | 60 | 2 | 64 | 0 | 0 | 64 | 0 | 0 | 64 | 0 | 0 | 64 | 0 | P-DY08 | STARLET DL-6000+ | NaOH | 삼일 | 가성소다 | 2 | Sera Con M-FAS | Dystar | 환원세정제 | 2 | 1:10 | 0.0675 | 40 | 2 | 80 | 20 | 0 | 80 | 0 | 0 | 80 | 0 | 0 | 80 | 0 | 0 | 80 | 0 | 0 | 80 | 0 | 0 | 80 | 0 | 60 |  | 1 | 25 |  | 2 |  |  |  | 100 | 10 |  |  |  |  | P-DY05 | 실험실 패더 | 1 | 1 | P-DY06 | 실험실 텐터 | 180 | 1 | 2 | 2 | [165 empty] | 310.8456782 | 1.18 | [12 empty] | 17.34 | -0.08 | -1.6 | 16.546 | 18.41 | -0.11 | -1.32 | 20.74 | 0.22 | -1.84 | 3-4 | 2.416667
| 199 | 2021-04-07 | 부산대학교 | 1 | P-DY09 | 고압 래피드 염색기 | RAW-001 | Recycled Polyester | 300 | 96 | Semi Dull | Draw Textured Yarn | 82.5 | 150*2 INT | Filaments | Recycled Polyester | 300 | 96 | Semi Dull | Draw Textured Yarn | 82.5 | 150*2 INT | Filaments | WOVEN | TWILL |  |  |  | P-DY09 | 고압 래피드 염색기 |  | Sera Wash C-NEP | DYSTAR | 정련호발제 | 3 | NaOH | 삼일 | 가성소다 | 5 | CH3COOH | 삼일 | 빙초산 | 0.5 | 45 | 5.5 | 95 | 60 | 0 | 95 | 0 | 0 | 95 | 0 | 0 | 95 | 0 | 0 | 95 | 0 | 0 | 95 | 0 | 0 | 95 | 0 | 80 | 10 | 2 | P-DY12 | 산업용 텐터기 | 1 | 3 | 3 |  |  | 170 | 170 | 20 | 1200 |  |  | 170 | 170 | 20 | 1200 |  |  | 170 | 170 | 20 | 1200 |  |  | 170 | 170 | 20 | 1200 |  |  | 170 | 170 | 20 | 1200 |  |  | 170 | 170 | 20 | 1200 |  |  | 170 | 170 | 20 | 1200 | 6.75 | Synolon Black AK-NB | 경인양행 | 분산 | 고일광 | 1 | [16 empty] | 1:10 | 0.0675 | Sunsolt RM-340S | 니카코리아 | 분산·균염제 | 0.3 | 빙초산 | 삼일 | 산 | 0.5 | UVK-200 | 경인양행 | 일광견뢰도증진제 | 4 | UVK-400 H/C | 경인양행 | 일광견뢰도증진제 | 4 | P-DY08 | STARLET DL-6000+ | 40 | 1.5 | 64 | 0 | 0.75 | 100 | 0 | 1.5 | 136 | 60 | 2 | 64 | 0 | 0 | 64 | 0 | 0 | 64 | 0 | 0 | 64 | 0 | P-DY08 | STARLET DL-6000+ | NaOH | 삼일 | 가성소다 | 2 | Sera Con M-FAS | Dystar | 환원세정제 | 2 | 1:10 | 0.0675 | 40 | 2 | 80 | 20 | 0 | 80 | 0 | 0 | 80 | 0 | 0 | 80 | 0 | 0 | 80 | 0 | 0 | 80 | 0 | 0 | 80 | 0 | 60 |  | 1 | 25 |  | 2 |  |  |  | 100 | 10 |  |  |  |  | P-DY05 | 실험실 패더 | 1 | 1 | P-DY06 | 실험실 텐터 | 180 | 1 | 2 | 2 | [165 empty] | 310.8456782 | 1.18 | [12 empty] | 31.45 | -1.65 | -3.38 | 7.6426 | 31.87 | -1.63 | -3.29 | 26.71 | -0.6 | -3.34 | 2-3 | 5.26
| 200 | 2021-04-07 | 부산대학교 | 1 | P-DY09 | 고압 래피드 염색기 | RAW-001 | Recycled Polyester | 300 | 96 | Semi Dull | Draw Textured Yarn | 82.5 | 150*2 INT | Filaments | Recycled Polyester | 300 | 96 | Semi Dull | Draw Textured Yarn | 82.5 | 150*2 INT | Filaments | WOVEN | TWILL |  |  |  | P-DY09 | 고압 래피드 염색기 |  | Sera Wash C-NEP | DYSTAR | 정련호발제 | 3 | NaOH | 삼일 | 가성소다 | 5 | CH3COOH | 삼일 | 빙초산 | 0.5 | 45 | 5.5 | 95 | 60 | 0 | 95 | 0 | 0 | 95 | 0 | 0 | 95 | 0 | 0 | 95 | 0 | 0 | 95 | 0 | 0 | 95 | 0 | 80 | 10 | 2 | P-DY12 | 산업용 텐터기 | 1 | 3 | 3 |  |  | 170 | 170 | 20 | 1200 |  |  | 170 | 170 | 20 | 1200 |  |  | 170 | 170 | 20 | 1200 |  |  | 170 | 170 | 20 | 1200 |  |  | 170 | 170 | 20 | 1200 |  |  | 170 | 170 | 20 | 1200 |  |  | 170 | 170 | 20 | 1200 | 6.75 | Synolon Black AK-NB | 경인양행 | 분산 | 고일광 | 2 | [16 empty] | 1:10 | 0.0675 | Sunsolt RM-340S | 니카코리아 | 분산·균염제 | 0.3 | 빙초산 | 삼일 | 산 | 0.5 | UVK-200 | 경인양행 | 일광견뢰도증진제 | 4 | UVK-400 H/C | 경인양행 | 일광견뢰도증진제 | 4 | P-DY08 | STARLET DL-6000+ | 40 | 1.5 | 64 | 0 | 0.75 | 100 | 0 | 1.5 | 136 | 60 | 2 | 64 | 0 | 0 | 64 | 0 | 0 | 64 | 0 | 0 | 64 | 0 | P-DY08 | STARLET DL-6000+ | NaOH | 삼일 | 가성소다 | 2 | Sera Con M-FAS | Dystar | 환원세정제 | 2 | 1:10 | 0.0675 | 40 | 2 | 80 | 20 | 0 | 80 | 0 | 0 | 80 | 0 | 0 | 80 | 0 | 0 | 80 | 0 | 0 | 80 | 0 | 0 | 80 | 0 | 60 |  | 1 | 25 |  | 2 |  |  |  | 100 | 10 |  |  |  |  | P-DY05 | 실험실 패더 | 1 | 1 | P-DY06 | 실험실 텐터 | 180 | 1 | 2 | 2 | [165 empty] | 310.8456782 | 1.18 | [12 empty] | 22.75 | -1.3 | -2.65 | 12.14 | 24.47 | -1.13 | -2.6 | 36.07 | -0.97 | -4.5 | 1-2 | 11.75333
| 201 | 2021-04-07 | 부산대학교 | 1 | P-DY09 | 고압 래피드 염색기 | RAW-001 | Recycled Polyester | 300 | 96 | Semi Dull | Draw Textured Yarn | 82.5 | 150*2 INT | Filaments | Recycled Polyester | 300 | 96 | Semi Dull | Draw Textured Yarn | 82.5 | 150*2 INT | Filaments | WOVEN | TWILL |  |  |  | P-DY09 | 고압 래피드 염색기 |  | Sera Wash C-NEP | DYSTAR | 정련호발제 | 3 | NaOH | 삼일 | 가성소다 | 5 | CH3COOH | 삼일 | 빙초산 | 0.5 | 45 | 5.5 | 95 | 60 | 0 | 95 | 0 | 0 | 95 | 0 | 0 | 95 | 0 | 0 | 95 | 0 | 0 | 95 | 0 | 0 | 95 | 0 | 80 | 10 | 2 | P-DY12 | 산업용 텐터기 | 1 | 3 | 3 |  |  | 170 | 170 | 20 | 1200 |  |  | 170 | 170 | 20 | 1200 |  |  | 170 | 170 | 20 | 1200 |  |  | 170 | 170 | 20 | 1200 |  |  | 170 | 170 | 20 | 1200 |  |  | 170 | 170 | 20 | 1200 |  |  | 170 | 170 | 20 | 1200 | 6.75 | Synolon Black AK-NB | 경인양행 | 분산 | 고일광 | 3 | [16 empty] | 1:10 | 0.0675 | Sunsolt RM-340S | 니카코리아 | 분산·균염제 | 0.3 | 빙초산 | 삼일 | 산 | 0.5 | UVK-200 | 경인양행 | 일광견뢰도증진제 | 4 | UVK-400 H/C | 경인양행 | 일광견뢰도증진제 | 4 | P-DY08 | STARLET DL-6000+ | 40 | 1.5 | 64 | 0 | 0.75 | 100 | 0 | 1.5 | 136 | 60 | 2 | 64 | 0 | 0 | 64 | 0 | 0 | 64 | 0 | 0 | 64 | 0 | P-DY08 | STARLET DL-6000+ | NaOH | 삼일 | 가성소다 | 2 | Sera Con M-FAS | Dystar | 환원세정제 | 2 | 1:10 | 0.0675 | 40 | 2 | 80 | 20 | 0 | 80 | 0 | 0 | 80 | 0 | 0 | 80 | 0 | 0 | 80 | 0 | 0 | 80 | 0 | 0 | 80 | 0 | 60 |  | 1 | 25 |  | 2 |  |  |  | 100 | 10 |  |  |  |  | P-DY05 | 실험실 패더 | 1 | 1 | P-DY06 | 실험실 텐터 | 180 | 1 | 2 | 2 | [165 empty] | 310.8456782 | 1.18 | [12 empty] | 19.83 | -0.8 | -2.32 | 14.297 | 21.14 | -0.58 | -2.13 | 23.9 | -0.23 | -2.94 | 3-4 | 2.903333
| 202 | 2021-04-07 | 부산대학교 | 1 | P-DY09 | 고압 래피드 염색기 | RAW-001 | Recycled Polyester | 300 | 96 | Semi Dull | Draw Textured Yarn | 82.5 | 150*2 INT | Filaments | Recycled Polyester | 300 | 96 | Semi Dull | Draw Textured Yarn | 82.5 | 150*2 INT | Filaments | WOVEN | TWILL |  |  |  | P-DY09 | 고압 래피드 염색기 |  | Sera Wash C-NEP | DYSTAR | 정련호발제 | 3 | NaOH | 삼일 | 가성소다 | 5 | CH3COOH | 삼일 | 빙초산 | 0.5 | 45 | 5.5 | 95 | 60 | 0 | 95 | 0 | 0 | 95 | 0 | 0 | 95 | 0 | 0 | 95 | 0 | 0 | 95 | 0 | 0 | 95 | 0 | 80 | 10 | 2 | P-DY12 | 산업용 텐터기 | 1 | 3 | 3 |  |  | 170 | 170 | 20 | 1200 |  |  | 170 | 170 | 20 | 1200 |  |  | 170 | 170 | 20 | 1200 |  |  | 170 | 170 | 20 | 1200 |  |  | 170 | 170 | 20 | 1200 |  |  | 170 | 170 | 20 | 1200 |  |  | 170 | 170 | 20 | 1200 | 6.75 | Synolon Black AK-NB | 경인양행 | 분산 | 고일광 | 4 | [16 empty] | 1:10 | 0.0675 | Sunsolt RM-340S | 니카코리아 | 분산·균염제 | 0.3 | 빙초산 | 삼일 | 산 | 0.5 | UVK-200 | 경인양행 | 일광견뢰도증진제 | 4 | UVK-400 H/C | 경인양행 | 일광견뢰도증진제 | 4 | P-DY08 | STARLET DL-6000+ | 40 | 1.5 | 64 | 0 | 0.75 | 100 | 0 | 1.5 | 136 | 60 | 2 | 64 | 0 | 0 | 64 | 0 | 0 | 64 | 0 | 0 | 64 | 0 | P-DY08 | STARLET DL-6000+ | NaOH | 삼일 | 가성소다 | 2 | Sera Con M-FAS | Dystar | 환원세정제 | 2 | 1:10 | 0.0675 | 40 | 2 | 80 | 20 | 0 | 80 | 0 | 0 | 80 | 0 | 0 | 80 | 0 | 0 | 80 | 0 | 0 | 80 | 0 | 0 | 80 | 0 | 60 |  | 1 | 25 |  | 2 |  |  |  | 100 | 10 |  |  |  |  | P-DY05 | 실험실 패더 | 1 | 1 | P-DY06 | 실험실 텐터 | 180 | 1 | 2 | 2 | [165 empty] | 310.8456782 | 1.18 | [12 empty] | 17.94 | -0.38 | -1.92 | 16.389 | 19.82 | -0.31 | -1.76 | 21.32 | -0.04 | -2.18 | 4 | 1.586667
| 203 | 2021-04-07 | 부산대학교 | 1 | P-DY09 | 고압 래피드 염색기 | RAW-001 | Recycled Polyester | 300 | 96 | Semi Dull | Draw Textured Yarn | 82.5 | 150*2 INT | Filaments | Recycled Polyester | 300 | 96 | Semi Dull | Draw Textured Yarn | 82.5 | 150*2 INT | Filaments | WOVEN | TWILL |  |  |  | P-DY09 | 고압 래피드 염색기 |  | Sera Wash C-NEP | DYSTAR | 정련호발제 | 3 | NaOH | 삼일 | 가성소다 | 5 | CH3COOH | 삼일 | 빙초산 | 0.5 | 45 | 5.5 | 95 | 60 | 0 | 95 | 0 | 0 | 95 | 0 | 0 | 95 | 0 | 0 | 95 | 0 | 0 | 95 | 0 | 0 | 95 | 0 | 80 | 10 | 2 | P-DY12 | 산업용 텐터기 | 1 | 3 | 3 |  |  | 170 | 170 | 20 | 1200 |  |  | 170 | 170 | 20 | 1200 |  |  | 170 | 170 | 20 | 1200 |  |  | 170 | 170 | 20 | 1200 |  |  | 170 | 170 | 20 | 1200 |  |  | 170 | 170 | 20 | 1200 |  |  | 170 | 170 | 20 | 1200 | 6.75 | Synolon Black AK-NB | 경인양행 | 분산 | 고일광 | 5 | [16 empty] | 1:10 | 0.0675 | Sunsolt RM-340S | 니카코리아 | 분산·균염제 | 0.3 | 빙초산 | 삼일 | 산 | 0.5 | UVK-200 | 경인양행 | 일광견뢰도증진제 | 4 | UVK-400 H/C | 경인양행 | 일광견뢰도증진제 | 4 | P-DY08 | STARLET DL-6000+ | 40 | 1.5 | 64 | 0 | 0.75 | 100 | 0 | 1.5 | 136 | 60 | 2 | 64 | 0 | 0 | 64 | 0 | 0 | 64 | 0 | 0 | 64 | 0 | P-DY08 | STARLET DL-6000+ | NaOH | 삼일 | 가성소다 | 2 | Sera Con M-FAS | Dystar | 환원세정제 | 2 | 1:10 | 0.0675 | 40 | 2 | 80 | 20 | 0 | 80 | 0 | 0 | 80 | 0 | 0 | 80 | 0 | 0 | 80 | 0 | 0 | 80 | 0 | 0 | 80 | 0 | 60 |  | 1 | 25 |  | 2 |  |  |  | 100 | 10 |  |  |  |  | P-DY05 | 실험실 패더 | 1 | 1 | P-DY06 | 실험실 텐터 | 180 | 1 | 2 | 2 | [165 empty] | 310.8456782 | 1.18 | [12 empty] | 17.81 | -0.15 | -1.58 | 16.389 | 19.17 | -0.11 | -1.37 | 19.88 | 0.06 | -1.66 | 4 | 0.7866667
| 204 | 2021-04-07 | 부산대학교 | 1 | P-DY09 | 고압 래피드 염색기 | RAW-001 | Recycled Polyester | 300 | 96 | Semi Dull | Draw Textured Yarn | 82.5 | 150*2 INT | Filaments | Recycled Polyester | 300 | 96 | Semi Dull | Draw Textured Yarn | 82.5 | 150*2 INT | Filaments | WOVEN | TWILL |  |  |  | P-DY09 | 고압 래피드 염색기 |  | Sera Wash C-NEP | DYSTAR | 정련호발제 | 3 | NaOH | 삼일 | 가성소다 | 5 | CH3COOH | 삼일 | 빙초산 | 0.5 | 45 | 5.5 | 95 | 60 | 0 | 95 | 0 | 0 | 95 | 0 | 0 | 95 | 0 | 0 | 95 | 0 | 0 | 95 | 0 | 0 | 95 | 0 | 80 | 10 | 2 | P-DY12 | 산업용 텐터기 | 1 | 3 | 3 |  |  | 170 | 170 | 20 | 1200 |  |  | 170 | 170 | 20 | 1200 |  |  | 170 | 170 | 20 | 1200 |  |  | 170 | 170 | 20 | 1200 |  |  | 170 | 170 | 20 | 1200 |  |  | 170 | 170 | 20 | 1200 |  |  | 170 | 170 | 20 | 1200 | 6.75 | Synolon Black AK-NB | 경인양행 | 분산 | 고일광 | 6 | [16 empty] | 1:10 | 0.0675 | Sunsolt RM-340S | 니카코리아 | 분산·균염제 | 0.3 | 빙초산 | 삼일 | 산 | 0.5 | UVK-200 | 경인양행 | 일광견뢰도증진제 | 4 | UVK-400 H/C | 경인양행 | 일광견뢰도증진제 | 4 | P-DY08 | STARLET DL-6000+ | 40 | 1.5 | 64 | 0 | 0.75 | 100 | 0 | 1.5 | 136 | 60 | 2 | 64 | 0 | 0 | 64 | 0 | 0 | 64 | 0 | 0 | 64 | 0 | P-DY08 | STARLET DL-6000+ | NaOH | 삼일 | 가성소다 | 2 | Sera Con M-FAS | Dystar | 환원세정제 | 2 | 1:10 | 0.0675 | 40 | 2 | 80 | 20 | 0 | 80 | 0 | 0 | 80 | 0 | 0 | 80 | 0 | 0 | 80 | 0 | 0 | 80 | 0 | 0 | 80 | 0 | 60 |  | 1 | 25 |  | 2 |  |  |  | 100 | 10 |  |  |  |  | P-DY05 | 실험실 패더 | 1 | 1 | P-DY06 | 실험실 텐터 | 180 | 1 | 2 | 2 | [165 empty] | 310.8456782 | 1.18 | [12 empty] | 17.46 | -0.02 | -1.44 | 17.039 | 18.9 | -0.07 | -1.19 | 19.36 | 0.06 | -1.38 | 4 | 0.5233333
| 205 | 2021-04-07 | 부산대학교 | 1 | P-DY09 | 고압 래피드 염색기 | RAW-001 | Recycled Polyester | 300 | 96 | Semi Dull | Draw Textured Yarn | 82.5 | 150*2 INT | Filaments | Recycled Polyester | 300 | 96 | Semi Dull | Draw Textured Yarn | 82.5 | 150*2 INT | Filaments | WOVEN | TWILL |  |  |  | P-DY09 | 고압 래피드 염색기 |  | Sera Wash C-NEP | DYSTAR | 정련호발제 | 3 | NaOH | 삼일 | 가성소다 | 5 | CH3COOH | 삼일 | 빙초산 | 0.5 | 45 | 5.5 | 95 | 60 | 0 | 95 | 0 | 0 | 95 | 0 | 0 | 95 | 0 | 0 | 95 | 0 | 0 | 95 | 0 | 0 | 95 | 0 | 80 | 10 | 2 | P-DY12 | 산업용 텐터기 | 1 | 3 | 3 |  |  | 170 | 170 | 20 | 1200 |  |  | 170 | 170 | 20 | 1200 |  |  | 170 | 170 | 20 | 1200 |  |  | 170 | 170 | 20 | 1200 |  |  | 170 | 170 | 20 | 1200 |  |  | 170 | 170 | 20 | 1200 |  |  | 170 | 170 | 20 | 1200 | 6.75 | Synolon Black AK-NB | 경인양행 | 분산 | 고일광 | 1 | [16 empty] | 1:10 | 0.0675 | Sunsolt RM-340S | 니카코리아 | 분산·균염제 | 0.3 | 빙초산 | 삼일 | 산 | 0.5 | Fadex® TS liq | Archroma | 일광견뢰도증진제 | 4 | Sera Fast P-UVC | Dystar | 일광견뢰도증진제 | 4 | P-DY08 | STARLET DL-6000+ | 40 | 1.5 | 64 | 0 | 0.75 | 100 | 0 | 1.5 | 136 | 60 | 2 | 64 | 0 | 0 | 64 | 0 | 0 | 64 | 0 | 0 | 64 | 0 | P-DY08 | STARLET DL-6000+ | NaOH | 삼일 | 가성소다 | 2 | Sera Con M-FAS | Dystar | 환원세정제 | 2 | 1:10 | 0.0675 | 40 | 2 | 80 | 20 | 0 | 80 | 0 | 0 | 80 | 0 | 0 | 80 | 0 | 0 | 80 | 0 | 0 | 80 | 0 | 0 | 80 | 0 | 60 |  | 1 | 25 |  | 2 |  |  |  | 100 | 10 |  |  |  |  | P-DY05 | 실험실 패더 | 1 | 1 | P-DY06 | 실험실 텐터 | 180 | 1 | 2 | 2 | [165 empty] | 310.8456782 | 1.18 | [12 empty] | 31.36 | -1.85 | -2.88 | 8.7966 | 32.53 | -1.77 | -2.55 | 34.36 | -1.45 | -3.71 | 3-4 | 2.196667
| 206 | 2021-04-07 | 부산대학교 | 1 | P-DY09 | 고압 래피드 염색기 | RAW-001 | Recycled Polyester | 300 | 96 | Semi Dull | Draw Textured Yarn | 82.5 | 150*2 INT | Filaments | Recycled Polyester | 300 | 96 | Semi Dull | Draw Textured Yarn | 82.5 | 150*2 INT | Filaments | WOVEN | TWILL |  |  |  | P-DY09 | 고압 래피드 염색기 |  | Sera Wash C-NEP | DYSTAR | 정련호발제 | 3 | NaOH | 삼일 | 가성소다 | 5 | CH3COOH | 삼일 | 빙초산 | 0.5 | 45 | 5.5 | 95 | 60 | 0 | 95 | 0 | 0 | 95 | 0 | 0 | 95 | 0 | 0 | 95 | 0 | 0 | 95 | 0 | 0 | 95 | 0 | 80 | 10 | 2 | P-DY12 | 산업용 텐터기 | 1 | 3 | 3 |  |  | 170 | 170 | 20 | 1200 |  |  | 170 | 170 | 20 | 1200 |  |  | 170 | 170 | 20 | 1200 |  |  | 170 | 170 | 20 | 1200 |  |  | 170 | 170 | 20 | 1200 |  |  | 170 | 170 | 20 | 1200 |  |  | 170 | 170 | 20 | 1200 | 6.75 | Synolon Black AK-NB | 경인양행 | 분산 | 고일광 | 2 | [16 empty] | 1:10 | 0.0675 | Sunsolt RM-340S | 니카코리아 | 분산·균염제 | 0.3 | 빙초산 | 삼일 | 산 | 0.5 | Fadex® TS liq | Archroma | 일광견뢰도증진제 | 4 | Sera Fast P-UVC | Dystar | 일광견뢰도증진제 | 4 | P-DY08 | STARLET DL-6000+ | 40 | 1.5 | 64 | 0 | 0.75 | 100 | 0 | 1.5 | 136 | 60 | 2 | 64 | 0 | 0 | 64 | 0 | 0 | 64 | 0 | 0 | 64 | 0 | P-DY08 | STARLET DL-6000+ | NaOH | 삼일 | 가성소다 | 2 | Sera Con M-FAS | Dystar | 환원세정제 | 2 | 1:10 | 0.0675 | 40 | 2 | 80 | 20 | 0 | 80 | 0 | 0 | 80 | 0 | 0 | 80 | 0 | 0 | 80 | 0 | 0 | 80 | 0 | 0 | 80 | 0 | 60 |  | 1 | 25 |  | 2 |  |  |  | 100 | 10 |  |  |  |  | P-DY05 | 실험실 패더 | 1 | 1 | P-DY06 | 실험실 텐터 | 180 | 1 | 2 | 2 | [165 empty] | 310.8456782 | 1.18 | [12 empty] | 22.83 | -1.24 | -2.58 | 12.704 | 22.77 | -1.04 | -2.6 | 26.32 | -0.81 | -2.99 | 3-4 | 3.58
| 207 | 2021-04-07 | 부산대학교 | 1 | P-DY09 | 고압 래피드 염색기 | RAW-001 | Recycled Polyester | 300 | 96 | Semi Dull | Draw Textured Yarn | 82.5 | 150*2 INT | Filaments | Recycled Polyester | 300 | 96 | Semi Dull | Draw Textured Yarn | 82.5 | 150*2 INT | Filaments | WOVEN | TWILL |  |  |  | P-DY09 | 고압 래피드 염색기 |  | Sera Wash C-NEP | DYSTAR | 정련호발제 | 3 | NaOH | 삼일 | 가성소다 | 5 | CH3COOH | 삼일 | 빙초산 | 0.5 | 45 | 5.5 | 95 | 60 | 0 | 95 | 0 | 0 | 95 | 0 | 0 | 95 | 0 | 0 | 95 | 0 | 0 | 95 | 0 | 0 | 95 | 0 | 80 | 10 | 2 | P-DY12 | 산업용 텐터기 | 1 | 3 | 3 |  |  | 170 | 170 | 20 | 1200 |  |  | 170 | 170 | 20 | 1200 |  |  | 170 | 170 | 20 | 1200 |  |  | 170 | 170 | 20 | 1200 |  |  | 170 | 170 | 20 | 1200 |  |  | 170 | 170 | 20 | 1200 |  |  | 170 | 170 | 20 | 1200 | 6.75 | Synolon Black AK-NB | 경인양행 | 분산 | 고일광 | 3 | [16 empty] | 1:10 | 0.0675 | Sunsolt RM-340S | 니카코리아 | 분산·균염제 | 0.3 | 빙초산 | 삼일 | 산 | 0.5 | Fadex® TS liq | Archroma | 일광견뢰도증진제 | 4 | Sera Fast P-UVC | Dystar | 일광견뢰도증진제 | 4 | P-DY08 | STARLET DL-6000+ | 40 | 1.5 | 64 | 0 | 0.75 | 100 | 0 | 1.5 | 136 | 60 | 2 | 64 | 0 | 0 | 64 | 0 | 0 | 64 | 0 | 0 | 64 | 0 | P-DY08 | STARLET DL-6000+ | NaOH | 삼일 | 가성소다 | 2 | Sera Con M-FAS | Dystar | 환원세정제 | 2 | 1:10 | 0.0675 | 40 | 2 | 80 | 20 | 0 | 80 | 0 | 0 | 80 | 0 | 0 | 80 | 0 | 0 | 80 | 0 | 0 | 80 | 0 | 0 | 80 | 0 | 60 |  | 1 | 25 |  | 2 |  |  |  | 100 | 10 |  |  |  |  | P-DY05 | 실험실 패더 | 1 | 1 | P-DY06 | 실험실 텐터 | 180 | 1 | 2 | 2 | [165 empty] | 310.8456782 | 1.18 | [12 empty] | 20.22 | -0.74 | -2.36 | 14.285 | 22 | -0.65 | -2.23 | 23.27 | -0.29 | -2.77 | 4 | 1.43
| 208 | 2021-04-07 | 부산대학교 | 1 | P-DY09 | 고압 래피드 염색기 | RAW-001 | Recycled Polyester | 300 | 96 | Semi Dull | Draw Textured Yarn | 82.5 | 150*2 INT | Filaments | Recycled Polyester | 300 | 96 | Semi Dull | Draw Textured Yarn | 82.5 | 150*2 INT | Filaments | WOVEN | TWILL |  |  |  | P-DY09 | 고압 래피드 염색기 |  | Sera Wash C-NEP | DYSTAR | 정련호발제 | 3 | NaOH | 삼일 | 가성소다 | 5 | CH3COOH | 삼일 | 빙초산 | 0.5 | 45 | 5.5 | 95 | 60 | 0 | 95 | 0 | 0 | 95 | 0 | 0 | 95 | 0 | 0 | 95 | 0 | 0 | 95 | 0 | 0 | 95 | 0 | 80 | 10 | 2 | P-DY12 | 산업용 텐터기 | 1 | 3 | 3 |  |  | 170 | 170 | 20 | 1200 |  |  | 170 | 170 | 20 | 1200 |  |  | 170 | 170 | 20 | 1200 |  |  | 170 | 170 | 20 | 1200 |  |  | 170 | 170 | 20 | 1200 |  |  | 170 | 170 | 20 | 1200 |  |  | 170 | 170 | 20 | 1200 | 6.75 | Synolon Black AK-NB | 경인양행 | 분산 | 고일광 | 4 | [16 empty] | 1:10 | 0.0675 | Sunsolt RM-340S | 니카코리아 | 분산·균염제 | 0.3 | 빙초산 | 삼일 | 산 | 0.5 | Fadex® TS liq | Archroma | 일광견뢰도증진제 | 4 | Sera Fast P-UVC | Dystar | 일광견뢰도증진제 | 4 | P-DY08 | STARLET DL-6000+ | 40 | 1.5 | 64 | 0 | 0.75 | 100 | 0 | 1.5 | 136 | 60 | 2 | 64 | 0 | 0 | 64 | 0 | 0 | 64 | 0 | 0 | 64 | 0 | P-DY08 | STARLET DL-6000+ | NaOH | 삼일 | 가성소다 | 2 | Sera Con M-FAS | Dystar | 환원세정제 | 2 | 1:10 | 0.0675 | 40 | 2 | 80 | 20 | 0 | 80 | 0 | 0 | 80 | 0 | 0 | 80 | 0 | 0 | 80 | 0 | 0 | 80 | 0 | 0 | 80 | 0 | 60 |  | 1 | 25 |  | 2 |  |  |  | 100 | 10 |  |  |  |  | P-DY05 | 실험실 패더 | 1 | 1 | P-DY06 | 실험실 텐터 | 180 | 1 | 2 | 2 | [165 empty] | 310.8456782 | 1.18 | [12 empty] | 18.61 | -0.39 | -1.92 | 15.633 | 20.28 | -0.3 | -1.66 | 21.21 | -0.16 | -2.19 | 4 | 1.076667
| 209 | 2021-04-07 | 부산대학교 | 1 | P-DY09 | 고압 래피드 염색기 | RAW-001 | Recycled Polyester | 300 | 96 | Semi Dull | Draw Textured Yarn | 82.5 | 150*2 INT | Filaments | Recycled Polyester | 300 | 96 | Semi Dull | Draw Textured Yarn | 82.5 | 150*2 INT | Filaments | WOVEN | TWILL |  |  |  | P-DY09 | 고압 래피드 염색기 |  | Sera Wash C-NEP | DYSTAR | 정련호발제 | 3 | NaOH | 삼일 | 가성소다 | 5 | CH3COOH | 삼일 | 빙초산 | 0.5 | 45 | 5.5 | 95 | 60 | 0 | 95 | 0 | 0 | 95 | 0 | 0 | 95 | 0 | 0 | 95 | 0 | 0 | 95 | 0 | 0 | 95 | 0 | 80 | 10 | 2 | P-DY12 | 산업용 텐터기 | 1 | 3 | 3 |  |  | 170 | 170 | 20 | 1200 |  |  | 170 | 170 | 20 | 1200 |  |  | 170 | 170 | 20 | 1200 |  |  | 170 | 170 | 20 | 1200 |  |  | 170 | 170 | 20 | 1200 |  |  | 170 | 170 | 20 | 1200 |  |  | 170 | 170 | 20 | 1200 | 6.75 | Synolon Black AK-NB | 경인양행 | 분산 | 고일광 | 5 | [16 empty] | 1:10 | 0.0675 | Sunsolt RM-340S | 니카코리아 | 분산·균염제 | 0.3 | 빙초산 | 삼일 | 산 | 0.5 | Fadex® TS liq | Archroma | 일광견뢰도증진제 | 4 | Sera Fast P-UVC | Dystar | 일광견뢰도증진제 | 4 | P-DY08 | STARLET DL-6000+ | 40 | 1.5 | 64 | 0 | 0.75 | 100 | 0 | 1.5 | 136 | 60 | 2 | 64 | 0 | 0 | 64 | 0 | 0 | 64 | 0 | 0 | 64 | 0 | P-DY08 | STARLET DL-6000+ | NaOH | 삼일 | 가성소다 | 2 | Sera Con M-FAS | Dystar | 환원세정제 | 2 | 1:10 | 0.0675 | 40 | 2 | 80 | 20 | 0 | 80 | 0 | 0 | 80 | 0 | 0 | 80 | 0 | 0 | 80 | 0 | 0 | 80 | 0 | 0 | 80 | 0 | 60 |  | 1 | 25 |  | 2 |  |  |  | 100 | 10 |  |  |  |  | P-DY05 | 실험실 패더 | 1 | 1 | P-DY06 | 실험실 텐터 | 180 | 1 | 2 | 2 | [165 empty] | 310.8456782 | 1.18 | [12 empty] | 17.62 | -0.18 | -1.68 | 16.906 | 19.26 | -0.17 | -1.35 | 20.79 | -0.05 | -1.83 | 4-5 | 1.603333
| 210 | 2021-04-07 | 부산대학교 | 1 | P-DY09 | 고압 래피드 염색기 | RAW-001 | Recycled Polyester | 300 | 96 | Semi Dull | Draw Textured Yarn | 82.5 | 150*2 INT | Filaments | Recycled Polyester | 300 | 96 | Semi Dull | Draw Textured Yarn | 82.5 | 150*2 INT | Filaments | WOVEN | TWILL |  |  |  | P-DY09 | 고압 래피드 염색기 |  | Sera Wash C-NEP | DYSTAR | 정련호발제 | 3 | NaOH | 삼일 | 가성소다 | 5 | CH3COOH | 삼일 | 빙초산 | 0.5 | 45 | 5.5 | 95 | 60 | 0 | 95 | 0 | 0 | 95 | 0 | 0 | 95 | 0 | 0 | 95 | 0 | 0 | 95 | 0 | 0 | 95 | 0 | 80 | 10 | 2 | P-DY12 | 산업용 텐터기 | 1 | 3 | 3 |  |  | 170 | 170 | 20 | 1200 |  |  | 170 | 170 | 20 | 1200 |  |  | 170 | 170 | 20 | 1200 |  |  | 170 | 170 | 20 | 1200 |  |  | 170 | 170 | 20 | 1200 |  |  | 170 | 170 | 20 | 1200 |  |  | 170 | 170 | 20 | 1200 | 6.75 | Synolon Black AK-NB | 경인양행 | 분산 | 고일광 | 6 | [16 empty] | 1:10 | 0.0675 | Sunsolt RM-340S | 니카코리아 | 분산·균염제 | 0.3 | 빙초산 | 삼일 | 산 | 0.5 | Fadex® TS liq | Archroma | 일광견뢰도증진제 | 4 | Sera Fast P-UVC | Dystar | 일광견뢰도증진제 | 4 | P-DY08 | STARLET DL-6000+ | 40 | 1.5 | 64 | 0 | 0.75 | 100 | 0 | 1.5 | 136 | 60 | 2 | 64 | 0 | 0 | 64 | 0 | 0 | 64 | 0 | 0 | 64 | 0 | P-DY08 | STARLET DL-6000+ | NaOH | 삼일 | 가성소다 | 2 | Sera Con M-FAS | Dystar | 환원세정제 | 2 | 1:10 | 0.0675 | 40 | 2 | 80 | 20 | 0 | 80 | 0 | 0 | 80 | 0 | 0 | 80 | 0 | 0 | 80 | 0 | 0 | 80 | 0 | 0 | 80 | 0 | 60 |  | 1 | 25 |  | 2 |  |  |  | 100 | 10 |  |  |  |  | P-DY05 | 실험실 패더 | 1 | 1 | P-DY06 | 실험실 텐터 | 180 | 1 | 2 | 2 | [165 empty] | 310.8456782 | 1.18 | [12 empty] | 16.97 | 0.03 | -1.5 | 17.819 | 18.51 | -0.02 | -1.18 | 19.65 | 0.18 | -1.47 | 4-5 | 1.213333
| 211 | 2021-04-08 | 부산대학교 | 1 | P-DY09 | 고압 래피드 염색기 | RAW-001 | Recycled Polyester | 300 | 96 | Semi Dull | Draw Textured Yarn | 82.5 | 150*2 INT | Filaments | Recycled Polyester | 300 | 96 | Semi Dull | Draw Textured Yarn | 82.5 | 150*2 INT | Filaments | WOVEN | TWILL |  |  |  | P-DY09 | 고압 래피드 염색기 |  | Sera Wash C-NEP | DYSTAR | 정련호발제 | 3 | NaOH | 삼일 | 가성소다 | 5 | CH3COOH | 삼일 | 빙초산 | 0.5 | 45 | 5.5 | 95 | 60 | 0 | 95 | 0 | 0 | 95 | 0 | 0 | 95 | 0 | 0 | 95 | 0 | 0 | 95 | 0 | 0 | 95 | 0 | 80 | 10 | 2 | P-DY12 | 산업용 텐터기 | 1 | 3 | 3 |  |  | 170 | 170 | 20 | 1200 |  |  | 170 | 170 | 20 | 1200 |  |  | 170 | 170 | 20 | 1200 |  |  | 170 | 170 | 20 | 1200 |  |  | 170 | 170 | 20 | 1200 |  |  | 170 | 170 | 20 | 1200 |  |  | 170 | 170 | 20 | 1200 | 6.75 | Dorosperse Dark Grey KKL | ARCHROMA | 분산 | 고일광 | 1 | [16 empty] | 1:10 | 0.0675 | Sunsolt RM-340S | 니카코리아 | 분산·균염제 | 0.3 | 빙초산 | 삼일 | 산 | 0.5 | [8 empty] | P-DY08 | STARLET DL-6000+ | 40 | 1.5 | 64 | 0 | 0.75 | 100 | 0 | 1.5 | 136 | 60 | 2 | 64 | 0 | 0 | 64 | 0 | 0 | 64 | 0 | 0 | 64 | 0 | P-DY08 | STARLET DL-6000+ | NaOH | 삼일 | 가성소다 | 2 | Sera Con M-FAS | Dystar | 환원세정제 | 2 | 1:10 | 0.0675 | 40 | 2 | 80 | 20 | 0 | 80 | 0 | 0 | 80 | 0 | 0 | 80 | 0 | 0 | 80 | 0 | 0 | 80 | 0 | 0 | 80 | 0 | 60 |  | 1 | 25 |  | 2 |  |  |  | 100 | 10 |  |  |  |  | P-DY05 | 실험실 패더 | 1 | 1 | P-DY06 | 실험실 텐터 | 180 | 1 | 2 | 2 | [165 empty] | 310.8456782 | 1.18 | [12 empty] | 38.17 | -0.2 | -0.95 | 3.4711 | 37.28 | -0.4 | -1 | 45.69 | 0.91 | -3.81 | 1-2 | 8.966667
| 212 | 2021-04-08 | 부산대학교 | 1 | P-DY09 | 고압 래피드 염색기 | RAW-001 | Recycled Polyester | 300 | 96 | Semi Dull | Draw Textured Yarn | 82.5 | 150*2 INT | Filaments | Recycled Polyester | 300 | 96 | Semi Dull | Draw Textured Yarn | 82.5 | 150*2 INT | Filaments | WOVEN | TWILL |  |  |  | P-DY09 | 고압 래피드 염색기 |  | Sera Wash C-NEP | DYSTAR | 정련호발제 | 3 | NaOH | 삼일 | 가성소다 | 5 | CH3COOH | 삼일 | 빙초산 | 0.5 | 45 | 5.5 | 95 | 60 | 0 | 95 | 0 | 0 | 95 | 0 | 0 | 95 | 0 | 0 | 95 | 0 | 0 | 95 | 0 | 0 | 95 | 0 | 80 | 10 | 2 | P-DY12 | 산업용 텐터기 | 1 | 3 | 3 |  |  | 170 | 170 | 20 | 1200 |  |  | 170 | 170 | 20 | 1200 |  |  | 170 | 170 | 20 | 1200 |  |  | 170 | 170 | 20 | 1200 |  |  | 170 | 170 | 20 | 1200 |  |  | 170 | 170 | 20 | 1200 |  |  | 170 | 170 | 20 | 1200 | 6.75 | Dorosperse Dark Grey KKL | ARCHROMA | 분산 | 고일광 | 2 | [16 empty] | 1:10 | 0.0675 | Sunsolt RM-340S | 니카코리아 | 분산·균염제 | 0.3 | 빙초산 | 삼일 | 산 | 0.5 | [8 empty] | P-DY08 | STARLET DL-6000+ | 40 | 1.5 | 64 | 0 | 0.75 | 100 | 0 | 1.5 | 136 | 60 | 2 | 64 | 0 | 0 | 64 | 0 | 0 | 64 | 0 | 0 | 64 | 0 | P-DY08 | STARLET DL-6000+ | NaOH | 삼일 | 가성소다 | 2 | Sera Con M-FAS | Dystar | 환원세정제 | 2 | 1:10 | 0.0675 | 40 | 2 | 80 | 20 | 0 | 80 | 0 | 0 | 80 | 0 | 0 | 80 | 0 | 0 | 80 | 0 | 0 | 80 | 0 | 0 | 80 | 0 | 60 |  | 1 | 25 |  | 2 |  |  |  | 100 | 10 |  |  |  |  | P-DY05 | 실험실 패더 | 1 | 1 | P-DY06 | 실험실 텐터 | 180 | 1 | 2 | 2 | [165 empty] | 310.8456782 | 1.18 | [12 empty] | 28.83 | -0.3 | -1.28 | 6.5468 | 29.73 | -0.24 | -1.18 | 36.34 | 0.9 | -3.91 | 1-2 | 7.24
| 213 | 2021-04-08 | 부산대학교 | 1 | P-DY09 | 고압 래피드 염색기 | RAW-001 | Recycled Polyester | 300 | 96 | Semi Dull | Draw Textured Yarn | 82.5 | 150*2 INT | Filaments | Recycled Polyester | 300 | 96 | Semi Dull | Draw Textured Yarn | 82.5 | 150*2 INT | Filaments | WOVEN | TWILL |  |  |  | P-DY09 | 고압 래피드 염색기 |  | Sera Wash C-NEP | DYSTAR | 정련호발제 | 3 | NaOH | 삼일 | 가성소다 | 5 | CH3COOH | 삼일 | 빙초산 | 0.5 | 45 | 5.5 | 95 | 60 | 0 | 95 | 0 | 0 | 95 | 0 | 0 | 95 | 0 | 0 | 95 | 0 | 0 | 95 | 0 | 0 | 95 | 0 | 80 | 10 | 2 | P-DY12 | 산업용 텐터기 | 1 | 3 | 3 |  |  | 170 | 170 | 20 | 1200 |  |  | 170 | 170 | 20 | 1200 |  |  | 170 | 170 | 20 | 1200 |  |  | 170 | 170 | 20 | 1200 |  |  | 170 | 170 | 20 | 1200 |  |  | 170 | 170 | 20 | 1200 |  |  | 170 | 170 | 20 | 1200 | 6.75 | Dorosperse Dark Grey KKL | ARCHROMA | 분산 | 고일광 | 3 | [16 empty] | 1:10 | 0.0675 | Sunsolt RM-340S | 니카코리아 | 분산·균염제 | 0.3 | 빙초산 | 삼일 | 산 | 0.5 | [8 empty] | P-DY08 | STARLET DL-6000+ | 40 | 1.5 | 64 | 0 | 0.75 | 100 | 0 | 1.5 | 136 | 60 | 2 | 64 | 0 | 0 | 64 | 0 | 0 | 64 | 0 | 0 | 64 | 0 | P-DY08 | STARLET DL-6000+ | NaOH | 삼일 | 가성소다 | 2 | Sera Con M-FAS | Dystar | 환원세정제 | 2 | 1:10 | 0.0675 | 40 | 2 | 80 | 20 | 0 | 80 | 0 | 0 | 80 | 0 | 0 | 80 | 0 | 0 | 80 | 0 | 0 | 80 | 0 | 0 | 80 | 0 | 60 |  | 1 | 25 |  | 2 |  |  |  | 100 | 10 |  |  |  |  | P-DY05 | 실험실 패더 | 1 | 1 | P-DY06 | 실험실 텐터 | 180 | 1 | 2 | 2 | [165 empty] | 310.8456782 | 1.18 | [12 empty] | 24.33 | -0.16 | -1.29 | 9.0983 | 25.51 | -0.11 | -1.2 | 30.52 | 0.5 | -3.4 | 2 | 5.51
| 214 | 2021-04-08 | 부산대학교 | 1 | P-DY09 | 고압 래피드 염색기 | RAW-001 | Recycled Polyester | 300 | 96 | Semi Dull | Draw Textured Yarn | 82.5 | 150*2 INT | Filaments | Recycled Polyester | 300 | 96 | Semi Dull | Draw Textured Yarn | 82.5 | 150*2 INT | Filaments | WOVEN | TWILL |  |  |  | P-DY09 | 고압 래피드 염색기 |  | Sera Wash C-NEP | DYSTAR | 정련호발제 | 3 | NaOH | 삼일 | 가성소다 | 5 | CH3COOH | 삼일 | 빙초산 | 0.5 | 45 | 5.5 | 95 | 60 | 0 | 95 | 0 | 0 | 95 | 0 | 0 | 95 | 0 | 0 | 95 | 0 | 0 | 95 | 0 | 0 | 95 | 0 | 80 | 10 | 2 | P-DY12 | 산업용 텐터기 | 1 | 3 | 3 |  |  | 170 | 170 | 20 | 1200 |  |  | 170 | 170 | 20 | 1200 |  |  | 170 | 170 | 20 | 1200 |  |  | 170 | 170 | 20 | 1200 |  |  | 170 | 170 | 20 | 1200 |  |  | 170 | 170 | 20 | 1200 |  |  | 170 | 170 | 20 | 1200 | 6.75 | Dorosperse Dark Grey KKL | ARCHROMA | 분산 | 고일광 | 4 | [16 empty] | 1:10 | 0.0675 | Sunsolt RM-340S | 니카코리아 | 분산·균염제 | 0.3 | 빙초산 | 삼일 | 산 | 0.5 | [8 empty] | P-DY08 | STARLET DL-6000+ | 40 | 1.5 | 64 | 0 | 0.75 | 100 | 0 | 1.5 | 136 | 60 | 2 | 64 | 0 | 0 | 64 | 0 | 0 | 64 | 0 | 0 | 64 | 0 | P-DY08 | STARLET DL-6000+ | NaOH | 삼일 | 가성소다 | 2 | Sera Con M-FAS | Dystar | 환원세정제 | 2 | 1:10 | 0.0675 | 40 | 2 | 80 | 20 | 0 | 80 | 0 | 0 | 80 | 0 | 0 | 80 | 0 | 0 | 80 | 0 | 0 | 80 | 0 | 0 | 80 | 0 | 60 |  | 1 | 25 |  | 2 |  |  |  | 100 | 10 |  |  |  |  | P-DY05 | 실험실 패더 | 1 | 1 | P-DY06 | 실험실 텐터 | 180 | 1 | 2 | 2 | [165 empty] | 310.8456782 | 1.18 | [12 empty] | 21.15 | -0.21 | -1.25 | 11.809 | 22.39 | -0.03 | -1.24 | 26.96 | 0.28 | -2.79 | 3 | 4.836667
| 215 | 2021-04-08 | 부산대학교 | 1 | P-DY09 | 고압 래피드 염색기 | RAW-001 | Recycled Polyester | 300 | 96 | Semi Dull | Draw Textured Yarn | 82.5 | 150*2 INT | Filaments | Recycled Polyester | 300 | 96 | Semi Dull | Draw Textured Yarn | 82.5 | 150*2 INT | Filaments | WOVEN | TWILL |  |  |  | P-DY09 | 고압 래피드 염색기 |  | Sera Wash C-NEP | DYSTAR | 정련호발제 | 3 | NaOH | 삼일 | 가성소다 | 5 | CH3COOH | 삼일 | 빙초산 | 0.5 | 45 | 5.5 | 95 | 60 | 0 | 95 | 0 | 0 | 95 | 0 | 0 | 95 | 0 | 0 | 95 | 0 | 0 | 95 | 0 | 0 | 95 | 0 | 80 | 10 | 2 | P-DY12 | 산업용 텐터기 | 1 | 3 | 3 |  |  | 170 | 170 | 20 | 1200 |  |  | 170 | 170 | 20 | 1200 |  |  | 170 | 170 | 20 | 1200 |  |  | 170 | 170 | 20 | 1200 |  |  | 170 | 170 | 20 | 1200 |  |  | 170 | 170 | 20 | 1200 |  |  | 170 | 170 | 20 | 1200 | 6.75 | Dorosperse Dark Grey KKL | ARCHROMA | 분산 | 고일광 | 5 | [16 empty] | 1:10 | 0.0675 | Sunsolt RM-340S | 니카코리아 | 분산·균염제 | 0.3 | 빙초산 | 삼일 | 산 | 0.5 | [8 empty] | P-DY08 | STARLET DL-6000+ | 40 | 1.5 | 64 | 0 | 0.75 | 100 | 0 | 1.5 | 136 | 60 | 2 | 64 | 0 | 0 | 64 | 0 | 0 | 64 | 0 | 0 | 64 | 0 | P-DY08 | STARLET DL-6000+ | NaOH | 삼일 | 가성소다 | 2 | Sera Con M-FAS | Dystar | 환원세정제 | 2 | 1:10 | 0.0675 | 40 | 2 | 80 | 20 | 0 | 80 | 0 | 0 | 80 | 0 | 0 | 80 | 0 | 0 | 80 | 0 | 0 | 80 | 0 | 0 | 80 | 0 | 60 |  | 1 | 25 |  | 2 |  |  |  | 100 | 10 |  |  |  |  | P-DY05 | 실험실 패더 | 1 | 1 | P-DY06 | 실험실 텐터 | 180 | 1 | 2 | 2 | [165 empty] | 310.8456782 | 1.18 | [12 empty] | 20.45 | -0.12 | -1.29 | 12.561 | 21.81 | -0.03 | -1.14 | 25.76 | 0.36 | -2.67 | 3 | 4.263333
| 216 | 2021-04-08 | 부산대학교 | 1 | P-DY09 | 고압 래피드 염색기 | RAW-001 | Recycled Polyester | 300 | 96 | Semi Dull | Draw Textured Yarn | 82.5 | 150*2 INT | Filaments | Recycled Polyester | 300 | 96 | Semi Dull | Draw Textured Yarn | 82.5 | 150*2 INT | Filaments | WOVEN | TWILL |  |  |  | P-DY09 | 고압 래피드 염색기 |  | Sera Wash C-NEP | DYSTAR | 정련호발제 | 3 | NaOH | 삼일 | 가성소다 | 5 | CH3COOH | 삼일 | 빙초산 | 0.5 | 45 | 5.5 | 95 | 60 | 0 | 95 | 0 | 0 | 95 | 0 | 0 | 95 | 0 | 0 | 95 | 0 | 0 | 95 | 0 | 0 | 95 | 0 | 80 | 10 | 2 | P-DY12 | 산업용 텐터기 | 1 | 3 | 3 |  |  | 170 | 170 | 20 | 1200 |  |  | 170 | 170 | 20 | 1200 |  |  | 170 | 170 | 20 | 1200 |  |  | 170 | 170 | 20 | 1200 |  |  | 170 | 170 | 20 | 1200 |  |  | 170 | 170 | 20 | 1200 |  |  | 170 | 170 | 20 | 1200 | 6.75 | Dorosperse Dark Grey KKL | ARCHROMA | 분산 | 고일광 | 6 | [16 empty] | 1:10 | 0.0675 | Sunsolt RM-340S | 니카코리아 | 분산·균염제 | 0.3 | 빙초산 | 삼일 | 산 | 0.5 | [8 empty] | P-DY08 | STARLET DL-6000+ | 40 | 1.5 | 64 | 0 | 0.75 | 100 | 0 | 1.5 | 136 | 60 | 2 | 64 | 0 | 0 | 64 | 0 | 0 | 64 | 0 | 0 | 64 | 0 | P-DY08 | STARLET DL-6000+ | NaOH | 삼일 | 가성소다 | 2 | Sera Con M-FAS | Dystar | 환원세정제 | 2 | 1:10 | 0.0675 | 40 | 2 | 80 | 20 | 0 | 80 | 0 | 0 | 80 | 0 | 0 | 80 | 0 | 0 | 80 | 0 | 0 | 80 | 0 | 0 | 80 | 0 | 60 |  | 1 | 25 |  | 2 |  |  |  | 100 | 10 |  |  |  |  | P-DY05 | 실험실 패더 | 1 | 1 | P-DY06 | 실험실 텐터 | 180 | 1 | 2 | 2 | [165 empty] | 310.8456782 | 1.18 | [12 empty] | 18.89 | -0.06 | -1.28 | 14.535 | 20.5 | 0.02 | -1.02 | 23.38 | 0.12 | -2.19 | 3 | 3.113333
| 217 | 2021-04-08 | 부산대학교 | 1 | P-DY09 | 고압 래피드 염색기 | RAW-001 | Recycled Polyester | 300 | 96 | Semi Dull | Draw Textured Yarn | 82.5 | 150*2 INT | Filaments | Recycled Polyester | 300 | 96 | Semi Dull | Draw Textured Yarn | 82.5 | 150*2 INT | Filaments | WOVEN | TWILL |  |  |  | P-DY09 | 고압 래피드 염색기 |  | Sera Wash C-NEP | DYSTAR | 정련호발제 | 3 | NaOH | 삼일 | 가성소다 | 5 | CH3COOH | 삼일 | 빙초산 | 0.5 | 45 | 5.5 | 95 | 60 | 0 | 95 | 0 | 0 | 95 | 0 | 0 | 95 | 0 | 0 | 95 | 0 | 0 | 95 | 0 | 0 | 95 | 0 | 80 | 10 | 2 | P-DY12 | 산업용 텐터기 | 1 | 3 | 3 |  |  | 170 | 170 | 20 | 1200 |  |  | 170 | 170 | 20 | 1200 |  |  | 170 | 170 | 20 | 1200 |  |  | 170 | 170 | 20 | 1200 |  |  | 170 | 170 | 20 | 1200 |  |  | 170 | 170 | 20 | 1200 |  |  | 170 | 170 | 20 | 1200 | 6.75 | Dorosperse Dark Grey KKL | ARCHROMA | 분산 | 고일광 | 1 | [16 empty] | 1:10 | 0.0675 | Sunsolt RM-340S | 니카코리아 | 분산·균염제 | 0.3 | 빙초산 | 삼일 | 산 | 0.5 | UVK-200 | 경인양행 | 일광견뢰도증진제 | 4 | UVK-400 H/C | 경인양행 | 일광견뢰도증진제 | 4 | P-DY08 | STARLET DL-6000+ | 40 | 1.5 | 64 | 0 | 0.75 | 100 | 0 | 1.5 | 136 | 60 | 2 | 64 | 0 | 0 | 64 | 0 | 0 | 64 | 0 | 0 | 64 | 0 | P-DY08 | STARLET DL-6000+ | NaOH | 삼일 | 가성소다 | 2 | Sera Con M-FAS | Dystar | 환원세정제 | 2 | 1:10 | 0.0675 | 40 | 2 | 80 | 20 | 0 | 80 | 0 | 0 | 80 | 0 | 0 | 80 | 0 | 0 | 80 | 0 | 0 | 80 | 0 | 0 | 80 | 0 | 60 |  | 1 | 25 |  | 2 |  |  |  | 100 | 10 |  |  |  |  | P-DY05 | 실험실 패더 | 1 | 1 | P-DY06 | 실험실 텐터 | 180 | 1 | 2 | 2 | [165 empty] | 310.8456782 | 1.18 | [12 empty] | 38.76 | -0.19 | -0.97 | 3.7561 | 39.11 | -0.4 | -1.09 | 43.65 | -0.21 | -3.18 | 2-3 | 5.013333
| 218 | 2021-04-08 | 부산대학교 | 1 | P-DY09 | 고압 래피드 염색기 | RAW-001 | Recycled Polyester | 300 | 96 | Semi Dull | Draw Textured Yarn | 82.5 | 150*2 INT | Filaments | Recycled Polyester | 300 | 96 | Semi Dull | Draw Textured Yarn | 82.5 | 150*2 INT | Filaments | WOVEN | TWILL |  |  |  | P-DY09 | 고압 래피드 염색기 |  | Sera Wash C-NEP | DYSTAR | 정련호발제 | 3 | NaOH | 삼일 | 가성소다 | 5 | CH3COOH | 삼일 | 빙초산 | 0.5 | 45 | 5.5 | 95 | 60 | 0 | 95 | 0 | 0 | 95 | 0 | 0 | 95 | 0 | 0 | 95 | 0 | 0 | 95 | 0 | 0 | 95 | 0 | 80 | 10 | 2 | P-DY12 | 산업용 텐터기 | 1 | 3 | 3 |  |  | 170 | 170 | 20 | 1200 |  |  | 170 | 170 | 20 | 1200 |  |  | 170 | 170 | 20 | 1200 |  |  | 170 | 170 | 20 | 1200 |  |  | 170 | 170 | 20 | 1200 |  |  | 170 | 170 | 20 | 1200 |  |  | 170 | 170 | 20 | 1200 | 6.75 | Dorosperse Dark Grey KKL | ARCHROMA | 분산 | 고일광 | 2 | [16 empty] | 1:10 | 0.0675 | Sunsolt RM-340S | 니카코리아 | 분산·균염제 | 0.3 | 빙초산 | 삼일 | 산 | 0.5 | UVK-200 | 경인양행 | 일광견뢰도증진제 | 4 | UVK-400 H/C | 경인양행 | 일광견뢰도증진제 | 4 | P-DY08 | STARLET DL-6000+ | 40 | 1.5 | 64 | 0 | 0.75 | 100 | 0 | 1.5 | 136 | 60 | 2 | 64 | 0 | 0 | 64 | 0 | 0 | 64 | 0 | 0 | 64 | 0 | P-DY08 | STARLET DL-6000+ | NaOH | 삼일 | 가성소다 | 2 | Sera Con M-FAS | Dystar | 환원세정제 | 2 | 1:10 | 0.0675 | 40 | 2 | 80 | 20 | 0 | 80 | 0 | 0 | 80 | 0 | 0 | 80 | 0 | 0 | 80 | 0 | 0 | 80 | 0 | 0 | 80 | 0 | 60 |  | 1 | 25 |  | 2 |  |  |  | 100 | 10 |  |  |  |  | P-DY05 | 실험실 패더 | 1 | 1 | P-DY06 | 실험실 텐터 | 180 | 1 | 2 | 2 | [165 empty] | 310.8456782 | 1.18 | [12 empty] | 29.58 | -0.23 | -1.23 | 6.6508 | 30.21 | -0.22 | -1.12 | 34.01 | -0.16 | -3.32 | 2-3 | 4.403333
| 219 | 2021-04-08 | 부산대학교 | 1 | P-DY09 | 고압 래피드 염색기 | RAW-001 | Recycled Polyester | 300 | 96 | Semi Dull | Draw Textured Yarn | 82.5 | 150*2 INT | Filaments | Recycled Polyester | 300 | 96 | Semi Dull | Draw Textured Yarn | 82.5 | 150*2 INT | Filaments | WOVEN | TWILL |  |  |  | P-DY09 | 고압 래피드 염색기 |  | Sera Wash C-NEP | DYSTAR | 정련호발제 | 3 | NaOH | 삼일 | 가성소다 | 5 | CH3COOH | 삼일 | 빙초산 | 0.5 | 45 | 5.5 | 95 | 60 | 0 | 95 | 0 | 0 | 95 | 0 | 0 | 95 | 0 | 0 | 95 | 0 | 0 | 95 | 0 | 0 | 95 | 0 | 80 | 10 | 2 | P-DY12 | 산업용 텐터기 | 1 | 3 | 3 |  |  | 170 | 170 | 20 | 1200 |  |  | 170 | 170 | 20 | 1200 |  |  | 170 | 170 | 20 | 1200 |  |  | 170 | 170 | 20 | 1200 |  |  | 170 | 170 | 20 | 1200 |  |  | 170 | 170 | 20 | 1200 |  |  | 170 | 170 | 20 | 1200 | 6.75 | Dorosperse Dark Grey KKL | ARCHROMA | 분산 | 고일광 | 3 | [16 empty] | 1:10 | 0.0675 | Sunsolt RM-340S | 니카코리아 | 분산·균염제 | 0.3 | 빙초산 | 삼일 | 산 | 0.5 | UVK-200 | 경인양행 | 일광견뢰도증진제 | 4 | UVK-400 H/C | 경인양행 | 일광견뢰도증진제 | 4 | P-DY08 | STARLET DL-6000+ | 40 | 1.5 | 64 | 0 | 0.75 | 100 | 0 | 1.5 | 136 | 60 | 2 | 64 | 0 | 0 | 64 | 0 | 0 | 64 | 0 | 0 | 64 | 0 | P-DY08 | STARLET DL-6000+ | NaOH | 삼일 | 가성소다 | 2 | Sera Con M-FAS | Dystar | 환원세정제 | 2 | 1:10 | 0.0675 | 40 | 2 | 80 | 20 | 0 | 80 | 0 | 0 | 80 | 0 | 0 | 80 | 0 | 0 | 80 | 0 | 0 | 80 | 0 | 0 | 80 | 0 | 60 |  | 1 | 25 |  | 2 |  |  |  | 100 | 10 |  |  |  |  | P-DY05 | 실험실 패더 | 1 | 1 | P-DY06 | 실험실 텐터 | 180 | 1 | 2 | 2 | [165 empty] | 310.8456782 | 1.18 | [12 empty] | 24.32 | -0.16 | -1.32 | 9.5177 | 25.77 | -0.13 | -1.24 | 29.24 | -0.2 | -2.86 | 2 | 3.826667
| 220 | 2021-04-08 | 부산대학교 | 1 | P-DY09 | 고압 래피드 염색기 | RAW-001 | Recycled Polyester | 300 | 96 | Semi Dull | Draw Textured Yarn | 82.5 | 150*2 INT | Filaments | Recycled Polyester | 300 | 96 | Semi Dull | Draw Textured Yarn | 82.5 | 150*2 INT | Filaments | WOVEN | TWILL |  |  |  | P-DY09 | 고압 래피드 염색기 |  | Sera Wash C-NEP | DYSTAR | 정련호발제 | 3 | NaOH | 삼일 | 가성소다 | 5 | CH3COOH | 삼일 | 빙초산 | 0.5 | 45 | 5.5 | 95 | 60 | 0 | 95 | 0 | 0 | 95 | 0 | 0 | 95 | 0 | 0 | 95 | 0 | 0 | 95 | 0 | 0 | 95 | 0 | 80 | 10 | 2 | P-DY12 | 산업용 텐터기 | 1 | 3 | 3 |  |  | 170 | 170 | 20 | 1200 |  |  | 170 | 170 | 20 | 1200 |  |  | 170 | 170 | 20 | 1200 |  |  | 170 | 170 | 20 | 1200 |  |  | 170 | 170 | 20 | 1200 |  |  | 170 | 170 | 20 | 1200 |  |  | 170 | 170 | 20 | 1200 | 6.75 | Dorosperse Dark Grey KKL | ARCHROMA | 분산 | 고일광 | 4 | [16 empty] | 1:10 | 0.0675 | Sunsolt RM-340S | 니카코리아 | 분산·균염제 | 0.3 | 빙초산 | 삼일 | 산 | 0.5 | UVK-200 | 경인양행 | 일광견뢰도증진제 | 4 | UVK-400 H/C | 경인양행 | 일광견뢰도증진제 | 4 | P-DY08 | STARLET DL-6000+ | 40 | 1.5 | 64 | 0 | 0.75 | 100 | 0 | 1.5 | 136 | 60 | 2 | 64 | 0 | 0 | 64 | 0 | 0 | 64 | 0 | 0 | 64 | 0 | P-DY08 | STARLET DL-6000+ | NaOH | 삼일 | 가성소다 | 2 | Sera Con M-FAS | Dystar | 환원세정제 | 2 | 1:10 | 0.0675 | 40 | 2 | 80 | 20 | 0 | 80 | 0 | 0 | 80 | 0 | 0 | 80 | 0 | 0 | 80 | 0 | 0 | 80 | 0 | 0 | 80 | 0 | 60 |  | 1 | 25 |  | 2 |  |  |  | 100 | 10 |  |  |  |  | P-DY05 | 실험실 패더 | 1 | 1 | P-DY06 | 실험실 텐터 | 180 | 1 | 2 | 2 | [165 empty] | 310.8456782 | 1.18 | [12 empty] | 22.17 | -0.2 | -1.27 | 11.242 | 23.65 | -0.1 | -1.13 | 24.98 | -0.19 | -2.37 | 3-4 | 1.896667
| 221 | 2021-04-08 | 부산대학교 | 1 | P-DY09 | 고압 래피드 염색기 | RAW-001 | Recycled Polyester | 300 | 96 | Semi Dull | Draw Textured Yarn | 82.5 | 150*2 INT | Filaments | Recycled Polyester | 300 | 96 | Semi Dull | Draw Textured Yarn | 82.5 | 150*2 INT | Filaments | WOVEN | TWILL |  |  |  | P-DY09 | 고압 래피드 염색기 |  | Sera Wash C-NEP | DYSTAR | 정련호발제 | 3 | NaOH | 삼일 | 가성소다 | 5 | CH3COOH | 삼일 | 빙초산 | 0.5 | 45 | 5.5 | 95 | 60 | 0 | 95 | 0 | 0 | 95 | 0 | 0 | 95 | 0 | 0 | 95 | 0 | 0 | 95 | 0 | 0 | 95 | 0 | 80 | 10 | 2 | P-DY12 | 산업용 텐터기 | 1 | 3 | 3 |  |  | 170 | 170 | 20 | 1200 |  |  | 170 | 170 | 20 | 1200 |  |  | 170 | 170 | 20 | 1200 |  |  | 170 | 170 | 20 | 1200 |  |  | 170 | 170 | 20 | 1200 |  |  | 170 | 170 | 20 | 1200 |  |  | 170 | 170 | 20 | 1200 | 6.75 | Dorosperse Dark Grey KKL | ARCHROMA | 분산 | 고일광 | 5 | [16 empty] | 1:10 | 0.0675 | Sunsolt RM-340S | 니카코리아 | 분산·균염제 | 0.3 | 빙초산 | 삼일 | 산 | 0.5 | UVK-200 | 경인양행 | 일광견뢰도증진제 | 4 | UVK-400 H/C | 경인양행 | 일광견뢰도증진제 | 4 | P-DY08 | STARLET DL-6000+ | 40 | 1.5 | 64 | 0 | 0.75 | 100 | 0 | 1.5 | 136 | 60 | 2 | 64 | 0 | 0 | 64 | 0 | 0 | 64 | 0 | 0 | 64 | 0 | P-DY08 | STARLET DL-6000+ | NaOH | 삼일 | 가성소다 | 2 | Sera Con M-FAS | Dystar | 환원세정제 | 2 | 1:10 | 0.0675 | 40 | 2 | 80 | 20 | 0 | 80 | 0 | 0 | 80 | 0 | 0 | 80 | 0 | 0 | 80 | 0 | 0 | 80 | 0 | 0 | 80 | 0 | 60 |  | 1 | 25 |  | 2 |  |  |  | 100 | 10 |  |  |  |  | P-DY05 | 실험실 패더 | 1 | 1 | P-DY06 | 실험실 텐터 | 180 | 1 | 2 | 2 | [165 empty] | 310.8456782 | 1.18 | [12 empty] | 19.4 | -0.12 | -1.29 | 14.035 | 20.87 | -0.07 | -1.07 | 22.98 | -0.11 | -2.05 | 3-4 | 2.353333
| 222 | 2021-04-08 | 부산대학교 | 1 | P-DY09 | 고압 래피드 염색기 | RAW-001 | Recycled Polyester | 300 | 96 | Semi Dull | Draw Textured Yarn | 82.5 | 150*2 INT | Filaments | Recycled Polyester | 300 | 96 | Semi Dull | Draw Textured Yarn | 82.5 | 150*2 INT | Filaments | WOVEN | TWILL |  |  |  | P-DY09 | 고압 래피드 염색기 |  | Sera Wash C-NEP | DYSTAR | 정련호발제 | 3 | NaOH | 삼일 | 가성소다 | 5 | CH3COOH | 삼일 | 빙초산 | 0.5 | 45 | 5.5 | 95 | 60 | 0 | 95 | 0 | 0 | 95 | 0 | 0 | 95 | 0 | 0 | 95 | 0 | 0 | 95 | 0 | 0 | 95 | 0 | 80 | 10 | 2 | P-DY12 | 산업용 텐터기 | 1 | 3 | 3 |  |  | 170 | 170 | 20 | 1200 |  |  | 170 | 170 | 20 | 1200 |  |  | 170 | 170 | 20 | 1200 |  |  | 170 | 170 | 20 | 1200 |  |  | 170 | 170 | 20 | 1200 |  |  | 170 | 170 | 20 | 1200 |  |  | 170 | 170 | 20 | 1200 | 6.75 | Dorosperse Dark Grey KKL | ARCHROMA | 분산 | 고일광 | 6 | [16 empty] | 1:10 | 0.0675 | Sunsolt RM-340S | 니카코리아 | 분산·균염제 | 0.3 | 빙초산 | 삼일 | 산 | 0.5 | UVK-200 | 경인양행 | 일광견뢰도증진제 | 4 | UVK-400 H/C | 경인양행 | 일광견뢰도증진제 | 4 | P-DY08 | STARLET DL-6000+ | 40 | 1.5 | 64 | 0 | 0.75 | 100 | 0 | 1.5 | 136 | 60 | 2 | 64 | 0 | 0 | 64 | 0 | 0 | 64 | 0 | 0 | 64 | 0 | P-DY08 | STARLET DL-6000+ | NaOH | 삼일 | 가성소다 | 2 | Sera Con M-FAS | Dystar | 환원세정제 | 2 | 1:10 | 0.0675 | 40 | 2 | 80 | 20 | 0 | 80 | 0 | 0 | 80 | 0 | 0 | 80 | 0 | 0 | 80 | 0 | 0 | 80 | 0 | 0 | 80 | 0 | 60 |  | 1 | 25 |  | 2 |  |  |  | 100 | 10 |  |  |  |  | P-DY05 | 실험실 패더 | 1 | 1 | P-DY06 | 실험실 텐터 | 180 | 1 | 2 | 2 | [165 empty] | 310.8456782 | 1.18 | [12 empty] | 18.52 | 0.02 | -1.28 | 15.172 | 20.14 | 0.11 | -1.11 | 21.65 | -0.07 | -1.69 | 3-4 | 1.626667
| 223 | 2021-04-09 | 부산대학교 | 1 | P-DY09 | 고압 래피드 염색기 | RAW-001 | Recycled Polyester | 300 | 96 | Semi Dull | Draw Textured Yarn | 82.5 | 150*2 INT | Filaments | Recycled Polyester | 300 | 96 | Semi Dull | Draw Textured Yarn | 82.5 | 150*2 INT | Filaments | WOVEN | TWILL |  |  |  | P-DY09 | 고압 래피드 염색기 |  | Sera Wash C-NEP | DYSTAR | 정련호발제 | 3 | NaOH | 삼일 | 가성소다 | 5 | CH3COOH | 삼일 | 빙초산 | 0.5 | 45 | 5.5 | 95 | 60 | 0 | 95 | 0 | 0 | 95 | 0 | 0 | 95 | 0 | 0 | 95 | 0 | 0 | 95 | 0 | 0 | 95 | 0 | 80 | 10 | 2 | P-DY12 | 산업용 텐터기 | 1 | 3 | 3 |  |  | 170 | 170 | 20 | 1200 |  |  | 170 | 170 | 20 | 1200 |  |  | 170 | 170 | 20 | 1200 |  |  | 170 | 170 | 20 | 1200 |  |  | 170 | 170 | 20 | 1200 |  |  | 170 | 170 | 20 | 1200 |  |  | 170 | 170 | 20 | 1200 | 6.75 | Dorosperse Dark Grey KKL | ARCHROMA | 분산 | 고일광 | 1 | [16 empty] | 1:10 | 0.0675 | Sunsolt RM-340S | 니카코리아 | 분산·균염제 | 0.3 | 빙초산 | 삼일 | 산 | 0.5 | Fadex® TS liq | Archroma | 일광견뢰도증진제 | 4 | Sera Fast P-UVC | Dystar | 일광견뢰도증진제 | 4 | P-DY08 | STARLET DL-6000+ | 40 | 1.5 | 64 | 0 | 0.75 | 100 | 0 | 1.5 | 136 | 60 | 2 | 64 | 0 | 0 | 64 | 0 | 0 | 64 | 0 | 0 | 64 | 0 | P-DY08 | STARLET DL-6000+ | NaOH | 삼일 | 가성소다 | 2 | Sera Con M-FAS | Dystar | 환원세정제 | 2 | 1:10 | 0.0675 | 40 | 2 | 80 | 20 | 0 | 80 | 0 | 0 | 80 | 0 | 0 | 80 | 0 | 0 | 80 | 0 | 0 | 80 | 0 | 0 | 80 | 0 | 60 |  | 1 | 25 |  | 2 |  |  |  | 100 | 10 |  |  |  |  | P-DY05 | 실험실 패더 | 1 | 1 | P-DY06 | 실험실 텐터 | 180 | 1 | 2 | 2 | [165 empty] | 310.8456782 | 1.18 | [12 empty] | 37.71 | -0.4 | -0.57 | 7.2645 | 37.85 | -0.32 | -0.6 | 41.1 | -0.94 | -2.2 | 3 | 3.673333
| 224 | 2021-04-09 | 부산대학교 | 1 | P-DY09 | 고압 래피드 염색기 | RAW-001 | Recycled Polyester | 300 | 96 | Semi Dull | Draw Textured Yarn | 82.5 | 150*2 INT | Filaments | Recycled Polyester | 300 | 96 | Semi Dull | Draw Textured Yarn | 82.5 | 150*2 INT | Filaments | WOVEN | TWILL |  |  |  | P-DY09 | 고압 래피드 염색기 |  | Sera Wash C-NEP | DYSTAR | 정련호발제 | 3 | NaOH | 삼일 | 가성소다 | 5 | CH3COOH | 삼일 | 빙초산 | 0.5 | 45 | 5.5 | 95 | 60 | 0 | 95 | 0 | 0 | 95 | 0 | 0 | 95 | 0 | 0 | 95 | 0 | 0 | 95 | 0 | 0 | 95 | 0 | 80 | 10 | 2 | P-DY12 | 산업용 텐터기 | 1 | 3 | 3 |  |  | 170 | 170 | 20 | 1200 |  |  | 170 | 170 | 20 | 1200 |  |  | 170 | 170 | 20 | 1200 |  |  | 170 | 170 | 20 | 1200 |  |  | 170 | 170 | 20 | 1200 |  |  | 170 | 170 | 20 | 1200 |  |  | 170 | 170 | 20 | 1200 | 6.75 | Dorosperse Dark Grey KKL | ARCHROMA | 분산 | 고일광 | 2 | [16 empty] | 1:10 | 0.0675 | Sunsolt RM-340S | 니카코리아 | 분산·균염제 | 0.3 | 빙초산 | 삼일 | 산 | 0.5 | Fadex® TS liq | Archroma | 일광견뢰도증진제 | 4 | Sera Fast P-UVC | Dystar | 일광견뢰도증진제 | 4 | P-DY08 | STARLET DL-6000+ | 40 | 1.5 | 64 | 0 | 0.75 | 100 | 0 | 1.5 | 136 | 60 | 2 | 64 | 0 | 0 | 64 | 0 | 0 | 64 | 0 | 0 | 64 | 0 | P-DY08 | STARLET DL-6000+ | NaOH | 삼일 | 가성소다 | 2 | Sera Con M-FAS | Dystar | 환원세정제 | 2 | 1:10 | 0.0675 | 40 | 2 | 80 | 20 | 0 | 80 | 0 | 0 | 80 | 0 | 0 | 80 | 0 | 0 | 80 | 0 | 0 | 80 | 0 | 0 | 80 | 0 | 60 |  | 1 | 25 |  | 2 |  |  |  | 100 | 10 |  |  |  |  | P-DY05 | 실험실 패더 | 1 | 1 | P-DY06 | 실험실 텐터 | 180 | 1 | 2 | 2 | [165 empty] | 310.8456782 | 1.18 | [12 empty] | 29.02 | -0.33 | -1 | 9.6542 | 30.2 | -0.28 | -1.03 | 32.44 | -0.68 | -2.63 | 3 | 2.783333
| 225 | 2021-04-09 | 부산대학교 | 1 | P-DY09 | 고압 래피드 염색기 | RAW-001 | Recycled Polyester | 300 | 96 | Semi Dull | Draw Textured Yarn | 82.5 | 150*2 INT | Filaments | Recycled Polyester | 300 | 96 | Semi Dull | Draw Textured Yarn | 82.5 | 150*2 INT | Filaments | WOVEN | TWILL |  |  |  | P-DY09 | 고압 래피드 염색기 |  | Sera Wash C-NEP | DYSTAR | 정련호발제 | 3 | NaOH | 삼일 | 가성소다 | 5 | CH3COOH | 삼일 | 빙초산 | 0.5 | 45 | 5.5 | 95 | 60 | 0 | 95 | 0 | 0 | 95 | 0 | 0 | 95 | 0 | 0 | 95 | 0 | 0 | 95 | 0 | 0 | 95 | 0 | 80 | 10 | 2 | P-DY12 | 산업용 텐터기 | 1 | 3 | 3 |  |  | 170 | 170 | 20 | 1200 |  |  | 170 | 170 | 20 | 1200 |  |  | 170 | 170 | 20 | 1200 |  |  | 170 | 170 | 20 | 1200 |  |  | 170 | 170 | 20 | 1200 |  |  | 170 | 170 | 20 | 1200 |  |  | 170 | 170 | 20 | 1200 | 6.75 | Dorosperse Dark Grey KKL | ARCHROMA | 분산 | 고일광 | 3 | [16 empty] | 1:10 | 0.0675 | Sunsolt RM-340S | 니카코리아 | 분산·균염제 | 0.3 | 빙초산 | 삼일 | 산 | 0.5 | Fadex® TS liq | Archroma | 일광견뢰도증진제 | 4 | Sera Fast P-UVC | Dystar | 일광견뢰도증진제 | 4 | P-DY08 | STARLET DL-6000+ | 40 | 1.5 | 64 | 0 | 0.75 | 100 | 0 | 1.5 | 136 | 60 | 2 | 64 | 0 | 0 | 64 | 0 | 0 | 64 | 0 | 0 | 64 | 0 | P-DY08 | STARLET DL-6000+ | NaOH | 삼일 | 가성소다 | 2 | Sera Con M-FAS | Dystar | 환원세정제 | 2 | 1:10 | 0.0675 | 40 | 2 | 80 | 20 | 0 | 80 | 0 | 0 | 80 | 0 | 0 | 80 | 0 | 0 | 80 | 0 | 0 | 80 | 0 | 0 | 80 | 0 | 60 |  | 1 | 25 |  | 2 |  |  |  | 100 | 10 |  |  |  |  | P-DY05 | 실험실 패더 | 1 | 1 | P-DY06 | 실험실 텐터 | 180 | 1 | 2 | 2 | [165 empty] | 310.8456782 | 1.18 | [12 empty] | 24.25 | -0.22 | -1.12 | 12.011 | 25.14 | -0.2 | -1.1 | 27.15 | -0.44 | -2.28 | 3-4 | 2.346667
| 226 | 2021-04-09 | 부산대학교 | 1 | P-DY09 | 고압 래피드 염색기 | RAW-001 | Recycled Polyester | 300 | 96 | Semi Dull | Draw Textured Yarn | 82.5 | 150*2 INT | Filaments | Recycled Polyester | 300 | 96 | Semi Dull | Draw Textured Yarn | 82.5 | 150*2 INT | Filaments | WOVEN | TWILL |  |  |  | P-DY09 | 고압 래피드 염색기 |  | Sera Wash C-NEP | DYSTAR | 정련호발제 | 3 | NaOH | 삼일 | 가성소다 | 5 | CH3COOH | 삼일 | 빙초산 | 0.5 | 45 | 5.5 | 95 | 60 | 0 | 95 | 0 | 0 | 95 | 0 | 0 | 95 | 0 | 0 | 95 | 0 | 0 | 95 | 0 | 0 | 95 | 0 | 80 | 10 | 2 | P-DY12 | 산업용 텐터기 | 1 | 3 | 3 |  |  | 170 | 170 | 20 | 1200 |  |  | 170 | 170 | 20 | 1200 |  |  | 170 | 170 | 20 | 1200 |  |  | 170 | 170 | 20 | 1200 |  |  | 170 | 170 | 20 | 1200 |  |  | 170 | 170 | 20 | 1200 |  |  | 170 | 170 | 20 | 1200 | 6.75 | Dorosperse Dark Grey KKL | ARCHROMA | 분산 | 고일광 | 4 | [16 empty] | 1:10 | 0.0675 | Sunsolt RM-340S | 니카코리아 | 분산·균염제 | 0.3 | 빙초산 | 삼일 | 산 | 0.5 | Fadex® TS liq | Archroma | 일광견뢰도증진제 | 4 | Sera Fast P-UVC | Dystar | 일광견뢰도증진제 | 4 | P-DY08 | STARLET DL-6000+ | 40 | 1.5 | 64 | 0 | 0.75 | 100 | 0 | 1.5 | 136 | 60 | 2 | 64 | 0 | 0 | 64 | 0 | 0 | 64 | 0 | 0 | 64 | 0 | P-DY08 | STARLET DL-6000+ | NaOH | 삼일 | 가성소다 | 2 | Sera Con M-FAS | Dystar | 환원세정제 | 2 | 1:10 | 0.0675 | 40 | 2 | 80 | 20 | 0 | 80 | 0 | 0 | 80 | 0 | 0 | 80 | 0 | 0 | 80 | 0 | 0 | 80 | 0 | 0 | 80 | 0 | 60 |  | 1 | 25 |  | 2 |  |  |  | 100 | 10 |  |  |  |  | P-DY05 | 실험실 패더 | 1 | 1 | P-DY06 | 실험실 텐터 | 180 | 1 | 2 | 2 | [165 empty] | 310.8456782 | 1.18 | [12 empty] | 21.59 | -0.24 | -1.18 | 13.687 | 22.92 | -0.09 | -1.11 | 25.49 | -0.33 | -2.37 | 3-4 | 2.876667
| 227 | 2021-04-09 | 부산대학교 | 1 | P-DY09 | 고압 래피드 염색기 | RAW-001 | Recycled Polyester | 300 | 96 | Semi Dull | Draw Textured Yarn | 82.5 | 150*2 INT | Filaments | Recycled Polyester | 300 | 96 | Semi Dull | Draw Textured Yarn | 82.5 | 150*2 INT | Filaments | WOVEN | TWILL |  |  |  | P-DY09 | 고압 래피드 염색기 |  | Sera Wash C-NEP | DYSTAR | 정련호발제 | 3 | NaOH | 삼일 | 가성소다 | 5 | CH3COOH | 삼일 | 빙초산 | 0.5 | 45 | 5.5 | 95 | 60 | 0 | 95 | 0 | 0 | 95 | 0 | 0 | 95 | 0 | 0 | 95 | 0 | 0 | 95 | 0 | 0 | 95 | 0 | 80 | 10 | 2 | P-DY12 | 산업용 텐터기 | 1 | 3 | 3 |  |  | 170 | 170 | 20 | 1200 |  |  | 170 | 170 | 20 | 1200 |  |  | 170 | 170 | 20 | 1200 |  |  | 170 | 170 | 20 | 1200 |  |  | 170 | 170 | 20 | 1200 |  |  | 170 | 170 | 20 | 1200 |  |  | 170 | 170 | 20 | 1200 | 6.75 | Dorosperse Dark Grey KKL | ARCHROMA | 분산 | 고일광 | 5 | [16 empty] | 1:10 | 0.0675 | Sunsolt RM-340S | 니카코리아 | 분산·균염제 | 0.3 | 빙초산 | 삼일 | 산 | 0.5 | Fadex® TS liq | Archroma | 일광견뢰도증진제 | 4 | Sera Fast P-UVC | Dystar | 일광견뢰도증진제 | 4 | P-DY08 | STARLET DL-6000+ | 40 | 1.5 | 64 | 0 | 0.75 | 100 | 0 | 1.5 | 136 | 60 | 2 | 64 | 0 | 0 | 64 | 0 | 0 | 64 | 0 | 0 | 64 | 0 | P-DY08 | STARLET DL-6000+ | NaOH | 삼일 | 가성소다 | 2 | Sera Con M-FAS | Dystar | 환원세정제 | 2 | 1:10 | 0.0675 | 40 | 2 | 80 | 20 | 0 | 80 | 0 | 0 | 80 | 0 | 0 | 80 | 0 | 0 | 80 | 0 | 0 | 80 | 0 | 0 | 80 | 0 | 60 |  | 1 | 25 |  | 2 |  |  |  | 100 | 10 |  |  |  |  | P-DY05 | 실험실 패더 | 1 | 1 | P-DY06 | 실험실 텐터 | 180 | 1 | 2 | 2 | [165 empty] | 310.8456782 | 1.18 | [12 empty] | 21.47 | -0.3 | -1.19 | 13.872 | 21.86 | -0.14 | -1.23 | 25.69 | -0.29 | -2.41 | 3-4 | 4.016667
| 228 | 2021-04-09 | 부산대학교 | 1 | P-DY09 | 고압 래피드 염색기 | RAW-001 | Recycled Polyester | 300 | 96 | Semi Dull | Draw Textured Yarn | 82.5 | 150*2 INT | Filaments | Recycled Polyester | 300 | 96 | Semi Dull | Draw Textured Yarn | 82.5 | 150*2 INT | Filaments | WOVEN | TWILL |  |  |  | P-DY09 | 고압 래피드 염색기 |  | Sera Wash C-NEP | DYSTAR | 정련호발제 | 3 | NaOH | 삼일 | 가성소다 | 5 | CH3COOH | 삼일 | 빙초산 | 0.5 | 45 | 5.5 | 95 | 60 | 0 | 95 | 0 | 0 | 95 | 0 | 0 | 95 | 0 | 0 | 95 | 0 | 0 | 95 | 0 | 0 | 95 | 0 | 80 | 10 | 2 | P-DY12 | 산업용 텐터기 | 1 | 3 | 3 |  |  | 170 | 170 | 20 | 1200 |  |  | 170 | 170 | 20 | 1200 |  |  | 170 | 170 | 20 | 1200 |  |  | 170 | 170 | 20 | 1200 |  |  | 170 | 170 | 20 | 1200 |  |  | 170 | 170 | 20 | 1200 |  |  | 170 | 170 | 20 | 1200 | 6.75 | Dorosperse Dark Grey KKL | ARCHROMA | 분산 | 고일광 | 6 | [16 empty] | 1:10 | 0.0675 | Sunsolt RM-340S | 니카코리아 | 분산·균염제 | 0.3 | 빙초산 | 삼일 | 산 | 0.5 | Fadex® TS liq | Archroma | 일광견뢰도증진제 | 4 | Sera Fast P-UVC | Dystar | 일광견뢰도증진제 | 4 | P-DY08 | STARLET DL-6000+ | 40 | 1.5 | 64 | 0 | 0.75 | 100 | 0 | 1.5 | 136 | 60 | 2 | 64 | 0 | 0 | 64 | 0 | 0 | 64 | 0 | 0 | 64 | 0 | P-DY08 | STARLET DL-6000+ | NaOH | 삼일 | 가성소다 | 2 | Sera Con M-FAS | Dystar | 환원세정제 | 2 | 1:10 | 0.0675 | 40 | 2 | 80 | 20 | 0 | 80 | 0 | 0 | 80 | 0 | 0 | 80 | 0 | 0 | 80 | 0 | 0 | 80 | 0 | 0 | 80 | 0 | 60 |  | 1 | 25 |  | 2 |  |  |  | 100 | 10 |  |  |  |  | P-DY05 | 실험실 패더 | 1 | 1 | P-DY06 | 실험실 텐터 | 180 | 1 | 2 | 2 | [165 empty] | 310.8456782 | 1.18 | [12 empty] | 18.93 | -0.07 | -1.28 | 15.684 | 20.91 | -0.11 | -1.14 | 21.82 | -0.07 | -1.76 | 4 | 1.106667
| 229 | 2021-04-01 | 부산대학교 | 1 | P-DY09 | 고압 래피드 염색기 | RAW-001 | Recycled Polyester | 300 | 96 | Semi Dull | Draw Textured Yarn | 82.5 | 150*2 INT | Filaments | Recycled Polyester | 300 | 96 | Semi Dull | Draw Textured Yarn | 82.5 | 150*2 INT | Filaments | WOVEN | TWILL |  |  |  | P-DY09 | 고압 래피드 염색기 |  | Sera Wash C-NEP | DYSTAR | 정련호발제 | 3 | NaOH | 삼일 | 가성소다 | 5 | CH3COOH | 삼일 | 빙초산 | 0.5 | 45 | 5.5 | 95 | 60 | 0 | 95 | 0 | 0 | 95 | 0 | 0 | 95 | 0 | 0 | 95 | 0 | 0 | 95 | 0 | 0 | 95 | 0 | 80 | 10 | 2 | P-DY12 | 산업용 텐터기 | 1 | 3 | 3 |  |  | 170 | 170 | 20 | 1200 |  |  | 170 | 170 | 20 | 1200 |  |  | 170 | 170 | 20 | 1200 |  |  | 170 | 170 | 20 | 1200 |  |  | 170 | 170 | 20 | 1200 |  |  | 170 | 170 | 20 | 1200 |  |  | 170 | 170 | 20 | 1200 | 6.75 | Dianix Grey AM-SLR | DYSTAR | 분산 | 고일광 | 1 | [16 empty] | 1:10 | 0.0675 | Sunsolt RM-340S | 니카코리아 | 분산·균염제 | 0.3 | 빙초산 | 삼일 | 산 | 0.5 | [8 empty] | P-DY08 | STARLET DL-6000+ | 40 | 1.5 | 64 | 0 | 0.75 | 100 | 0 | 1.5 | 136 | 60 | 2 | 64 | 0 | 0 | 64 | 0 | 0 | 64 | 0 | 0 | 64 | 0 | P-DY08 | STARLET DL-6000+ | NaOH | 삼일 | 가성소다 | 2 | Sera Con M-FAS | Dystar | 환원세정제 | 2 | 1:10 | 0.0675 | 40 | 2 | 80 | 20 | 0 | 80 | 0 | 0 | 80 | 0 | 0 | 80 | 0 | 0 | 80 | 0 | 0 | 80 | 0 | 0 | 80 | 0 | 60 |  | 1 | 25 |  | 2 |  |  |  | 100 | 10 |  |  |  |  | P-DY05 | 실험실 패더 | 1 | 1 | P-DY06 | 실험실 텐터 | 180 | 1 | 2 | 2 | [165 empty] | 310.8456782 | 1.18 | [12 empty] | 46.13 | 0.21 | -0.95 | 4.6764 | 46.62 | 0.16 | -0.89 | 49.5 | -0.01 | -1.08 | 2-3 | 2.886667
| 230 | 2021-04-01 | 부산대학교 | 1 | P-DY09 | 고압 래피드 염색기 | RAW-001 | Recycled Polyester | 300 | 96 | Semi Dull | Draw Textured Yarn | 82.5 | 150*2 INT | Filaments | Recycled Polyester | 300 | 96 | Semi Dull | Draw Textured Yarn | 82.5 | 150*2 INT | Filaments | WOVEN | TWILL |  |  |  | P-DY09 | 고압 래피드 염색기 |  | Sera Wash C-NEP | DYSTAR | 정련호발제 | 3 | NaOH | 삼일 | 가성소다 | 5 | CH3COOH | 삼일 | 빙초산 | 0.5 | 45 | 5.5 | 95 | 60 | 0 | 95 | 0 | 0 | 95 | 0 | 0 | 95 | 0 | 0 | 95 | 0 | 0 | 95 | 0 | 0 | 95 | 0 | 80 | 10 | 2 | P-DY12 | 산업용 텐터기 | 1 | 3 | 3 |  |  | 170 | 170 | 20 | 1200 |  |  | 170 | 170 | 20 | 1200 |  |  | 170 | 170 | 20 | 1200 |  |  | 170 | 170 | 20 | 1200 |  |  | 170 | 170 | 20 | 1200 |  |  | 170 | 170 | 20 | 1200 |  |  | 170 | 170 | 20 | 1200 | 6.75 | Dianix Grey AM-SLR | DYSTAR | 분산 | 고일광 | 2 | [16 empty] | 1:10 | 0.0675 | Sunsolt RM-340S | 니카코리아 | 분산·균염제 | 0.3 | 빙초산 | 삼일 | 산 | 0.5 | [8 empty] | P-DY08 | STARLET DL-6000+ | 40 | 1.5 | 64 | 0 | 0.75 | 100 | 0 | 1.5 | 136 | 60 | 2 | 64 | 0 | 0 | 64 | 0 | 0 | 64 | 0 | 0 | 64 | 0 | P-DY08 | STARLET DL-6000+ | NaOH | 삼일 | 가성소다 | 2 | Sera Con M-FAS | Dystar | 환원세정제 | 2 | 1:10 | 0.0675 | 40 | 2 | 80 | 20 | 0 | 80 | 0 | 0 | 80 | 0 | 0 | 80 | 0 | 0 | 80 | 0 | 0 | 80 | 0 | 0 | 80 | 0 | 60 |  | 1 | 25 |  | 2 |  |  |  | 100 | 10 |  |  |  |  | P-DY05 | 실험실 패더 | 1 | 1 | P-DY06 | 실험실 텐터 | 180 | 1 | 2 | 2 | [165 empty] | 310.8456782 | 1.18 | [12 empty] | 36.79 | 0.28 | -1.18 | 6.4457 | 37.57 | 0.07 | -1.13 | 40.83 | 0.32 | -0.98 | 2 | 3.273333
| 231 | 2021-04-01 | 부산대학교 | 1 | P-DY09 | 고압 래피드 염색기 | RAW-001 | Recycled Polyester | 300 | 96 | Semi Dull | Draw Textured Yarn | 82.5 | 150*2 INT | Filaments | Recycled Polyester | 300 | 96 | Semi Dull | Draw Textured Yarn | 82.5 | 150*2 INT | Filaments | WOVEN | TWILL |  |  |  | P-DY09 | 고압 래피드 염색기 |  | Sera Wash C-NEP | DYSTAR | 정련호발제 | 3 | NaOH | 삼일 | 가성소다 | 5 | CH3COOH | 삼일 | 빙초산 | 0.5 | 45 | 5.5 | 95 | 60 | 0 | 95 | 0 | 0 | 95 | 0 | 0 | 95 | 0 | 0 | 95 | 0 | 0 | 95 | 0 | 0 | 95 | 0 | 80 | 10 | 2 | P-DY12 | 산업용 텐터기 | 1 | 3 | 3 |  |  | 170 | 170 | 20 | 1200 |  |  | 170 | 170 | 20 | 1200 |  |  | 170 | 170 | 20 | 1200 |  |  | 170 | 170 | 20 | 1200 |  |  | 170 | 170 | 20 | 1200 |  |  | 170 | 170 | 20 | 1200 |  |  | 170 | 170 | 20 | 1200 | 6.75 | Dianix Grey AM-SLR | DYSTAR | 분산 | 고일광 | 3 | [16 empty] | 1:10 | 0.0675 | Sunsolt RM-340S | 니카코리아 | 분산·균염제 | 0.3 | 빙초산 | 삼일 | 산 | 0.5 | [8 empty] | P-DY08 | STARLET DL-6000+ | 40 | 1.5 | 64 | 0 | 0.75 | 100 | 0 | 1.5 | 136 | 60 | 2 | 64 | 0 | 0 | 64 | 0 | 0 | 64 | 0 | 0 | 64 | 0 | P-DY08 | STARLET DL-6000+ | NaOH | 삼일 | 가성소다 | 2 | Sera Con M-FAS | Dystar | 환원세정제 | 2 | 1:10 | 0.0675 | 40 | 2 | 80 | 20 | 0 | 80 | 0 | 0 | 80 | 0 | 0 | 80 | 0 | 0 | 80 | 0 | 0 | 80 | 0 | 0 | 80 | 0 | 60 |  | 1 | 25 |  | 2 |  |  |  | 100 | 10 |  |  |  |  | P-DY05 | 실험실 패더 | 1 | 1 | P-DY06 | 실험실 텐터 | 180 | 1 | 2 | 2 | [165 empty] | 310.8456782 | 1.18 | [12 empty] | 29.79 | 0.18 | -1.5 | 8.7812 | 30.19 | 0.12 | -1.45 | 34.14 | 0.26 | -1.02 | 2-3 | 3.983333
| 232 | 2021-04-01 | 부산대학교 | 1 | P-DY09 | 고압 래피드 염색기 | RAW-001 | Recycled Polyester | 300 | 96 | Semi Dull | Draw Textured Yarn | 82.5 | 150*2 INT | Filaments | Recycled Polyester | 300 | 96 | Semi Dull | Draw Textured Yarn | 82.5 | 150*2 INT | Filaments | WOVEN | TWILL |  |  |  | P-DY09 | 고압 래피드 염색기 |  | Sera Wash C-NEP | DYSTAR | 정련호발제 | 3 | NaOH | 삼일 | 가성소다 | 5 | CH3COOH | 삼일 | 빙초산 | 0.5 | 45 | 5.5 | 95 | 60 | 0 | 95 | 0 | 0 | 95 | 0 | 0 | 95 | 0 | 0 | 95 | 0 | 0 | 95 | 0 | 0 | 95 | 0 | 80 | 10 | 2 | P-DY12 | 산업용 텐터기 | 1 | 3 | 3 |  |  | 170 | 170 | 20 | 1200 |  |  | 170 | 170 | 20 | 1200 |  |  | 170 | 170 | 20 | 1200 |  |  | 170 | 170 | 20 | 1200 |  |  | 170 | 170 | 20 | 1200 |  |  | 170 | 170 | 20 | 1200 |  |  | 170 | 170 | 20 | 1200 | 6.75 | Dianix Grey AM-SLR | DYSTAR | 분산 | 고일광 | 4 | [16 empty] | 1:10 | 0.0675 | Sunsolt RM-340S | 니카코리아 | 분산·균염제 | 0.3 | 빙초산 | 삼일 | 산 | 0.5 | [8 empty] | P-DY08 | STARLET DL-6000+ | 40 | 1.5 | 64 | 0 | 0.75 | 100 | 0 | 1.5 | 136 | 60 | 2 | 64 | 0 | 0 | 64 | 0 | 0 | 64 | 0 | 0 | 64 | 0 | P-DY08 | STARLET DL-6000+ | NaOH | 삼일 | 가성소다 | 2 | Sera Con M-FAS | Dystar | 환원세정제 | 2 | 1:10 | 0.0675 | 40 | 2 | 80 | 20 | 0 | 80 | 0 | 0 | 80 | 0 | 0 | 80 | 0 | 0 | 80 | 0 | 0 | 80 | 0 | 0 | 80 | 0 | 60 |  | 1 | 25 |  | 2 |  |  |  | 100 | 10 |  |  |  |  | P-DY05 | 실험실 패더 | 1 | 1 | P-DY06 | 실험실 텐터 | 180 | 1 | 2 | 2 | [165 empty] | 310.8456782 | 1.18 | [12 empty] | 26.9 | 0.15 | -1.65 | 10.079 | 27.51 | 0.12 | -1.58 | 30.77 | 0.22 | -0.84 | 2-3 | 3.343333
| 233 | 2021-04-01 | 부산대학교 | 1 | P-DY09 | 고압 래피드 염색기 | RAW-001 | Recycled Polyester | 300 | 96 | Semi Dull | Draw Textured Yarn | 82.5 | 150*2 INT | Filaments | Recycled Polyester | 300 | 96 | Semi Dull | Draw Textured Yarn | 82.5 | 150*2 INT | Filaments | WOVEN | TWILL |  |  |  | P-DY09 | 고압 래피드 염색기 |  | Sera Wash C-NEP | DYSTAR | 정련호발제 | 3 | NaOH | 삼일 | 가성소다 | 5 | CH3COOH | 삼일 | 빙초산 | 0.5 | 45 | 5.5 | 95 | 60 | 0 | 95 | 0 | 0 | 95 | 0 | 0 | 95 | 0 | 0 | 95 | 0 | 0 | 95 | 0 | 0 | 95 | 0 | 80 | 10 | 2 | P-DY12 | 산업용 텐터기 | 1 | 3 | 3 |  |  | 170 | 170 | 20 | 1200 |  |  | 170 | 170 | 20 | 1200 |  |  | 170 | 170 | 20 | 1200 |  |  | 170 | 170 | 20 | 1200 |  |  | 170 | 170 | 20 | 1200 |  |  | 170 | 170 | 20 | 1200 |  |  | 170 | 170 | 20 | 1200 | 6.75 | Dianix Grey AM-SLR | DYSTAR | 분산 | 고일광 | 5 | [16 empty] | 1:10 | 0.0675 | Sunsolt RM-340S | 니카코리아 | 분산·균염제 | 0.3 | 빙초산 | 삼일 | 산 | 0.5 | [8 empty] | P-DY08 | STARLET DL-6000+ | 40 | 1.5 | 64 | 0 | 0.75 | 100 | 0 | 1.5 | 136 | 60 | 2 | 64 | 0 | 0 | 64 | 0 | 0 | 64 | 0 | 0 | 64 | 0 | P-DY08 | STARLET DL-6000+ | NaOH | 삼일 | 가성소다 | 2 | Sera Con M-FAS | Dystar | 환원세정제 | 2 | 1:10 | 0.0675 | 40 | 2 | 80 | 20 | 0 | 80 | 0 | 0 | 80 | 0 | 0 | 80 | 0 | 0 | 80 | 0 | 0 | 80 | 0 | 0 | 80 | 0 | 60 |  | 1 | 25 |  | 2 |  |  |  | 100 | 10 |  |  |  |  | P-DY05 | 실험실 패더 | 1 | 1 | P-DY06 | 실험실 텐터 | 180 | 1 | 2 | 2 | [165 empty] | 310.8456782 | 1.18 | [12 empty] | 25.06 | 0.2 | -1.68 | 10.771 | 26.02 | 0.17 | -1.51 | 28.63 | 0.23 | -0.75 | 3 | 2.723333
| 234 | 2021-04-01 | 부산대학교 | 1 | P-DY09 | 고압 래피드 염색기 | RAW-001 | Recycled Polyester | 300 | 96 | Semi Dull | Draw Textured Yarn | 82.5 | 150*2 INT | Filaments | Recycled Polyester | 300 | 96 | Semi Dull | Draw Textured Yarn | 82.5 | 150*2 INT | Filaments | WOVEN | TWILL |  |  |  | P-DY09 | 고압 래피드 염색기 |  | Sera Wash C-NEP | DYSTAR | 정련호발제 | 3 | NaOH | 삼일 | 가성소다 | 5 | CH3COOH | 삼일 | 빙초산 | 0.5 | 45 | 5.5 | 95 | 60 | 0 | 95 | 0 | 0 | 95 | 0 | 0 | 95 | 0 | 0 | 95 | 0 | 0 | 95 | 0 | 0 | 95 | 0 | 80 | 10 | 2 | P-DY12 | 산업용 텐터기 | 1 | 3 | 3 |  |  | 170 | 170 | 20 | 1200 |  |  | 170 | 170 | 20 | 1200 |  |  | 170 | 170 | 20 | 1200 |  |  | 170 | 170 | 20 | 1200 |  |  | 170 | 170 | 20 | 1200 |  |  | 170 | 170 | 20 | 1200 |  |  | 170 | 170 | 20 | 1200 | 6.75 | Dianix Grey AM-SLR | DYSTAR | 분산 | 고일광 | 6 | [16 empty] | 1:10 | 0.0675 | Sunsolt RM-340S | 니카코리아 | 분산·균염제 | 0.3 | 빙초산 | 삼일 | 산 | 0.5 | [8 empty] | P-DY08 | STARLET DL-6000+ | 40 | 1.5 | 64 | 0 | 0.75 | 100 | 0 | 1.5 | 136 | 60 | 2 | 64 | 0 | 0 | 64 | 0 | 0 | 64 | 0 | 0 | 64 | 0 | P-DY08 | STARLET DL-6000+ | NaOH | 삼일 | 가성소다 | 2 | Sera Con M-FAS | Dystar | 환원세정제 | 2 | 1:10 | 0.0675 | 40 | 2 | 80 | 20 | 0 | 80 | 0 | 0 | 80 | 0 | 0 | 80 | 0 | 0 | 80 | 0 | 0 | 80 | 0 | 0 | 80 | 0 | 60 |  | 1 | 25 |  | 2 |  |  |  | 100 | 10 |  |  |  |  | P-DY05 | 실험실 패더 | 1 | 1 | P-DY06 | 실험실 텐터 | 180 | 1 | 2 | 2 | [165 empty] | 310.8456782 | 1.18 | [12 empty] | 22.92 | 0.12 | -1.61 | 12.399 | 24.76 | -0.03 | -1.43 | 27.22 | 0.3 | -0.64 | 3 | 2.61
| 235 | 2021-04-02 | 부산대학교 | 1 | P-DY09 | 고압 래피드 염색기 | RAW-001 | Recycled Polyester | 300 | 96 | Semi Dull | Draw Textured Yarn | 82.5 | 150*2 INT | Filaments | Recycled Polyester | 300 | 96 | Semi Dull | Draw Textured Yarn | 82.5 | 150*2 INT | Filaments | WOVEN | TWILL |  |  |  | P-DY09 | 고압 래피드 염색기 |  | Sera Wash C-NEP | DYSTAR | 정련호발제 | 3 | NaOH | 삼일 | 가성소다 | 5 | CH3COOH | 삼일 | 빙초산 | 0.5 | 45 | 5.5 | 95 | 60 | 0 | 95 | 0 | 0 | 95 | 0 | 0 | 95 | 0 | 0 | 95 | 0 | 0 | 95 | 0 | 0 | 95 | 0 | 80 | 10 | 2 | P-DY12 | 산업용 텐터기 | 1 | 3 | 3 |  |  | 170 | 170 | 20 | 1200 |  |  | 170 | 170 | 20 | 1200 |  |  | 170 | 170 | 20 | 1200 |  |  | 170 | 170 | 20 | 1200 |  |  | 170 | 170 | 20 | 1200 |  |  | 170 | 170 | 20 | 1200 |  |  | 170 | 170 | 20 | 1200 | 6.75 | Dianix Grey AM-SLR | DYSTAR | 분산 | 고일광 | 1 | [16 empty] | 1:10 | 0.0675 | Sunsolt RM-340S | 니카코리아 | 분산·균염제 | 0.3 | 빙초산 | 삼일 | 산 | 0.5 | UVK-200 | 경인양행 | 일광견뢰도증진제 | 4 | UVK-400 H/C | 경인양행 | 일광견뢰도증진제 | 4 | P-DY08 | STARLET DL-6000+ | 40 | 1.5 | 64 | 0 | 0.75 | 100 | 0 | 1.5 | 136 | 60 | 2 | 64 | 0 | 0 | 64 | 0 | 0 | 64 | 0 | 0 | 64 | 0 | P-DY08 | STARLET DL-6000+ | NaOH | 삼일 | 가성소다 | 2 | Sera Con M-FAS | Dystar | 환원세정제 | 2 | 1:10 | 0.0675 | 40 | 2 | 80 | 20 | 0 | 80 | 0 | 0 | 80 | 0 | 0 | 80 | 0 | 0 | 80 | 0 | 0 | 80 | 0 | 0 | 80 | 0 | 60 |  | 1 | 25 |  | 2 |  |  |  | 100 | 10 |  |  |  |  | P-DY05 | 실험실 패더 | 1 | 1 | P-DY06 | 실험실 텐터 | 180 | 1 | 2 | 2 | [165 empty] | 310.8456782 | 1.18 | [12 empty] | 45.68 | 0.32 | -0.92 | 4.7872 | 46.5 | 0.13 | -0.89 | 48.98 | -0.01 | -1.24 | 2-3 | 2.513333
| 236 | 2021-04-02 | 부산대학교 | 1 | P-DY09 | 고압 래피드 염색기 | RAW-001 | Recycled Polyester | 300 | 96 | Semi Dull | Draw Textured Yarn | 82.5 | 150*2 INT | Filaments | Recycled Polyester | 300 | 96 | Semi Dull | Draw Textured Yarn | 82.5 | 150*2 INT | Filaments | WOVEN | TWILL |  |  |  | P-DY09 | 고압 래피드 염색기 |  | Sera Wash C-NEP | DYSTAR | 정련호발제 | 3 | NaOH | 삼일 | 가성소다 | 5 | CH3COOH | 삼일 | 빙초산 | 0.5 | 45 | 5.5 | 95 | 60 | 0 | 95 | 0 | 0 | 95 | 0 | 0 | 95 | 0 | 0 | 95 | 0 | 0 | 95 | 0 | 0 | 95 | 0 | 80 | 10 | 2 | P-DY12 | 산업용 텐터기 | 1 | 3 | 3 |  |  | 170 | 170 | 20 | 1200 |  |  | 170 | 170 | 20 | 1200 |  |  | 170 | 170 | 20 | 1200 |  |  | 170 | 170 | 20 | 1200 |  |  | 170 | 170 | 20 | 1200 |  |  | 170 | 170 | 20 | 1200 |  |  | 170 | 170 | 20 | 1200 | 6.75 | Dianix Grey AM-SLR | DYSTAR | 분산 | 고일광 | 2 | [16 empty] | 1:10 | 0.0675 | Sunsolt RM-340S | 니카코리아 | 분산·균염제 | 0.3 | 빙초산 | 삼일 | 산 | 0.5 | UVK-200 | 경인양행 | 일광견뢰도증진제 | 4 | UVK-400 H/C | 경인양행 | 일광견뢰도증진제 | 4 | P-DY08 | STARLET DL-6000+ | 40 | 1.5 | 64 | 0 | 0.75 | 100 | 0 | 1.5 | 136 | 60 | 2 | 64 | 0 | 0 | 64 | 0 | 0 | 64 | 0 | 0 | 64 | 0 | P-DY08 | STARLET DL-6000+ | NaOH | 삼일 | 가성소다 | 2 | Sera Con M-FAS | Dystar | 환원세정제 | 2 | 1:10 | 0.0675 | 40 | 2 | 80 | 20 | 0 | 80 | 0 | 0 | 80 | 0 | 0 | 80 | 0 | 0 | 80 | 0 | 0 | 80 | 0 | 0 | 80 | 0 | 60 |  | 1 | 25 |  | 2 |  |  |  | 100 | 10 |  |  |  |  | P-DY05 | 실험실 패더 | 1 | 1 | P-DY06 | 실험실 텐터 | 180 | 1 | 2 | 2 | [165 empty] | 310.8456782 | 1.18 | [12 empty] | 35.7 | 0.35 | -1.48 | 6.6844 | 36.57 | 0.26 | -1.3 | 39.57 | 0.25 | -1.24 | 3 | 3.003333
| 237 | 2021-04-02 | 부산대학교 | 1 | P-DY09 | 고압 래피드 염색기 | RAW-001 | Recycled Polyester | 300 | 96 | Semi Dull | Draw Textured Yarn | 82.5 | 150*2 INT | Filaments | Recycled Polyester | 300 | 96 | Semi Dull | Draw Textured Yarn | 82.5 | 150*2 INT | Filaments | WOVEN | TWILL |  |  |  | P-DY09 | 고압 래피드 염색기 |  | Sera Wash C-NEP | DYSTAR | 정련호발제 | 3 | NaOH | 삼일 | 가성소다 | 5 | CH3COOH | 삼일 | 빙초산 | 0.5 | 45 | 5.5 | 95 | 60 | 0 | 95 | 0 | 0 | 95 | 0 | 0 | 95 | 0 | 0 | 95 | 0 | 0 | 95 | 0 | 0 | 95 | 0 | 80 | 10 | 2 | P-DY12 | 산업용 텐터기 | 1 | 3 | 3 |  |  | 170 | 170 | 20 | 1200 |  |  | 170 | 170 | 20 | 1200 |  |  | 170 | 170 | 20 | 1200 |  |  | 170 | 170 | 20 | 1200 |  |  | 170 | 170 | 20 | 1200 |  |  | 170 | 170 | 20 | 1200 |  |  | 170 | 170 | 20 | 1200 | 6.75 | Dianix Grey AM-SLR | DYSTAR | 분산 | 고일광 | 3 | [16 empty] | 1:10 | 0.0675 | Sunsolt RM-340S | 니카코리아 | 분산·균염제 | 0.3 | 빙초산 | 삼일 | 산 | 0.5 | UVK-200 | 경인양행 | 일광견뢰도증진제 | 4 | UVK-400 H/C | 경인양행 | 일광견뢰도증진제 | 4 | P-DY08 | STARLET DL-6000+ | 40 | 1.5 | 64 | 0 | 0.75 | 100 | 0 | 1.5 | 136 | 60 | 2 | 64 | 0 | 0 | 64 | 0 | 0 | 64 | 0 | 0 | 64 | 0 | P-DY08 | STARLET DL-6000+ | NaOH | 삼일 | 가성소다 | 2 | Sera Con M-FAS | Dystar | 환원세정제 | 2 | 1:10 | 0.0675 | 40 | 2 | 80 | 20 | 0 | 80 | 0 | 0 | 80 | 0 | 0 | 80 | 0 | 0 | 80 | 0 | 0 | 80 | 0 | 0 | 80 | 0 | 60 |  | 1 | 25 |  | 2 |  |  |  | 100 | 10 |  |  |  |  | P-DY05 | 실험실 패더 | 1 | 1 | P-DY06 | 실험실 텐터 | 180 | 1 | 2 | 2 | [165 empty] | 310.8456782 | 1.18 | [12 empty] | 30.59 | 0.32 | -1.47 | 8.4247 | 30.99 | 0.18 | -1.36 | 34.49 | 0.36 | -0.98 | 3 | 3.533333
| 238 | 2021-04-02 | 부산대학교 | 1 | P-DY09 | 고압 래피드 염색기 | RAW-001 | Recycled Polyester | 300 | 96 | Semi Dull | Draw Textured Yarn | 82.5 | 150*2 INT | Filaments | Recycled Polyester | 300 | 96 | Semi Dull | Draw Textured Yarn | 82.5 | 150*2 INT | Filaments | WOVEN | TWILL |  |  |  | P-DY09 | 고압 래피드 염색기 |  | Sera Wash C-NEP | DYSTAR | 정련호발제 | 3 | NaOH | 삼일 | 가성소다 | 5 | CH3COOH | 삼일 | 빙초산 | 0.5 | 45 | 5.5 | 95 | 60 | 0 | 95 | 0 | 0 | 95 | 0 | 0 | 95 | 0 | 0 | 95 | 0 | 0 | 95 | 0 | 0 | 95 | 0 | 80 | 10 | 2 | P-DY12 | 산업용 텐터기 | 1 | 3 | 3 |  |  | 170 | 170 | 20 | 1200 |  |  | 170 | 170 | 20 | 1200 |  |  | 170 | 170 | 20 | 1200 |  |  | 170 | 170 | 20 | 1200 |  |  | 170 | 170 | 20 | 1200 |  |  | 170 | 170 | 20 | 1200 |  |  | 170 | 170 | 20 | 1200 | 6.75 | Dianix Grey AM-SLR | DYSTAR | 분산 | 고일광 | 4 | [16 empty] | 1:10 | 0.0675 | Sunsolt RM-340S | 니카코리아 | 분산·균염제 | 0.3 | 빙초산 | 삼일 | 산 | 0.5 | UVK-200 | 경인양행 | 일광견뢰도증진제 | 4 | UVK-400 H/C | 경인양행 | 일광견뢰도증진제 | 4 | P-DY08 | STARLET DL-6000+ | 40 | 1.5 | 64 | 0 | 0.75 | 100 | 0 | 1.5 | 136 | 60 | 2 | 64 | 0 | 0 | 64 | 0 | 0 | 64 | 0 | 0 | 64 | 0 | P-DY08 | STARLET DL-6000+ | NaOH | 삼일 | 가성소다 | 2 | Sera Con M-FAS | Dystar | 환원세정제 | 2 | 1:10 | 0.0675 | 40 | 2 | 80 | 20 | 0 | 80 | 0 | 0 | 80 | 0 | 0 | 80 | 0 | 0 | 80 | 0 | 0 | 80 | 0 | 0 | 80 | 0 | 60 |  | 1 | 25 |  | 2 |  |  |  | 100 | 10 |  |  |  |  | P-DY05 | 실험실 패더 | 1 | 1 | P-DY06 | 실험실 텐터 | 180 | 1 | 2 | 2 | [165 empty] | 310.8456782 | 1.18 | [12 empty] | 26.9 | 0.2 | -1.63 | 10.225 | 28.6 | 0.07 | -1.51 | 30.2 | 0.16 | -0.85 | 3-4 | 1.733333
| 239 | 2021-04-02 | 부산대학교 | 1 | P-DY09 | 고압 래피드 염색기 | RAW-001 | Recycled Polyester | 300 | 96 | Semi Dull | Draw Textured Yarn | 82.5 | 150*2 INT | Filaments | Recycled Polyester | 300 | 96 | Semi Dull | Draw Textured Yarn | 82.5 | 150*2 INT | Filaments | WOVEN | TWILL |  |  |  | P-DY09 | 고압 래피드 염색기 |  | Sera Wash C-NEP | DYSTAR | 정련호발제 | 3 | NaOH | 삼일 | 가성소다 | 5 | CH3COOH | 삼일 | 빙초산 | 0.5 | 45 | 5.5 | 95 | 60 | 0 | 95 | 0 | 0 | 95 | 0 | 0 | 95 | 0 | 0 | 95 | 0 | 0 | 95 | 0 | 0 | 95 | 0 | 80 | 10 | 2 | P-DY12 | 산업용 텐터기 | 1 | 3 | 3 |  |  | 170 | 170 | 20 | 1200 |  |  | 170 | 170 | 20 | 1200 |  |  | 170 | 170 | 20 | 1200 |  |  | 170 | 170 | 20 | 1200 |  |  | 170 | 170 | 20 | 1200 |  |  | 170 | 170 | 20 | 1200 |  |  | 170 | 170 | 20 | 1200 | 6.75 | Dianix Grey AM-SLR | DYSTAR | 분산 | 고일광 | 5 | [16 empty] | 1:10 | 0.0675 | Sunsolt RM-340S | 니카코리아 | 분산·균염제 | 0.3 | 빙초산 | 삼일 | 산 | 0.5 | UVK-200 | 경인양행 | 일광견뢰도증진제 | 4 | UVK-400 H/C | 경인양행 | 일광견뢰도증진제 | 4 | P-DY08 | STARLET DL-6000+ | 40 | 1.5 | 64 | 0 | 0.75 | 100 | 0 | 1.5 | 136 | 60 | 2 | 64 | 0 | 0 | 64 | 0 | 0 | 64 | 0 | 0 | 64 | 0 | P-DY08 | STARLET DL-6000+ | NaOH | 삼일 | 가성소다 | 2 | Sera Con M-FAS | Dystar | 환원세정제 | 2 | 1:10 | 0.0675 | 40 | 2 | 80 | 20 | 0 | 80 | 0 | 0 | 80 | 0 | 0 | 80 | 0 | 0 | 80 | 0 | 0 | 80 | 0 | 0 | 80 | 0 | 60 |  | 1 | 25 |  | 2 |  |  |  | 100 | 10 |  |  |  |  | P-DY05 | 실험실 패더 | 1 | 1 | P-DY06 | 실험실 텐터 | 180 | 1 | 2 | 2 | [165 empty] | 310.8456782 | 1.18 | [12 empty] | 23.69 | 0.11 | -1.66 | 12.235 | 26.58 | 0.07 | -1.45 | 28.42 | 0.13 | -0.8 | 3-4 | 1.946667
| 240 | 2021-04-02 | 부산대학교 | 1 | P-DY09 | 고압 래피드 염색기 | RAW-001 | Recycled Polyester | 300 | 96 | Semi Dull | Draw Textured Yarn | 82.5 | 150*2 INT | Filaments | Recycled Polyester | 300 | 96 | Semi Dull | Draw Textured Yarn | 82.5 | 150*2 INT | Filaments | WOVEN | TWILL |  |  |  | P-DY09 | 고압 래피드 염색기 |  | Sera Wash C-NEP | DYSTAR | 정련호발제 | 3 | NaOH | 삼일 | 가성소다 | 5 | CH3COOH | 삼일 | 빙초산 | 0.5 | 45 | 5.5 | 95 | 60 | 0 | 95 | 0 | 0 | 95 | 0 | 0 | 95 | 0 | 0 | 95 | 0 | 0 | 95 | 0 | 0 | 95 | 0 | 80 | 10 | 2 | P-DY12 | 산업용 텐터기 | 1 | 3 | 3 |  |  | 170 | 170 | 20 | 1200 |  |  | 170 | 170 | 20 | 1200 |  |  | 170 | 170 | 20 | 1200 |  |  | 170 | 170 | 20 | 1200 |  |  | 170 | 170 | 20 | 1200 |  |  | 170 | 170 | 20 | 1200 |  |  | 170 | 170 | 20 | 1200 | 6.75 | Dianix Grey AM-SLR | DYSTAR | 분산 | 고일광 | 6 | [16 empty] | 1:10 | 0.0675 | Sunsolt RM-340S | 니카코리아 | 분산·균염제 | 0.3 | 빙초산 | 삼일 | 산 | 0.5 | UVK-200 | 경인양행 | 일광견뢰도증진제 | 4 | UVK-400 H/C | 경인양행 | 일광견뢰도증진제 | 4 | P-DY08 | STARLET DL-6000+ | 40 | 1.5 | 64 | 0 | 0.75 | 100 | 0 | 1.5 | 136 | 60 | 2 | 64 | 0 | 0 | 64 | 0 | 0 | 64 | 0 | 0 | 64 | 0 | P-DY08 | STARLET DL-6000+ | NaOH | 삼일 | 가성소다 | 2 | Sera Con M-FAS | Dystar | 환원세정제 | 2 | 1:10 | 0.0675 | 40 | 2 | 80 | 20 | 0 | 80 | 0 | 0 | 80 | 0 | 0 | 80 | 0 | 0 | 80 | 0 | 0 | 80 | 0 | 0 | 80 | 0 | 60 |  | 1 | 25 |  | 2 |  |  |  | 100 | 10 |  |  |  |  | P-DY05 | 실험실 패더 | 1 | 1 | P-DY06 | 실험실 텐터 | 180 | 1 | 2 | 2 | [165 empty] | 310.8456782 | 1.18 | [12 empty] | 22.63 | 0.14 | -1.71 | 12.456 | 23.69 | 0.14 | -1.47 | 25.85 | 0.18 | -0.84 | 3-4 | 2.266667
| 241 | 2021-04-02 | 부산대학교 | 1 | P-DY09 | 고압 래피드 염색기 | RAW-001 | Recycled Polyester | 300 | 96 | Semi Dull | Draw Textured Yarn | 82.5 | 150*2 INT | Filaments | Recycled Polyester | 300 | 96 | Semi Dull | Draw Textured Yarn | 82.5 | 150*2 INT | Filaments | WOVEN | TWILL |  |  |  | P-DY09 | 고압 래피드 염색기 |  | Sera Wash C-NEP | DYSTAR | 정련호발제 | 3 | NaOH | 삼일 | 가성소다 | 5 | CH3COOH | 삼일 | 빙초산 | 0.5 | 45 | 5.5 | 95 | 60 | 0 | 95 | 0 | 0 | 95 | 0 | 0 | 95 | 0 | 0 | 95 | 0 | 0 | 95 | 0 | 0 | 95 | 0 | 80 | 10 | 2 | P-DY12 | 산업용 텐터기 | 1 | 3 | 3 |  |  | 170 | 170 | 20 | 1200 |  |  | 170 | 170 | 20 | 1200 |  |  | 170 | 170 | 20 | 1200 |  |  | 170 | 170 | 20 | 1200 |  |  | 170 | 170 | 20 | 1200 |  |  | 170 | 170 | 20 | 1200 |  |  | 170 | 170 | 20 | 1200 | 6.75 | Dianix Grey AM-SLR | DYSTAR | 분산 | 고일광 | 1 | [16 empty] | 1:10 | 0.0675 | Sunsolt RM-340S | 니카코리아 | 분산·균염제 | 0.3 | 빙초산 | 삼일 | 산 | 0.5 | Fadex® TS liq | Archroma | 일광견뢰도증진제 | 4 | Sera Fast P-UVC | Dystar | 일광견뢰도증진제 | 4 | P-DY08 | STARLET DL-6000+ | 40 | 1.5 | 64 | 0 | 0.75 | 100 | 0 | 1.5 | 136 | 60 | 2 | 64 | 0 | 0 | 64 | 0 | 0 | 64 | 0 | 0 | 64 | 0 | P-DY08 | STARLET DL-6000+ | NaOH | 삼일 | 가성소다 | 2 | Sera Con M-FAS | Dystar | 환원세정제 | 2 | 1:10 | 0.0675 | 40 | 2 | 80 | 20 | 0 | 80 | 0 | 0 | 80 | 0 | 0 | 80 | 0 | 0 | 80 | 0 | 0 | 80 | 0 | 0 | 80 | 0 | 60 |  | 1 | 25 |  | 2 |  |  |  | 100 | 10 |  |  |  |  | P-DY05 | 실험실 패더 | 1 | 1 | P-DY06 | 실험실 텐터 | 180 | 1 | 2 | 2 | [165 empty] | 310.8456782 | 1.18 | [12 empty] | 44.82 | 0.13 | -0.64 | 5.9162 | 45.1 | 0 | -0.6 | 47.23 | -0.35 | -1.39 | 3-4 | 2.3
| 242 | 2021-04-02 | 부산대학교 | 1 | P-DY09 | 고압 래피드 염색기 | RAW-001 | Recycled Polyester | 300 | 96 | Semi Dull | Draw Textured Yarn | 82.5 | 150*2 INT | Filaments | Recycled Polyester | 300 | 96 | Semi Dull | Draw Textured Yarn | 82.5 | 150*2 INT | Filaments | WOVEN | TWILL |  |  |  | P-DY09 | 고압 래피드 염색기 |  | Sera Wash C-NEP | DYSTAR | 정련호발제 | 3 | NaOH | 삼일 | 가성소다 | 5 | CH3COOH | 삼일 | 빙초산 | 0.5 | 45 | 5.5 | 95 | 60 | 0 | 95 | 0 | 0 | 95 | 0 | 0 | 95 | 0 | 0 | 95 | 0 | 0 | 95 | 0 | 0 | 95 | 0 | 80 | 10 | 2 | P-DY12 | 산업용 텐터기 | 1 | 3 | 3 |  |  | 170 | 170 | 20 | 1200 |  |  | 170 | 170 | 20 | 1200 |  |  | 170 | 170 | 20 | 1200 |  |  | 170 | 170 | 20 | 1200 |  |  | 170 | 170 | 20 | 1200 |  |  | 170 | 170 | 20 | 1200 |  |  | 170 | 170 | 20 | 1200 | 6.75 | Dianix Grey AM-SLR | DYSTAR | 분산 | 고일광 | 2 | [16 empty] | 1:10 | 0.0675 | Sunsolt RM-340S | 니카코리아 | 분산·균염제 | 0.3 | 빙초산 | 삼일 | 산 | 0.5 | Fadex® TS liq | Archroma | 일광견뢰도증진제 | 4 | Sera Fast P-UVC | Dystar | 일광견뢰도증진제 | 4 | P-DY08 | STARLET DL-6000+ | 40 | 1.5 | 64 | 0 | 0.75 | 100 | 0 | 1.5 | 136 | 60 | 2 | 64 | 0 | 0 | 64 | 0 | 0 | 64 | 0 | 0 | 64 | 0 | P-DY08 | STARLET DL-6000+ | NaOH | 삼일 | 가성소다 | 2 | Sera Con M-FAS | Dystar | 환원세정제 | 2 | 1:10 | 0.0675 | 40 | 2 | 80 | 20 | 0 | 80 | 0 | 0 | 80 | 0 | 0 | 80 | 0 | 0 | 80 | 0 | 0 | 80 | 0 | 0 | 80 | 0 | 60 |  | 1 | 25 |  | 2 |  |  |  | 100 | 10 |  |  |  |  | P-DY05 | 실험실 패더 | 1 | 1 | P-DY06 | 실험실 텐터 | 180 | 1 | 2 | 2 | [165 empty] | 310.8456782 | 1.18 | [12 empty] | 35.43 | 0.17 | -1.14 | 7.878 | 36.09 | 0.02 | -1.11 | 37.99 | -0.2 | -1.5 | 4 | 1.95
| 243 | 2021-04-02 | 부산대학교 | 1 | P-DY09 | 고압 래피드 염색기 | RAW-001 | Recycled Polyester | 300 | 96 | Semi Dull | Draw Textured Yarn | 82.5 | 150*2 INT | Filaments | Recycled Polyester | 300 | 96 | Semi Dull | Draw Textured Yarn | 82.5 | 150*2 INT | Filaments | WOVEN | TWILL |  |  |  | P-DY09 | 고압 래피드 염색기 |  | Sera Wash C-NEP | DYSTAR | 정련호발제 | 3 | NaOH | 삼일 | 가성소다 | 5 | CH3COOH | 삼일 | 빙초산 | 0.5 | 45 | 5.5 | 95 | 60 | 0 | 95 | 0 | 0 | 95 | 0 | 0 | 95 | 0 | 0 | 95 | 0 | 0 | 95 | 0 | 0 | 95 | 0 | 80 | 10 | 2 | P-DY12 | 산업용 텐터기 | 1 | 3 | 3 |  |  | 170 | 170 | 20 | 1200 |  |  | 170 | 170 | 20 | 1200 |  |  | 170 | 170 | 20 | 1200 |  |  | 170 | 170 | 20 | 1200 |  |  | 170 | 170 | 20 | 1200 |  |  | 170 | 170 | 20 | 1200 |  |  | 170 | 170 | 20 | 1200 | 6.75 | Dianix Grey AM-SLR | DYSTAR | 분산 | 고일광 | 3 | [16 empty] | 1:10 | 0.0675 | Sunsolt RM-340S | 니카코리아 | 분산·균염제 | 0.3 | 빙초산 | 삼일 | 산 | 0.5 | Fadex® TS liq | Archroma | 일광견뢰도증진제 | 4 | Sera Fast P-UVC | Dystar | 일광견뢰도증진제 | 4 | P-DY08 | STARLET DL-6000+ | 40 | 1.5 | 64 | 0 | 0.75 | 100 | 0 | 1.5 | 136 | 60 | 2 | 64 | 0 | 0 | 64 | 0 | 0 | 64 | 0 | 0 | 64 | 0 | P-DY08 | STARLET DL-6000+ | NaOH | 삼일 | 가성소다 | 2 | Sera Con M-FAS | Dystar | 환원세정제 | 2 | 1:10 | 0.0675 | 40 | 2 | 80 | 20 | 0 | 80 | 0 | 0 | 80 | 0 | 0 | 80 | 0 | 0 | 80 | 0 | 0 | 80 | 0 | 0 | 80 | 0 | 60 |  | 1 | 25 |  | 2 |  |  |  | 100 | 10 |  |  |  |  | P-DY05 | 실험실 패더 | 1 | 1 | P-DY06 | 실험실 텐터 | 180 | 1 | 2 | 2 | [165 empty] | 310.8456782 | 1.18 | [12 empty] | 30.21 | 0.21 | -1.37 | 9.1484 | 31.49 | 0.2 | -1.22 | 33.29 | -0.03 | -1.11 | 4 | 1.823333
| 244 | 2021-04-02 | 부산대학교 | 1 | P-DY09 | 고압 래피드 염색기 | RAW-001 | Recycled Polyester | 300 | 96 | Semi Dull | Draw Textured Yarn | 82.5 | 150*2 INT | Filaments | Recycled Polyester | 300 | 96 | Semi Dull | Draw Textured Yarn | 82.5 | 150*2 INT | Filaments | WOVEN | TWILL |  |  |  | P-DY09 | 고압 래피드 염색기 |  | Sera Wash C-NEP | DYSTAR | 정련호발제 | 3 | NaOH | 삼일 | 가성소다 | 5 | CH3COOH | 삼일 | 빙초산 | 0.5 | 45 | 5.5 | 95 | 60 | 0 | 95 | 0 | 0 | 95 | 0 | 0 | 95 | 0 | 0 | 95 | 0 | 0 | 95 | 0 | 0 | 95 | 0 | 80 | 10 | 2 | P-DY12 | 산업용 텐터기 | 1 | 3 | 3 |  |  | 170 | 170 | 20 | 1200 |  |  | 170 | 170 | 20 | 1200 |  |  | 170 | 170 | 20 | 1200 |  |  | 170 | 170 | 20 | 1200 |  |  | 170 | 170 | 20 | 1200 |  |  | 170 | 170 | 20 | 1200 |  |  | 170 | 170 | 20 | 1200 | 6.75 | Dianix Grey AM-SLR | DYSTAR | 분산 | 고일광 | 4 | [16 empty] | 1:10 | 0.0675 | Sunsolt RM-340S | 니카코리아 | 분산·균염제 | 0.3 | 빙초산 | 삼일 | 산 | 0.5 | Fadex® TS liq | Archroma | 일광견뢰도증진제 | 4 | Sera Fast P-UVC | Dystar | 일광견뢰도증진제 | 4 | P-DY08 | STARLET DL-6000+ | 40 | 1.5 | 64 | 0 | 0.75 | 100 | 0 | 1.5 | 136 | 60 | 2 | 64 | 0 | 0 | 64 | 0 | 0 | 64 | 0 | 0 | 64 | 0 | P-DY08 | STARLET DL-6000+ | NaOH | 삼일 | 가성소다 | 2 | Sera Con M-FAS | Dystar | 환원세정제 | 2 | 1:10 | 0.0675 | 40 | 2 | 80 | 20 | 0 | 80 | 0 | 0 | 80 | 0 | 0 | 80 | 0 | 0 | 80 | 0 | 0 | 80 | 0 | 0 | 80 | 0 | 60 |  | 1 | 25 |  | 2 |  |  |  | 100 | 10 |  |  |  |  | P-DY05 | 실험실 패더 | 1 | 1 | P-DY06 | 실험실 텐터 | 180 | 1 | 2 | 2 | [165 empty] | 310.8456782 | 1.18 | [12 empty] | 26.9 | 0.11 | -1.59 | 10.696 | 27.87 | -0.01 | -1.51 | 29.8 | -0.1 | -1.37 | 4 | 1.933333
| 245 | 2021-04-02 | 부산대학교 | 1 | P-DY09 | 고압 래피드 염색기 | RAW-001 | Recycled Polyester | 300 | 96 | Semi Dull | Draw Textured Yarn | 82.5 | 150*2 INT | Filaments | Recycled Polyester | 300 | 96 | Semi Dull | Draw Textured Yarn | 82.5 | 150*2 INT | Filaments | WOVEN | TWILL |  |  |  | P-DY09 | 고압 래피드 염색기 |  | Sera Wash C-NEP | DYSTAR | 정련호발제 | 3 | NaOH | 삼일 | 가성소다 | 5 | CH3COOH | 삼일 | 빙초산 | 0.5 | 45 | 5.5 | 95 | 60 | 0 | 95 | 0 | 0 | 95 | 0 | 0 | 95 | 0 | 0 | 95 | 0 | 0 | 95 | 0 | 0 | 95 | 0 | 80 | 10 | 2 | P-DY12 | 산업용 텐터기 | 1 | 3 | 3 |  |  | 170 | 170 | 20 | 1200 |  |  | 170 | 170 | 20 | 1200 |  |  | 170 | 170 | 20 | 1200 |  |  | 170 | 170 | 20 | 1200 |  |  | 170 | 170 | 20 | 1200 |  |  | 170 | 170 | 20 | 1200 |  |  | 170 | 170 | 20 | 1200 | 6.75 | Dianix Grey AM-SLR | DYSTAR | 분산 | 고일광 | 5 | [16 empty] | 1:10 | 0.0675 | Sunsolt RM-340S | 니카코리아 | 분산·균염제 | 0.3 | 빙초산 | 삼일 | 산 | 0.5 | Fadex® TS liq | Archroma | 일광견뢰도증진제 | 4 | Sera Fast P-UVC | Dystar | 일광견뢰도증진제 | 4 | P-DY08 | STARLET DL-6000+ | 40 | 1.5 | 64 | 0 | 0.75 | 100 | 0 | 1.5 | 136 | 60 | 2 | 64 | 0 | 0 | 64 | 0 | 0 | 64 | 0 | 0 | 64 | 0 | P-DY08 | STARLET DL-6000+ | NaOH | 삼일 | 가성소다 | 2 | Sera Con M-FAS | Dystar | 환원세정제 | 2 | 1:10 | 0.0675 | 40 | 2 | 80 | 20 | 0 | 80 | 0 | 0 | 80 | 0 | 0 | 80 | 0 | 0 | 80 | 0 | 0 | 80 | 0 | 0 | 80 | 0 | 60 |  | 1 | 25 |  | 2 |  |  |  | 100 | 10 |  |  |  |  | P-DY05 | 실험실 패더 | 1 | 1 | P-DY06 | 실험실 텐터 | 180 | 1 | 2 | 2 | [165 empty] | 310.8456782 | 1.18 | [12 empty] | 22.45 | 0.09 | -1.62 | 13.187 | 23.67 | 0.01 | -1.45 | 25.13 | 0.06 | -1.15 | 4-5 | 1.496667
| 246 | 2021-04-02 | 부산대학교 | 1 | P-DY09 | 고압 래피드 염색기 | RAW-001 | Recycled Polyester | 300 | 96 | Semi Dull | Draw Textured Yarn | 82.5 | 150*2 INT | Filaments | Recycled Polyester | 300 | 96 | Semi Dull | Draw Textured Yarn | 82.5 | 150*2 INT | Filaments | WOVEN | TWILL |  |  |  | P-DY09 | 고압 래피드 염색기 |  | Sera Wash C-NEP | DYSTAR | 정련호발제 | 3 | NaOH | 삼일 | 가성소다 | 5 | CH3COOH | 삼일 | 빙초산 | 0.5 | 45 | 5.5 | 95 | 60 | 0 | 95 | 0 | 0 | 95 | 0 | 0 | 95 | 0 | 0 | 95 | 0 | 0 | 95 | 0 | 0 | 95 | 0 | 80 | 10 | 2 | P-DY12 | 산업용 텐터기 | 1 | 3 | 3 |  |  | 170 | 170 | 20 | 1200 |  |  | 170 | 170 | 20 | 1200 |  |  | 170 | 170 | 20 | 1200 |  |  | 170 | 170 | 20 | 1200 |  |  | 170 | 170 | 20 | 1200 |  |  | 170 | 170 | 20 | 1200 |  |  | 170 | 170 | 20 | 1200 | 6.75 | Dianix Grey AM-SLR | DYSTAR | 분산 | 고일광 | 6 | [16 empty] | 1:10 | 0.0675 | Sunsolt RM-340S | 니카코리아 | 분산·균염제 | 0.3 | 빙초산 | 삼일 | 산 | 0.5 | Fadex® TS liq | Archroma | 일광견뢰도증진제 | 4 | Sera Fast P-UVC | Dystar | 일광견뢰도증진제 | 4 | P-DY08 | STARLET DL-6000+ | 40 | 1.5 | 64 | 0 | 0.75 | 100 | 0 | 1.5 | 136 | 60 | 2 | 64 | 0 | 0 | 64 | 0 | 0 | 64 | 0 | 0 | 64 | 0 | P-DY08 | STARLET DL-6000+ | NaOH | 삼일 | 가성소다 | 2 | Sera Con M-FAS | Dystar | 환원세정제 | 2 | 1:10 | 0.0675 | 40 | 2 | 80 | 20 | 0 | 80 | 0 | 0 | 80 | 0 | 0 | 80 | 0 | 0 | 80 | 0 | 0 | 80 | 0 | 0 | 80 | 0 | 60 |  | 1 | 25 |  | 2 |  |  |  | 100 | 10 |  |  |  |  | P-DY05 | 실험실 패더 | 1 | 1 | P-DY06 | 실험실 텐터 | 180 | 1 | 2 | 2 | [165 empty] | 310.8456782 | 1.18 | [12 empty] | 24.17 | 0.1 | -1.64 | 12.281 | 25.39 | 0.05 | -1.53 | 27.32 | -0.03 | -1.32 | 4 | 1.95
| 247 | 2021-04-09 | 부산대학교 | 1 | P-DY09 | 고압 래피드 염색기 | RAW-001 | Recycled Polyester | 300 | 96 | Semi Dull | Draw Textured Yarn | 82.5 | 150*2 INT | Filaments | Recycled Polyester | 300 | 96 | Semi Dull | Draw Textured Yarn | 82.5 | 150*2 INT | Filaments | WOVEN | TWILL |  |  |  | P-DY09 | 고압 래피드 염색기 |  | Sera Wash C-NEP | DYSTAR | 정련호발제 | 3 | NaOH | 삼일 | 가성소다 | 5 | CH3COOH | 삼일 | 빙초산 | 0.5 | 45 | 5.5 | 95 | 60 | 0 | 95 | 0 | 0 | 95 | 0 | 0 | 95 | 0 | 0 | 95 | 0 | 0 | 95 | 0 | 0 | 95 | 0 | 80 | 10 | 2 | P-DY12 | 산업용 텐터기 | 1 | 3 | 3 |  |  | 170 | 170 | 20 | 1200 |  |  | 170 | 170 | 20 | 1200 |  |  | 170 | 170 | 20 | 1200 |  |  | 170 | 170 | 20 | 1200 |  |  | 170 | 170 | 20 | 1200 |  |  | 170 | 170 | 20 | 1200 |  |  | 170 | 170 | 20 | 1200 | 6.75 | Synolon Dark Grey AK | 경인양행 | 분산 | 고일광 | 1 | [16 empty] | 1:10 | 0.0675 | Sunsolt RM-340S | 니카코리아 | 분산·균염제 | 0.3 | 빙초산 | 삼일 | 산 | 0.5 | [8 empty] | P-DY08 | STARLET DL-6000+ | 40 | 1.5 | 64 | 0 | 0.75 | 100 | 0 | 1.5 | 136 | 60 | 2 | 64 | 0 | 0 | 64 | 0 | 0 | 64 | 0 | 0 | 64 | 0 | P-DY08 | STARLET DL-6000+ | NaOH | 삼일 | 가성소다 | 2 | Sera Con M-FAS | Dystar | 환원세정제 | 2 | 1:10 | 0.0675 | 40 | 2 | 80 | 20 | 0 | 80 | 0 | 0 | 80 | 0 | 0 | 80 | 0 | 0 | 80 | 0 | 0 | 80 | 0 | 0 | 80 | 0 | 60 |  | 1 | 25 |  | 2 |  |  |  | 100 | 10 |  |  |  |  | P-DY05 | 실험실 패더 | 1 | 1 | P-DY06 | 실험실 텐터 | 180 | 1 | 2 | 2 | [165 empty] | 310.8456782 | 1.18 | [12 empty] | 38.13 | -0.07 | -0.94 | 3.4776 | 38.55 | -0.07 | -1.03 | 46.17 | 1.06 | -4.16 | 1-2 | 8.316667
| 248 | 2021-04-09 | 부산대학교 | 1 | P-DY09 | 고압 래피드 염색기 | RAW-001 | Recycled Polyester | 300 | 96 | Semi Dull | Draw Textured Yarn | 82.5 | 150*2 INT | Filaments | Recycled Polyester | 300 | 96 | Semi Dull | Draw Textured Yarn | 82.5 | 150*2 INT | Filaments | WOVEN | TWILL |  |  |  | P-DY09 | 고압 래피드 염색기 |  | Sera Wash C-NEP | DYSTAR | 정련호발제 | 3 | NaOH | 삼일 | 가성소다 | 5 | CH3COOH | 삼일 | 빙초산 | 0.5 | 45 | 5.5 | 95 | 60 | 0 | 95 | 0 | 0 | 95 | 0 | 0 | 95 | 0 | 0 | 95 | 0 | 0 | 95 | 0 | 0 | 95 | 0 | 80 | 10 | 2 | P-DY12 | 산업용 텐터기 | 1 | 3 | 3 |  |  | 170 | 170 | 20 | 1200 |  |  | 170 | 170 | 20 | 1200 |  |  | 170 | 170 | 20 | 1200 |  |  | 170 | 170 | 20 | 1200 |  |  | 170 | 170 | 20 | 1200 |  |  | 170 | 170 | 20 | 1200 |  |  | 170 | 170 | 20 | 1200 | 6.75 | Synolon Dark Grey AK | 경인양행 | 분산 | 고일광 | 2 | [16 empty] | 1:10 | 0.0675 | Sunsolt RM-340S | 니카코리아 | 분산·균염제 | 0.3 | 빙초산 | 삼일 | 산 | 0.5 | [8 empty] | P-DY08 | STARLET DL-6000+ | 40 | 1.5 | 64 | 0 | 0.75 | 100 | 0 | 1.5 | 136 | 60 | 2 | 64 | 0 | 0 | 64 | 0 | 0 | 64 | 0 | 0 | 64 | 0 | P-DY08 | STARLET DL-6000+ | NaOH | 삼일 | 가성소다 | 2 | Sera Con M-FAS | Dystar | 환원세정제 | 2 | 1:10 | 0.0675 | 40 | 2 | 80 | 20 | 0 | 80 | 0 | 0 | 80 | 0 | 0 | 80 | 0 | 0 | 80 | 0 | 0 | 80 | 0 | 0 | 80 | 0 | 60 |  | 1 | 25 |  | 2 |  |  |  | 100 | 10 |  |  |  |  | P-DY05 | 실험실 패더 | 1 | 1 | P-DY06 | 실험실 텐터 | 180 | 1 | 2 | 2 | [165 empty] | 310.8456782 | 1.18 | [12 empty] | 28.85 | -0.15 | -1.2 | 6.4802 | 29.97 | -0.21 | -1.06 | 37.31 | 1.21 | -4.55 | 1-2 | 8.26
| 249 | 2021-04-09 | 부산대학교 | 1 | P-DY09 | 고압 래피드 염색기 | RAW-001 | Recycled Polyester | 300 | 96 | Semi Dull | Draw Textured Yarn | 82.5 | 150*2 INT | Filaments | Recycled Polyester | 300 | 96 | Semi Dull | Draw Textured Yarn | 82.5 | 150*2 INT | Filaments | WOVEN | TWILL |  |  |  | P-DY09 | 고압 래피드 염색기 |  | Sera Wash C-NEP | DYSTAR | 정련호발제 | 3 | NaOH | 삼일 | 가성소다 | 5 | CH3COOH | 삼일 | 빙초산 | 0.5 | 45 | 5.5 | 95 | 60 | 0 | 95 | 0 | 0 | 95 | 0 | 0 | 95 | 0 | 0 | 95 | 0 | 0 | 95 | 0 | 0 | 95 | 0 | 80 | 10 | 2 | P-DY12 | 산업용 텐터기 | 1 | 3 | 3 |  |  | 170 | 170 | 20 | 1200 |  |  | 170 | 170 | 20 | 1200 |  |  | 170 | 170 | 20 | 1200 |  |  | 170 | 170 | 20 | 1200 |  |  | 170 | 170 | 20 | 1200 |  |  | 170 | 170 | 20 | 1200 |  |  | 170 | 170 | 20 | 1200 | 6.75 | Synolon Dark Grey AK | 경인양행 | 분산 | 고일광 | 3 | [16 empty] | 1:10 | 0.0675 | Sunsolt RM-340S | 니카코리아 | 분산·균염제 | 0.3 | 빙초산 | 삼일 | 산 | 0.5 | [8 empty] | P-DY08 | STARLET DL-6000+ | 40 | 1.5 | 64 | 0 | 0.75 | 100 | 0 | 1.5 | 136 | 60 | 2 | 64 | 0 | 0 | 64 | 0 | 0 | 64 | 0 | 0 | 64 | 0 | P-DY08 | STARLET DL-6000+ | NaOH | 삼일 | 가성소다 | 2 | Sera Con M-FAS | Dystar | 환원세정제 | 2 | 1:10 | 0.0675 | 40 | 2 | 80 | 20 | 0 | 80 | 0 | 0 | 80 | 0 | 0 | 80 | 0 | 0 | 80 | 0 | 0 | 80 | 0 | 0 | 80 | 0 | 60 |  | 1 | 25 |  | 2 |  |  |  | 100 | 10 |  |  |  |  | P-DY05 | 실험실 패더 | 1 | 1 | P-DY06 | 실험실 텐터 | 180 | 1 | 2 | 2 | [165 empty] | 310.8456782 | 1.18 | [12 empty] | 21.04 | -0.01 | -1.35 | 12.021 | 22.73 | 0.02 | -1.18 | 26.54 | 0.31 | -3.03 | 3 | 4.243333
| 250 | 2021-04-09 | 부산대학교 | 1 | P-DY09 | 고압 래피드 염색기 | RAW-001 | Recycled Polyester | 300 | 96 | Semi Dull | Draw Textured Yarn | 82.5 | 150*2 INT | Filaments | Recycled Polyester | 300 | 96 | Semi Dull | Draw Textured Yarn | 82.5 | 150*2 INT | Filaments | WOVEN | TWILL |  |  |  | P-DY09 | 고압 래피드 염색기 |  | Sera Wash C-NEP | DYSTAR | 정련호발제 | 3 | NaOH | 삼일 | 가성소다 | 5 | CH3COOH | 삼일 | 빙초산 | 0.5 | 45 | 5.5 | 95 | 60 | 0 | 95 | 0 | 0 | 95 | 0 | 0 | 95 | 0 | 0 | 95 | 0 | 0 | 95 | 0 | 0 | 95 | 0 | 80 | 10 | 2 | P-DY12 | 산업용 텐터기 | 1 | 3 | 3 |  |  | 170 | 170 | 20 | 1200 |  |  | 170 | 170 | 20 | 1200 |  |  | 170 | 170 | 20 | 1200 |  |  | 170 | 170 | 20 | 1200 |  |  | 170 | 170 | 20 | 1200 |  |  | 170 | 170 | 20 | 1200 |  |  | 170 | 170 | 20 | 1200 | 6.75 | Synolon Dark Grey AK | 경인양행 | 분산 | 고일광 | 4 | [16 empty] | 1:10 | 0.0675 | Sunsolt RM-340S | 니카코리아 | 분산·균염제 | 0.3 | 빙초산 | 삼일 | 산 | 0.5 | [8 empty] | P-DY08 | STARLET DL-6000+ | 40 | 1.5 | 64 | 0 | 0.75 | 100 | 0 | 1.5 | 136 | 60 | 2 | 64 | 0 | 0 | 64 | 0 | 0 | 64 | 0 | 0 | 64 | 0 | P-DY08 | STARLET DL-6000+ | NaOH | 삼일 | 가성소다 | 2 | Sera Con M-FAS | Dystar | 환원세정제 | 2 | 1:10 | 0.0675 | 40 | 2 | 80 | 20 | 0 | 80 | 0 | 0 | 80 | 0 | 0 | 80 | 0 | 0 | 80 | 0 | 0 | 80 | 0 | 0 | 80 | 0 | 60 |  | 1 | 25 |  | 2 |  |  |  | 100 | 10 |  |  |  |  | P-DY05 | 실험실 패더 | 1 | 1 | P-DY06 | 실험실 텐터 | 180 | 1 | 2 | 2 | [165 empty] | 310.8456782 | 1.18 | [12 empty] | 24.39 | -0.08 | -1.5 | 9.0047 | 25.2 | -0.17 | -1.4 | 29.28 | 0.26 | -3.39 | 3 | 4.563333
| 251 | 2021-04-09 | 부산대학교 | 1 | P-DY09 | 고압 래피드 염색기 | RAW-001 | Recycled Polyester | 300 | 96 | Semi Dull | Draw Textured Yarn | 82.5 | 150*2 INT | Filaments | Recycled Polyester | 300 | 96 | Semi Dull | Draw Textured Yarn | 82.5 | 150*2 INT | Filaments | WOVEN | TWILL |  |  |  | P-DY09 | 고압 래피드 염색기 |  | Sera Wash C-NEP | DYSTAR | 정련호발제 | 3 | NaOH | 삼일 | 가성소다 | 5 | CH3COOH | 삼일 | 빙초산 | 0.5 | 45 | 5.5 | 95 | 60 | 0 | 95 | 0 | 0 | 95 | 0 | 0 | 95 | 0 | 0 | 95 | 0 | 0 | 95 | 0 | 0 | 95 | 0 | 80 | 10 | 2 | P-DY12 | 산업용 텐터기 | 1 | 3 | 3 |  |  | 170 | 170 | 20 | 1200 |  |  | 170 | 170 | 20 | 1200 |  |  | 170 | 170 | 20 | 1200 |  |  | 170 | 170 | 20 | 1200 |  |  | 170 | 170 | 20 | 1200 |  |  | 170 | 170 | 20 | 1200 |  |  | 170 | 170 | 20 | 1200 | 6.75 | Synolon Dark Grey AK | 경인양행 | 분산 | 고일광 | 5 | [16 empty] | 1:10 | 0.0675 | Sunsolt RM-340S | 니카코리아 | 분산·균염제 | 0.3 | 빙초산 | 삼일 | 산 | 0.5 | [8 empty] | P-DY08 | STARLET DL-6000+ | 40 | 1.5 | 64 | 0 | 0.75 | 100 | 0 | 1.5 | 136 | 60 | 2 | 64 | 0 | 0 | 64 | 0 | 0 | 64 | 0 | 0 | 64 | 0 | P-DY08 | STARLET DL-6000+ | NaOH | 삼일 | 가성소다 | 2 | Sera Con M-FAS | Dystar | 환원세정제 | 2 | 1:10 | 0.0675 | 40 | 2 | 80 | 20 | 0 | 80 | 0 | 0 | 80 | 0 | 0 | 80 | 0 | 0 | 80 | 0 | 0 | 80 | 0 | 0 | 80 | 0 | 60 |  | 1 | 25 |  | 2 |  |  |  | 100 | 10 |  |  |  |  | P-DY05 | 실험실 패더 | 1 | 1 | P-DY06 | 실험실 텐터 | 180 | 1 | 2 | 2 | [165 empty] | 310.8456782 | 1.18 | [12 empty] | 19.92 | 0 | -1.35 | 13.206 | 21.45 | 0.04 | -1.2 | 24.83 | 0.25 | -2.81 | 3 | 3.743333
| 252 | 2021-04-09 | 부산대학교 | 1 | P-DY09 | 고압 래피드 염색기 | RAW-001 | Recycled Polyester | 300 | 96 | Semi Dull | Draw Textured Yarn | 82.5 | 150*2 INT | Filaments | Recycled Polyester | 300 | 96 | Semi Dull | Draw Textured Yarn | 82.5 | 150*2 INT | Filaments | WOVEN | TWILL |  |  |  | P-DY09 | 고압 래피드 염색기 |  | Sera Wash C-NEP | DYSTAR | 정련호발제 | 3 | NaOH | 삼일 | 가성소다 | 5 | CH3COOH | 삼일 | 빙초산 | 0.5 | 45 | 5.5 | 95 | 60 | 0 | 95 | 0 | 0 | 95 | 0 | 0 | 95 | 0 | 0 | 95 | 0 | 0 | 95 | 0 | 0 | 95 | 0 | 80 | 10 | 2 | P-DY12 | 산업용 텐터기 | 1 | 3 | 3 |  |  | 170 | 170 | 20 | 1200 |  |  | 170 | 170 | 20 | 1200 |  |  | 170 | 170 | 20 | 1200 |  |  | 170 | 170 | 20 | 1200 |  |  | 170 | 170 | 20 | 1200 |  |  | 170 | 170 | 20 | 1200 |  |  | 170 | 170 | 20 | 1200 | 6.75 | Synolon Dark Grey AK | 경인양행 | 분산 | 고일광 | 6 | [16 empty] | 1:10 | 0.0675 | Sunsolt RM-340S | 니카코리아 | 분산·균염제 | 0.3 | 빙초산 | 삼일 | 산 | 0.5 | [8 empty] | P-DY08 | STARLET DL-6000+ | 40 | 1.5 | 64 | 0 | 0.75 | 100 | 0 | 1.5 | 136 | 60 | 2 | 64 | 0 | 0 | 64 | 0 | 0 | 64 | 0 | 0 | 64 | 0 | P-DY08 | STARLET DL-6000+ | NaOH | 삼일 | 가성소다 | 2 | Sera Con M-FAS | Dystar | 환원세정제 | 2 | 1:10 | 0.0675 | 40 | 2 | 80 | 20 | 0 | 80 | 0 | 0 | 80 | 0 | 0 | 80 | 0 | 0 | 80 | 0 | 0 | 80 | 0 | 0 | 80 | 0 | 60 |  | 1 | 25 |  | 2 |  |  |  | 100 | 10 |  |  |  |  | P-DY05 | 실험실 패더 | 1 | 1 | P-DY06 | 실험실 텐터 | 180 | 1 | 2 | 2 | [165 empty] | 310.8456782 | 1.18 | [12 empty] | 18.75 | -0.03 | -1.33 | 14.654 | 19.83 | 0 | -1.22 | 22.54 | 0.05 | -2.08 | 3 | 2.84
| 253 | 2021-04-12 | 부산대학교 | 1 | P-DY09 | 고압 래피드 염색기 | RAW-001 | Recycled Polyester | 300 | 96 | Semi Dull | Draw Textured Yarn | 82.5 | 150*2 INT | Filaments | Recycled Polyester | 300 | 96 | Semi Dull | Draw Textured Yarn | 82.5 | 150*2 INT | Filaments | WOVEN | TWILL |  |  |  | P-DY09 | 고압 래피드 염색기 |  | Sera Wash C-NEP | DYSTAR | 정련호발제 | 3 | NaOH | 삼일 | 가성소다 | 5 | CH3COOH | 삼일 | 빙초산 | 0.5 | 45 | 5.5 | 95 | 60 | 0 | 95 | 0 | 0 | 95 | 0 | 0 | 95 | 0 | 0 | 95 | 0 | 0 | 95 | 0 | 0 | 95 | 0 | 80 | 10 | 2 | P-DY12 | 산업용 텐터기 | 1 | 3 | 3 |  |  | 170 | 170 | 20 | 1200 |  |  | 170 | 170 | 20 | 1200 |  |  | 170 | 170 | 20 | 1200 |  |  | 170 | 170 | 20 | 1200 |  |  | 170 | 170 | 20 | 1200 |  |  | 170 | 170 | 20 | 1200 |  |  | 170 | 170 | 20 | 1200 | 6.75 | Synolon Dark Grey AK | 경인양행 | 분산 | 고일광 | 1 | [16 empty] | 1:10 | 0.0675 | Sunsolt RM-340S | 니카코리아 | 분산·균염제 | 0.3 | 빙초산 | 삼일 | 산 | 0.5 | UVK-200 | 경인양행 | 일광견뢰도증진제 | 4 | UVK-400 H/C | 경인양행 | 일광견뢰도증진제 | 4 | P-DY08 | STARLET DL-6000+ | 40 | 1.5 | 64 | 0 | 0.75 | 100 | 0 | 1.5 | 136 | 60 | 2 | 64 | 0 | 0 | 64 | 0 | 0 | 64 | 0 | 0 | 64 | 0 | P-DY08 | STARLET DL-6000+ | NaOH | 삼일 | 가성소다 | 2 | Sera Con M-FAS | Dystar | 환원세정제 | 2 | 1:10 | 0.0675 | 40 | 2 | 80 | 20 | 0 | 80 | 0 | 0 | 80 | 0 | 0 | 80 | 0 | 0 | 80 | 0 | 0 | 80 | 0 | 0 | 80 | 0 | 60 |  | 1 | 25 |  | 2 |  |  |  | 100 | 10 |  |  |  |  | P-DY05 | 실험실 패더 | 1 | 1 | P-DY06 | 실험실 텐터 | 180 | 1 | 2 | 2 | [165 empty] | 310.8456782 | 1.18 | [12 empty] | 38.91 | -0.22 | -0.65 | 5.9612 | 38.81 | -0.28 | -0.67 | 42.3 | -0.62 | -2.99 | 2-3 | 4.213333
| 254 | 2021-04-12 | 부산대학교 | 1 | P-DY09 | 고압 래피드 염색기 | RAW-001 | Recycled Polyester | 300 | 96 | Semi Dull | Draw Textured Yarn | 82.5 | 150*2 INT | Filaments | Recycled Polyester | 300 | 96 | Semi Dull | Draw Textured Yarn | 82.5 | 150*2 INT | Filaments | WOVEN | TWILL |  |  |  | P-DY09 | 고압 래피드 염색기 |  | Sera Wash C-NEP | DYSTAR | 정련호발제 | 3 | NaOH | 삼일 | 가성소다 | 5 | CH3COOH | 삼일 | 빙초산 | 0.5 | 45 | 5.5 | 95 | 60 | 0 | 95 | 0 | 0 | 95 | 0 | 0 | 95 | 0 | 0 | 95 | 0 | 0 | 95 | 0 | 0 | 95 | 0 | 80 | 10 | 2 | P-DY12 | 산업용 텐터기 | 1 | 3 | 3 |  |  | 170 | 170 | 20 | 1200 |  |  | 170 | 170 | 20 | 1200 |  |  | 170 | 170 | 20 | 1200 |  |  | 170 | 170 | 20 | 1200 |  |  | 170 | 170 | 20 | 1200 |  |  | 170 | 170 | 20 | 1200 |  |  | 170 | 170 | 20 | 1200 | 6.75 | Synolon Dark Grey AK | 경인양행 | 분산 | 고일광 | 2 | [16 empty] | 1:10 | 0.0675 | Sunsolt RM-340S | 니카코리아 | 분산·균염제 | 0.3 | 빙초산 | 삼일 | 산 | 0.5 | UVK-200 | 경인양행 | 일광견뢰도증진제 | 4 | UVK-400 H/C | 경인양행 | 일광견뢰도증진제 | 4 | P-DY08 | STARLET DL-6000+ | 40 | 1.5 | 64 | 0 | 0.75 | 100 | 0 | 1.5 | 136 | 60 | 2 | 64 | 0 | 0 | 64 | 0 | 0 | 64 | 0 | 0 | 64 | 0 | P-DY08 | STARLET DL-6000+ | NaOH | 삼일 | 가성소다 | 2 | Sera Con M-FAS | Dystar | 환원세정제 | 2 | 1:10 | 0.0675 | 40 | 2 | 80 | 20 | 0 | 80 | 0 | 0 | 80 | 0 | 0 | 80 | 0 | 0 | 80 | 0 | 0 | 80 | 0 | 0 | 80 | 0 | 60 |  | 1 | 25 |  | 2 |  |  |  | 100 | 10 |  |  |  |  | P-DY05 | 실험실 패더 | 1 | 1 | P-DY06 | 실험실 텐터 | 180 | 1 | 2 | 2 | [165 empty] | 310.8456782 | 1.18 | [12 empty] | 28.64 | -0.14 | -1.08 | 9.4332 | 29.75 | -0.15 | -0.86 | 32.43 | -0.34 | -3.24 | 3 | 3.59
| 255 | 2021-04-12 | 부산대학교 | 1 | P-DY09 | 고압 래피드 염색기 | RAW-001 | Recycled Polyester | 300 | 96 | Semi Dull | Draw Textured Yarn | 82.5 | 150*2 INT | Filaments | Recycled Polyester | 300 | 96 | Semi Dull | Draw Textured Yarn | 82.5 | 150*2 INT | Filaments | WOVEN | TWILL |  |  |  | P-DY09 | 고압 래피드 염색기 |  | Sera Wash C-NEP | DYSTAR | 정련호발제 | 3 | NaOH | 삼일 | 가성소다 | 5 | CH3COOH | 삼일 | 빙초산 | 0.5 | 45 | 5.5 | 95 | 60 | 0 | 95 | 0 | 0 | 95 | 0 | 0 | 95 | 0 | 0 | 95 | 0 | 0 | 95 | 0 | 0 | 95 | 0 | 80 | 10 | 2 | P-DY12 | 산업용 텐터기 | 1 | 3 | 3 |  |  | 170 | 170 | 20 | 1200 |  |  | 170 | 170 | 20 | 1200 |  |  | 170 | 170 | 20 | 1200 |  |  | 170 | 170 | 20 | 1200 |  |  | 170 | 170 | 20 | 1200 |  |  | 170 | 170 | 20 | 1200 |  |  | 170 | 170 | 20 | 1200 | 6.75 | Synolon Dark Grey AK | 경인양행 | 분산 | 고일광 | 3 | [16 empty] | 1:10 | 0.0675 | Sunsolt RM-340S | 니카코리아 | 분산·균염제 | 0.3 | 빙초산 | 삼일 | 산 | 0.5 | UVK-200 | 경인양행 | 일광견뢰도증진제 | 4 | UVK-400 H/C | 경인양행 | 일광견뢰도증진제 | 4 | P-DY08 | STARLET DL-6000+ | 40 | 1.5 | 64 | 0 | 0.75 | 100 | 0 | 1.5 | 136 | 60 | 2 | 64 | 0 | 0 | 64 | 0 | 0 | 64 | 0 | 0 | 64 | 0 | P-DY08 | STARLET DL-6000+ | NaOH | 삼일 | 가성소다 | 2 | Sera Con M-FAS | Dystar | 환원세정제 | 2 | 1:10 | 0.0675 | 40 | 2 | 80 | 20 | 0 | 80 | 0 | 0 | 80 | 0 | 0 | 80 | 0 | 0 | 80 | 0 | 0 | 80 | 0 | 0 | 80 | 0 | 60 |  | 1 | 25 |  | 2 |  |  |  | 100 | 10 |  |  |  |  | P-DY05 | 실험실 패더 | 1 | 1 | P-DY06 | 실험실 텐터 | 180 | 1 | 2 | 2 | [165 empty] | 310.8456782 | 1.18 | [12 empty] | 24.22 | -0.11 | -1.36 | 11.422 | 24.7 | -0.14 | -1.2 | 27.94 | -0.21 | -2.93 | 3 | 3.676667
| 256 | 2021-04-12 | 부산대학교 | 1 | P-DY09 | 고압 래피드 염색기 | RAW-001 | Recycled Polyester | 300 | 96 | Semi Dull | Draw Textured Yarn | 82.5 | 150*2 INT | Filaments | Recycled Polyester | 300 | 96 | Semi Dull | Draw Textured Yarn | 82.5 | 150*2 INT | Filaments | WOVEN | TWILL |  |  |  | P-DY09 | 고압 래피드 염색기 |  | Sera Wash C-NEP | DYSTAR | 정련호발제 | 3 | NaOH | 삼일 | 가성소다 | 5 | CH3COOH | 삼일 | 빙초산 | 0.5 | 45 | 5.5 | 95 | 60 | 0 | 95 | 0 | 0 | 95 | 0 | 0 | 95 | 0 | 0 | 95 | 0 | 0 | 95 | 0 | 0 | 95 | 0 | 80 | 10 | 2 | P-DY12 | 산업용 텐터기 | 1 | 3 | 3 |  |  | 170 | 170 | 20 | 1200 |  |  | 170 | 170 | 20 | 1200 |  |  | 170 | 170 | 20 | 1200 |  |  | 170 | 170 | 20 | 1200 |  |  | 170 | 170 | 20 | 1200 |  |  | 170 | 170 | 20 | 1200 |  |  | 170 | 170 | 20 | 1200 | 6.75 | Synolon Dark Grey AK | 경인양행 | 분산 | 고일광 | 4 | [16 empty] | 1:10 | 0.0675 | Sunsolt RM-340S | 니카코리아 | 분산·균염제 | 0.3 | 빙초산 | 삼일 | 산 | 0.5 | UVK-200 | 경인양행 | 일광견뢰도증진제 | 4 | UVK-400 H/C | 경인양행 | 일광견뢰도증진제 | 4 | P-DY08 | STARLET DL-6000+ | 40 | 1.5 | 64 | 0 | 0.75 | 100 | 0 | 1.5 | 136 | 60 | 2 | 64 | 0 | 0 | 64 | 0 | 0 | 64 | 0 | 0 | 64 | 0 | P-DY08 | STARLET DL-6000+ | NaOH | 삼일 | 가성소다 | 2 | Sera Con M-FAS | Dystar | 환원세정제 | 2 | 1:10 | 0.0675 | 40 | 2 | 80 | 20 | 0 | 80 | 0 | 0 | 80 | 0 | 0 | 80 | 0 | 0 | 80 | 0 | 0 | 80 | 0 | 0 | 80 | 0 | 60 |  | 1 | 25 |  | 2 |  |  |  | 100 | 10 |  |  |  |  | P-DY05 | 실험실 패더 | 1 | 1 | P-DY06 | 실험실 텐터 | 180 | 1 | 2 | 2 | [165 empty] | 310.8456782 | 1.18 | [12 empty] | 21.28 | -0.07 | -1.36 | 13.546 | 24.05 | -0.13 | -1.15 | 25.94 | -0.11 | -2.7 | 3 | 2.446667
| 257 | 2021-04-12 | 부산대학교 | 1 | P-DY09 | 고압 래피드 염색기 | RAW-001 | Recycled Polyester | 300 | 96 | Semi Dull | Draw Textured Yarn | 82.5 | 150*2 INT | Filaments | Recycled Polyester | 300 | 96 | Semi Dull | Draw Textured Yarn | 82.5 | 150*2 INT | Filaments | WOVEN | TWILL |  |  |  | P-DY09 | 고압 래피드 염색기 |  | Sera Wash C-NEP | DYSTAR | 정련호발제 | 3 | NaOH | 삼일 | 가성소다 | 5 | CH3COOH | 삼일 | 빙초산 | 0.5 | 45 | 5.5 | 95 | 60 | 0 | 95 | 0 | 0 | 95 | 0 | 0 | 95 | 0 | 0 | 95 | 0 | 0 | 95 | 0 | 0 | 95 | 0 | 80 | 10 | 2 | P-DY12 | 산업용 텐터기 | 1 | 3 | 3 |  |  | 170 | 170 | 20 | 1200 |  |  | 170 | 170 | 20 | 1200 |  |  | 170 | 170 | 20 | 1200 |  |  | 170 | 170 | 20 | 1200 |  |  | 170 | 170 | 20 | 1200 |  |  | 170 | 170 | 20 | 1200 |  |  | 170 | 170 | 20 | 1200 | 6.75 | Synolon Dark Grey AK | 경인양행 | 분산 | 고일광 | 5 | [16 empty] | 1:10 | 0.0675 | Sunsolt RM-340S | 니카코리아 | 분산·균염제 | 0.3 | 빙초산 | 삼일 | 산 | 0.5 | UVK-200 | 경인양행 | 일광견뢰도증진제 | 4 | UVK-400 H/C | 경인양행 | 일광견뢰도증진제 | 4 | P-DY08 | STARLET DL-6000+ | 40 | 1.5 | 64 | 0 | 0.75 | 100 | 0 | 1.5 | 136 | 60 | 2 | 64 | 0 | 0 | 64 | 0 | 0 | 64 | 0 | 0 | 64 | 0 | P-DY08 | STARLET DL-6000+ | NaOH | 삼일 | 가성소다 | 2 | Sera Con M-FAS | Dystar | 환원세정제 | 2 | 1:10 | 0.0675 | 40 | 2 | 80 | 20 | 0 | 80 | 0 | 0 | 80 | 0 | 0 | 80 | 0 | 0 | 80 | 0 | 0 | 80 | 0 | 0 | 80 | 0 | 60 |  | 1 | 25 |  | 2 |  |  |  | 100 | 10 |  |  |  |  | P-DY05 | 실험실 패더 | 1 | 1 | P-DY06 | 실험실 텐터 | 180 | 1 | 2 | 2 | [165 empty] | 310.8456782 | 1.18 | [12 empty] | 19.6 | -0.05 | -1.28 | 14.954 | 21.42 | -0.01 | -1.15 | 22.01 | -0.02 | -2.2 | 3-4 | 1.63
| 258 | 2021-04-12 | 부산대학교 | 1 | P-DY09 | 고압 래피드 염색기 | RAW-001 | Recycled Polyester | 300 | 96 | Semi Dull | Draw Textured Yarn | 82.5 | 150*2 INT | Filaments | Recycled Polyester | 300 | 96 | Semi Dull | Draw Textured Yarn | 82.5 | 150*2 INT | Filaments | WOVEN | TWILL |  |  |  | P-DY09 | 고압 래피드 염색기 |  | Sera Wash C-NEP | DYSTAR | 정련호발제 | 3 | NaOH | 삼일 | 가성소다 | 5 | CH3COOH | 삼일 | 빙초산 | 0.5 | 45 | 5.5 | 95 | 60 | 0 | 95 | 0 | 0 | 95 | 0 | 0 | 95 | 0 | 0 | 95 | 0 | 0 | 95 | 0 | 0 | 95 | 0 | 80 | 10 | 2 | P-DY12 | 산업용 텐터기 | 1 | 3 | 3 |  |  | 170 | 170 | 20 | 1200 |  |  | 170 | 170 | 20 | 1200 |  |  | 170 | 170 | 20 | 1200 |  |  | 170 | 170 | 20 | 1200 |  |  | 170 | 170 | 20 | 1200 |  |  | 170 | 170 | 20 | 1200 |  |  | 170 | 170 | 20 | 1200 | 6.75 | Synolon Dark Grey AK | 경인양행 | 분산 | 고일광 | 6 | [16 empty] | 1:10 | 0.0675 | Sunsolt RM-340S | 니카코리아 | 분산·균염제 | 0.3 | 빙초산 | 삼일 | 산 | 0.5 | UVK-200 | 경인양행 | 일광견뢰도증진제 | 4 | UVK-400 H/C | 경인양행 | 일광견뢰도증진제 | 4 | P-DY08 | STARLET DL-6000+ | 40 | 1.5 | 64 | 0 | 0.75 | 100 | 0 | 1.5 | 136 | 60 | 2 | 64 | 0 | 0 | 64 | 0 | 0 | 64 | 0 | 0 | 64 | 0 | P-DY08 | STARLET DL-6000+ | NaOH | 삼일 | 가성소다 | 2 | Sera Con M-FAS | Dystar | 환원세정제 | 2 | 1:10 | 0.0675 | 40 | 2 | 80 | 20 | 0 | 80 | 0 | 0 | 80 | 0 | 0 | 80 | 0 | 0 | 80 | 0 | 0 | 80 | 0 | 0 | 80 | 0 | 60 |  | 1 | 25 |  | 2 |  |  |  | 100 | 10 |  |  |  |  | P-DY05 | 실험실 패더 | 1 | 1 | P-DY06 | 실험실 텐터 | 180 | 1 | 2 | 2 | [165 empty] | 310.8456782 | 1.18 | [12 empty] | 18.32 | -0.07 | -1.28 | 16.309 | 20.11 | 0.03 | -1.08 | 21.05 | 0 | -1.51 | 3-4 | 1.043333
| 259 | 2021-04-12 | 부산대학교 | 1 | P-DY09 | 고압 래피드 염색기 | RAW-001 | Recycled Polyester | 300 | 96 | Semi Dull | Draw Textured Yarn | 82.5 | 150*2 INT | Filaments | Recycled Polyester | 300 | 96 | Semi Dull | Draw Textured Yarn | 82.5 | 150*2 INT | Filaments | WOVEN | TWILL |  |  |  | P-DY09 | 고압 래피드 염색기 |  | Sera Wash C-NEP | DYSTAR | 정련호발제 | 3 | NaOH | 삼일 | 가성소다 | 5 | CH3COOH | 삼일 | 빙초산 | 0.5 | 45 | 5.5 | 95 | 60 | 0 | 95 | 0 | 0 | 95 | 0 | 0 | 95 | 0 | 0 | 95 | 0 | 0 | 95 | 0 | 0 | 95 | 0 | 80 | 10 | 2 | P-DY12 | 산업용 텐터기 | 1 | 3 | 3 |  |  | 170 | 170 | 20 | 1200 |  |  | 170 | 170 | 20 | 1200 |  |  | 170 | 170 | 20 | 1200 |  |  | 170 | 170 | 20 | 1200 |  |  | 170 | 170 | 20 | 1200 |  |  | 170 | 170 | 20 | 1200 |  |  | 170 | 170 | 20 | 1200 | 6.75 | Synolon Dark Grey AK | 경인양행 | 분산 | 고일광 | 1 | [16 empty] | 1:10 | 0.0675 | Sunsolt RM-340S | 니카코리아 | 분산·균염제 | 0.3 | 빙초산 | 삼일 | 산 | 0.5 | Fadex® TS liq | Archroma | 일광견뢰도증진제 | 4 | Sera Fast P-UVC | Dystar | 일광견뢰도증진제 | 4 | P-DY08 | STARLET DL-6000+ | 40 | 1.5 | 64 | 0 | 0.75 | 100 | 0 | 1.5 | 136 | 60 | 2 | 64 | 0 | 0 | 64 | 0 | 0 | 64 | 0 | 0 | 64 | 0 | P-DY08 | STARLET DL-6000+ | NaOH | 삼일 | 가성소다 | 2 | Sera Con M-FAS | Dystar | 환원세정제 | 2 | 1:10 | 0.0675 | 40 | 2 | 80 | 20 | 0 | 80 | 0 | 0 | 80 | 0 | 0 | 80 | 0 | 0 | 80 | 0 | 0 | 80 | 0 | 0 | 80 | 0 | 60 |  | 1 | 25 |  | 2 |  |  |  | 100 | 10 |  |  |  |  | P-DY05 | 실험실 패더 | 1 | 1 | P-DY06 | 실험실 텐터 | 180 | 1 | 2 | 2 | [165 empty] | 310.8456782 | 1.18 | [12 empty] | 38.08 | -0.21 | -0.45 | 7.0672 | 38.34 | -0.22 | -0.29 | 40.26 | -0.75 | -2.26 | 3 | 2.8
| 260 | 2021-04-12 | 부산대학교 | 1 | P-DY09 | 고압 래피드 염색기 | RAW-001 | Recycled Polyester | 300 | 96 | Semi Dull | Draw Textured Yarn | 82.5 | 150*2 INT | Filaments | Recycled Polyester | 300 | 96 | Semi Dull | Draw Textured Yarn | 82.5 | 150*2 INT | Filaments | WOVEN | TWILL |  |  |  | P-DY09 | 고압 래피드 염색기 |  | Sera Wash C-NEP | DYSTAR | 정련호발제 | 3 | NaOH | 삼일 | 가성소다 | 5 | CH3COOH | 삼일 | 빙초산 | 0.5 | 45 | 5.5 | 95 | 60 | 0 | 95 | 0 | 0 | 95 | 0 | 0 | 95 | 0 | 0 | 95 | 0 | 0 | 95 | 0 | 0 | 95 | 0 | 80 | 10 | 2 | P-DY12 | 산업용 텐터기 | 1 | 3 | 3 |  |  | 170 | 170 | 20 | 1200 |  |  | 170 | 170 | 20 | 1200 |  |  | 170 | 170 | 20 | 1200 |  |  | 170 | 170 | 20 | 1200 |  |  | 170 | 170 | 20 | 1200 |  |  | 170 | 170 | 20 | 1200 |  |  | 170 | 170 | 20 | 1200 | 6.75 | Synolon Dark Grey AK | 경인양행 | 분산 | 고일광 | 2 | [16 empty] | 1:10 | 0.0675 | Sunsolt RM-340S | 니카코리아 | 분산·균염제 | 0.3 | 빙초산 | 삼일 | 산 | 0.5 | Fadex® TS liq | Archroma | 일광견뢰도증진제 | 4 | Sera Fast P-UVC | Dystar | 일광견뢰도증진제 | 4 | P-DY08 | STARLET DL-6000+ | 40 | 1.5 | 64 | 0 | 0.75 | 100 | 0 | 1.5 | 136 | 60 | 2 | 64 | 0 | 0 | 64 | 0 | 0 | 64 | 0 | 0 | 64 | 0 | P-DY08 | STARLET DL-6000+ | NaOH | 삼일 | 가성소다 | 2 | Sera Con M-FAS | Dystar | 환원세정제 | 2 | 1:10 | 0.0675 | 40 | 2 | 80 | 20 | 0 | 80 | 0 | 0 | 80 | 0 | 0 | 80 | 0 | 0 | 80 | 0 | 0 | 80 | 0 | 0 | 80 | 0 | 60 |  | 1 | 25 |  | 2 |  |  |  | 100 | 10 |  |  |  |  | P-DY05 | 실험실 패더 | 1 | 1 | P-DY06 | 실험실 텐터 | 180 | 1 | 2 | 2 | [165 empty] | 310.8456782 | 1.18 | [12 empty] | 28.2 | -0.16 | -1.15 | 10.403 | 28.94 | -0.14 | -1.15 | 31.75 | -0.52 | -2.81 | 3 | 3.29
| 261 | 2021-04-12 | 부산대학교 | 1 | P-DY09 | 고압 래피드 염색기 | RAW-001 | Recycled Polyester | 300 | 96 | Semi Dull | Draw Textured Yarn | 82.5 | 150*2 INT | Filaments | Recycled Polyester | 300 | 96 | Semi Dull | Draw Textured Yarn | 82.5 | 150*2 INT | Filaments | WOVEN | TWILL |  |  |  | P-DY09 | 고압 래피드 염색기 |  | Sera Wash C-NEP | DYSTAR | 정련호발제 | 3 | NaOH | 삼일 | 가성소다 | 5 | CH3COOH | 삼일 | 빙초산 | 0.5 | 45 | 5.5 | 95 | 60 | 0 | 95 | 0 | 0 | 95 | 0 | 0 | 95 | 0 | 0 | 95 | 0 | 0 | 95 | 0 | 0 | 95 | 0 | 80 | 10 | 2 | P-DY12 | 산업용 텐터기 | 1 | 3 | 3 |  |  | 170 | 170 | 20 | 1200 |  |  | 170 | 170 | 20 | 1200 |  |  | 170 | 170 | 20 | 1200 |  |  | 170 | 170 | 20 | 1200 |  |  | 170 | 170 | 20 | 1200 |  |  | 170 | 170 | 20 | 1200 |  |  | 170 | 170 | 20 | 1200 | 6.75 | Synolon Dark Grey AK | 경인양행 | 분산 | 고일광 | 3 | [16 empty] | 1:10 | 0.0675 | Sunsolt RM-340S | 니카코리아 | 분산·균염제 | 0.3 | 빙초산 | 삼일 | 산 | 0.5 | Fadex® TS liq | Archroma | 일광견뢰도증진제 | 4 | Sera Fast P-UVC | Dystar | 일광견뢰도증진제 | 4 | P-DY08 | STARLET DL-6000+ | 40 | 1.5 | 64 | 0 | 0.75 | 100 | 0 | 1.5 | 136 | 60 | 2 | 64 | 0 | 0 | 64 | 0 | 0 | 64 | 0 | 0 | 64 | 0 | P-DY08 | STARLET DL-6000+ | NaOH | 삼일 | 가성소다 | 2 | Sera Con M-FAS | Dystar | 환원세정제 | 2 | 1:10 | 0.0675 | 40 | 2 | 80 | 20 | 0 | 80 | 0 | 0 | 80 | 0 | 0 | 80 | 0 | 0 | 80 | 0 | 0 | 80 | 0 | 0 | 80 | 0 | 60 |  | 1 | 25 |  | 2 |  |  |  | 100 | 10 |  |  |  |  | P-DY05 | 실험실 패더 | 1 | 1 | P-DY06 | 실험실 텐터 | 180 | 1 | 2 | 2 | [165 empty] | 310.8456782 | 1.18 | [12 empty] | 24.26 | -0.1 | -1.32 | 12.066 | 25.57 | -0.18 | -1.04 | 27.72 | -0.34 | -2.48 | 4 | 2.586667
| 262 | 2021-04-12 | 부산대학교 | 1 | P-DY09 | 고압 래피드 염색기 | RAW-001 | Recycled Polyester | 300 | 96 | Semi Dull | Draw Textured Yarn | 82.5 | 150*2 INT | Filaments | Recycled Polyester | 300 | 96 | Semi Dull | Draw Textured Yarn | 82.5 | 150*2 INT | Filaments | WOVEN | TWILL |  |  |  | P-DY09 | 고압 래피드 염색기 |  | Sera Wash C-NEP | DYSTAR | 정련호발제 | 3 | NaOH | 삼일 | 가성소다 | 5 | CH3COOH | 삼일 | 빙초산 | 0.5 | 45 | 5.5 | 95 | 60 | 0 | 95 | 0 | 0 | 95 | 0 | 0 | 95 | 0 | 0 | 95 | 0 | 0 | 95 | 0 | 0 | 95 | 0 | 80 | 10 | 2 | P-DY12 | 산업용 텐터기 | 1 | 3 | 3 |  |  | 170 | 170 | 20 | 1200 |  |  | 170 | 170 | 20 | 1200 |  |  | 170 | 170 | 20 | 1200 |  |  | 170 | 170 | 20 | 1200 |  |  | 170 | 170 | 20 | 1200 |  |  | 170 | 170 | 20 | 1200 |  |  | 170 | 170 | 20 | 1200 | 6.75 | Synolon Dark Grey AK | 경인양행 | 분산 | 고일광 | 4 | [16 empty] | 1:10 | 0.0675 | Sunsolt RM-340S | 니카코리아 | 분산·균염제 | 0.3 | 빙초산 | 삼일 | 산 | 0.5 | Fadex® TS liq | Archroma | 일광견뢰도증진제 | 4 | Sera Fast P-UVC | Dystar | 일광견뢰도증진제 | 4 | P-DY08 | STARLET DL-6000+ | 40 | 1.5 | 64 | 0 | 0.75 | 100 | 0 | 1.5 | 136 | 60 | 2 | 64 | 0 | 0 | 64 | 0 | 0 | 64 | 0 | 0 | 64 | 0 | P-DY08 | STARLET DL-6000+ | NaOH | 삼일 | 가성소다 | 2 | Sera Con M-FAS | Dystar | 환원세정제 | 2 | 1:10 | 0.0675 | 40 | 2 | 80 | 20 | 0 | 80 | 0 | 0 | 80 | 0 | 0 | 80 | 0 | 0 | 80 | 0 | 0 | 80 | 0 | 0 | 80 | 0 | 60 |  | 1 | 25 |  | 2 |  |  |  | 100 | 10 |  |  |  |  | P-DY05 | 실험실 패더 | 1 | 1 | P-DY06 | 실험실 텐터 | 180 | 1 | 2 | 2 | [165 empty] | 310.8456782 | 1.18 | [12 empty] | 21.13 | -0.14 | -1.35 | 14.055 | 22.46 | -0.08 | -1.25 | 24.02 | -0.14 | -2.44 | 4 | 1.97
| 263 | 2021-04-12 | 부산대학교 | 1 | P-DY09 | 고압 래피드 염색기 | RAW-001 | Recycled Polyester | 300 | 96 | Semi Dull | Draw Textured Yarn | 82.5 | 150*2 INT | Filaments | Recycled Polyester | 300 | 96 | Semi Dull | Draw Textured Yarn | 82.5 | 150*2 INT | Filaments | WOVEN | TWILL |  |  |  | P-DY09 | 고압 래피드 염색기 |  | Sera Wash C-NEP | DYSTAR | 정련호발제 | 3 | NaOH | 삼일 | 가성소다 | 5 | CH3COOH | 삼일 | 빙초산 | 0.5 | 45 | 5.5 | 95 | 60 | 0 | 95 | 0 | 0 | 95 | 0 | 0 | 95 | 0 | 0 | 95 | 0 | 0 | 95 | 0 | 0 | 95 | 0 | 80 | 10 | 2 | P-DY12 | 산업용 텐터기 | 1 | 3 | 3 |  |  | 170 | 170 | 20 | 1200 |  |  | 170 | 170 | 20 | 1200 |  |  | 170 | 170 | 20 | 1200 |  |  | 170 | 170 | 20 | 1200 |  |  | 170 | 170 | 20 | 1200 |  |  | 170 | 170 | 20 | 1200 |  |  | 170 | 170 | 20 | 1200 | 6.75 | Synolon Dark Grey AK | 경인양행 | 분산 | 고일광 | 5 | [16 empty] | 1:10 | 0.0675 | Sunsolt RM-340S | 니카코리아 | 분산·균염제 | 0.3 | 빙초산 | 삼일 | 산 | 0.5 | Fadex® TS liq | Archroma | 일광견뢰도증진제 | 4 | Sera Fast P-UVC | Dystar | 일광견뢰도증진제 | 4 | P-DY08 | STARLET DL-6000+ | 40 | 1.5 | 64 | 0 | 0.75 | 100 | 0 | 1.5 | 136 | 60 | 2 | 64 | 0 | 0 | 64 | 0 | 0 | 64 | 0 | 0 | 64 | 0 | P-DY08 | STARLET DL-6000+ | NaOH | 삼일 | 가성소다 | 2 | Sera Con M-FAS | Dystar | 환원세정제 | 2 | 1:10 | 0.0675 | 40 | 2 | 80 | 20 | 0 | 80 | 0 | 0 | 80 | 0 | 0 | 80 | 0 | 0 | 80 | 0 | 0 | 80 | 0 | 0 | 80 | 0 | 60 |  | 1 | 25 |  | 2 |  |  |  | 100 | 10 |  |  |  |  | P-DY05 | 실험실 패더 | 1 | 1 | P-DY06 | 실험실 텐터 | 180 | 1 | 2 | 2 | [165 empty] | 310.8456782 | 1.18 | [12 empty] | 19.7 | -0.1 | -1.3 | 15.311 | 21.54 | 0 | -1.21 | 22.66 | -0.12 | -2.09 | 4 | 1.44
| 264 | 2021-04-12 | 부산대학교 | 1 | P-DY09 | 고압 래피드 염색기 | RAW-001 | Recycled Polyester | 300 | 96 | Semi Dull | Draw Textured Yarn | 82.5 | 150*2 INT | Filaments | Recycled Polyester | 300 | 96 | Semi Dull | Draw Textured Yarn | 82.5 | 150*2 INT | Filaments | WOVEN | TWILL |  |  |  | P-DY09 | 고압 래피드 염색기 |  | Sera Wash C-NEP | DYSTAR | 정련호발제 | 3 | NaOH | 삼일 | 가성소다 | 5 | CH3COOH | 삼일 | 빙초산 | 0.5 | 45 | 5.5 | 95 | 60 | 0 | 95 | 0 | 0 | 95 | 0 | 0 | 95 | 0 | 0 | 95 | 0 | 0 | 95 | 0 | 0 | 95 | 0 | 80 | 10 | 2 | P-DY12 | 산업용 텐터기 | 1 | 3 | 3 |  |  | 170 | 170 | 20 | 1200 |  |  | 170 | 170 | 20 | 1200 |  |  | 170 | 170 | 20 | 1200 |  |  | 170 | 170 | 20 | 1200 |  |  | 170 | 170 | 20 | 1200 |  |  | 170 | 170 | 20 | 1200 |  |  | 170 | 170 | 20 | 1200 | 6.75 | Synolon Dark Grey AK | 경인양행 | 분산 | 고일광 | 6 | [16 empty] | 1:10 | 0.0675 | Sunsolt RM-340S | 니카코리아 | 분산·균염제 | 0.3 | 빙초산 | 삼일 | 산 | 0.5 | Fadex® TS liq | Archroma | 일광견뢰도증진제 | 4 | Sera Fast P-UVC | Dystar | 일광견뢰도증진제 | 4 | P-DY08 | STARLET DL-6000+ | 40 | 1.5 | 64 | 0 | 0.75 | 100 | 0 | 1.5 | 136 | 60 | 2 | 64 | 0 | 0 | 64 | 0 | 0 | 64 | 0 | 0 | 64 | 0 | P-DY08 | STARLET DL-6000+ | NaOH | 삼일 | 가성소다 | 2 | Sera Con M-FAS | Dystar | 환원세정제 | 2 | 1:10 | 0.0675 | 40 | 2 | 80 | 20 | 0 | 80 | 0 | 0 | 80 | 0 | 0 | 80 | 0 | 0 | 80 | 0 | 0 | 80 | 0 | 0 | 80 | 0 | 60 |  | 1 | 25 |  | 2 |  |  |  | 100 | 10 |  |  |  |  | P-DY05 | 실험실 패더 | 1 | 1 | P-DY06 | 실험실 텐터 | 180 | 1 | 2 | 2 | [165 empty] | 310.8456782 | 1.18 | [12 empty] | 18.22 | -0.12 | -1.23 | 16.788 | 20.31 | 0 | -1.12 | 20.97 | 0 | -1.66 | 4-5 | 0.8566667
| 265 | 2021-04-14 | 부산대학교 | 1 | P-DY09 | 고압 래피드 염색기 | RAW-001 | Recycled Polyester | 300 | 96 | Semi Dull | Draw Textured Yarn | 82.5 | 150*2 INT | Filaments | Recycled Polyester | 300 | 96 | Semi Dull | Draw Textured Yarn | 82.5 | 150*2 INT | Filaments | WOVEN | TWILL |  |  |  | P-DY09 | 고압 래피드 염색기 |  | Sera Wash C-NEP | DYSTAR | 정련호발제 | 3 | NaOH | 삼일 | 가성소다 | 5 | CH3COOH | 삼일 | 빙초산 | 0.5 | 45 | 5.5 | 95 | 60 | 0 | 95 | 0 | 0 | 95 | 0 | 0 | 95 | 0 | 0 | 95 | 0 | 0 | 95 | 0 | 0 | 95 | 0 | 80 | 10 | 2 | P-DY12 | 산업용 텐터기 | 1 | 3 | 3 |  |  | 170 | 170 | 20 | 1200 |  |  | 170 | 170 | 20 | 1200 |  |  | 170 | 170 | 20 | 1200 |  |  | 170 | 170 | 20 | 1200 |  |  | 170 | 170 | 20 | 1200 |  |  | 170 | 170 | 20 | 1200 |  |  | 170 | 170 | 20 | 1200 | 6.75 | Dianix Yellow Brown AM-R | DYSTAR | 분산 | 고일광 | 0.5 | [16 empty] | 1:10 | 0.0675 | Sunsolt RM-340S | 니카코리아 | 분산·균염제 | 0.3 | 빙초산 | 삼일 | 산 | 0.5 | [8 empty] | P-DY08 | STARLET DL-6000+ | 40 | 1.5 | 64 | 0 | 0.75 | 100 | 0 | 1.5 | 136 | 60 | 2 | 64 | 0 | 0 | 64 | 0 | 0 | 64 | 0 | 0 | 64 | 0 | P-DY08 | STARLET DL-6000+ | NaOH | 삼일 | 가성소다 | 2 | Sera Con M-FAS | Dystar | 환원세정제 | 2 | 1:10 | 0.0675 | 40 | 2 | 80 | 20 | 0 | 80 | 0 | 0 | 80 | 0 | 0 | 80 | 0 | 0 | 80 | 0 | 0 | 80 | 0 | 0 | 80 | 0 | 60 |  | 1 | 25 |  | 2 |  |  |  | 100 | 10 |  |  |  |  | P-DY05 | 실험실 패더 | 1 | 1 | P-DY06 | 실험실 텐터 | 180 | 1 | 2 | 2 | [165 empty] | 310.8456782 | 1.18 | [12 empty] | 71.61 | 21.72 | 47.56 | 2.9678 | 71.7 | 19.81 | 46.75 | 77.08 | 16.37 | 32.64 | 1 | 15.5
| 266 | 2021-04-14 | 부산대학교 | 1 | P-DY09 | 고압 래피드 염색기 | RAW-001 | Recycled Polyester | 300 | 96 | Semi Dull | Draw Textured Yarn | 82.5 | 150*2 INT | Filaments | Recycled Polyester | 300 | 96 | Semi Dull | Draw Textured Yarn | 82.5 | 150*2 INT | Filaments | WOVEN | TWILL |  |  |  | P-DY09 | 고압 래피드 염색기 |  | Sera Wash C-NEP | DYSTAR | 정련호발제 | 3 | NaOH | 삼일 | 가성소다 | 5 | CH3COOH | 삼일 | 빙초산 | 0.5 | 45 | 5.5 | 95 | 60 | 0 | 95 | 0 | 0 | 95 | 0 | 0 | 95 | 0 | 0 | 95 | 0 | 0 | 95 | 0 | 0 | 95 | 0 | 80 | 10 | 2 | P-DY12 | 산업용 텐터기 | 1 | 3 | 3 |  |  | 170 | 170 | 20 | 1200 |  |  | 170 | 170 | 20 | 1200 |  |  | 170 | 170 | 20 | 1200 |  |  | 170 | 170 | 20 | 1200 |  |  | 170 | 170 | 20 | 1200 |  |  | 170 | 170 | 20 | 1200 |  |  | 170 | 170 | 20 | 1200 | 6.75 | Dianix Yellow Brown AM-R | DYSTAR | 분산 | 고일광 | 1 | [16 empty] | 1:10 | 0.0675 | Sunsolt RM-340S | 니카코리아 | 분산·균염제 | 0.3 | 빙초산 | 삼일 | 산 | 0.5 | [8 empty] | P-DY08 | STARLET DL-6000+ | 40 | 1.5 | 64 | 0 | 0.75 | 100 | 0 | 1.5 | 136 | 60 | 2 | 64 | 0 | 0 | 64 | 0 | 0 | 64 | 0 | 0 | 64 | 0 | P-DY08 | STARLET DL-6000+ | NaOH | 삼일 | 가성소다 | 2 | Sera Con M-FAS | Dystar | 환원세정제 | 2 | 1:10 | 0.0675 | 40 | 2 | 80 | 20 | 0 | 80 | 0 | 0 | 80 | 0 | 0 | 80 | 0 | 0 | 80 | 0 | 0 | 80 | 0 | 0 | 80 | 0 | 60 |  | 1 | 25 |  | 2 |  |  |  | 100 | 10 |  |  |  |  | P-DY05 | 실험실 패더 | 1 | 1 | P-DY06 | 실험실 텐터 | 180 | 1 | 2 | 2 | [165 empty] | 310.8456782 | 1.18 | [12 empty] | 65.27 | 27.72 | 53.36 | 5.6592 | 65.2 | 26.57 | 52.78 | 71.33 | 22.16 | 40.65 | 1 | 14.28667
| 267 | 2021-04-14 | 부산대학교 | 1 | P-DY09 | 고압 래피드 염색기 | RAW-001 | Recycled Polyester | 300 | 96 | Semi Dull | Draw Textured Yarn | 82.5 | 150*2 INT | Filaments | Recycled Polyester | 300 | 96 | Semi Dull | Draw Textured Yarn | 82.5 | 150*2 INT | Filaments | WOVEN | TWILL |  |  |  | P-DY09 | 고압 래피드 염색기 |  | Sera Wash C-NEP | DYSTAR | 정련호발제 | 3 | NaOH | 삼일 | 가성소다 | 5 | CH3COOH | 삼일 | 빙초산 | 0.5 | 45 | 5.5 | 95 | 60 | 0 | 95 | 0 | 0 | 95 | 0 | 0 | 95 | 0 | 0 | 95 | 0 | 0 | 95 | 0 | 0 | 95 | 0 | 80 | 10 | 2 | P-DY12 | 산업용 텐터기 | 1 | 3 | 3 |  |  | 170 | 170 | 20 | 1200 |  |  | 170 | 170 | 20 | 1200 |  |  | 170 | 170 | 20 | 1200 |  |  | 170 | 170 | 20 | 1200 |  |  | 170 | 170 | 20 | 1200 |  |  | 170 | 170 | 20 | 1200 |  |  | 170 | 170 | 20 | 1200 | 6.75 | Dianix Yellow Brown AM-R | DYSTAR | 분산 | 고일광 | 1.5 | [16 empty] | 1:10 | 0.0675 | Sunsolt RM-340S | 니카코리아 | 분산·균염제 | 0.3 | 빙초산 | 삼일 | 산 | 0.5 | [8 empty] | P-DY08 | STARLET DL-6000+ | 40 | 1.5 | 64 | 0 | 0.75 | 100 | 0 | 1.5 | 136 | 60 | 2 | 64 | 0 | 0 | 64 | 0 | 0 | 64 | 0 | 0 | 64 | 0 | P-DY08 | STARLET DL-6000+ | NaOH | 삼일 | 가성소다 | 2 | Sera Con M-FAS | Dystar | 환원세정제 | 2 | 1:10 | 0.0675 | 40 | 2 | 80 | 20 | 0 | 80 | 0 | 0 | 80 | 0 | 0 | 80 | 0 | 0 | 80 | 0 | 0 | 80 | 0 | 0 | 80 | 0 | 60 |  | 1 | 25 |  | 2 |  |  |  | 100 | 10 |  |  |  |  | P-DY05 | 실험실 패더 | 1 | 1 | P-DY06 | 실험실 텐터 | 180 | 1 | 2 | 2 | [165 empty] | 310.8456782 | 1.18 | [12 empty] | 61.8 | 31.11 | 55.7 | 8.0056 | 62.02 | 29.47 | 54.28 | 65.93 | 27.17 | 46.74 | 1-2 | 8.813333
| 268 | 2021-04-14 | 부산대학교 | 1 | P-DY09 | 고압 래피드 염색기 | RAW-001 | Recycled Polyester | 300 | 96 | Semi Dull | Draw Textured Yarn | 82.5 | 150*2 INT | Filaments | Recycled Polyester | 300 | 96 | Semi Dull | Draw Textured Yarn | 82.5 | 150*2 INT | Filaments | WOVEN | TWILL |  |  |  | P-DY09 | 고압 래피드 염색기 |  | Sera Wash C-NEP | DYSTAR | 정련호발제 | 3 | NaOH | 삼일 | 가성소다 | 5 | CH3COOH | 삼일 | 빙초산 | 0.5 | 45 | 5.5 | 95 | 60 | 0 | 95 | 0 | 0 | 95 | 0 | 0 | 95 | 0 | 0 | 95 | 0 | 0 | 95 | 0 | 0 | 95 | 0 | 80 | 10 | 2 | P-DY12 | 산업용 텐터기 | 1 | 3 | 3 |  |  | 170 | 170 | 20 | 1200 |  |  | 170 | 170 | 20 | 1200 |  |  | 170 | 170 | 20 | 1200 |  |  | 170 | 170 | 20 | 1200 |  |  | 170 | 170 | 20 | 1200 |  |  | 170 | 170 | 20 | 1200 |  |  | 170 | 170 | 20 | 1200 | 6.75 | Dianix Yellow Brown AM-R | DYSTAR | 분산 | 고일광 | 2 | [16 empty] | 1:10 | 0.0675 | Sunsolt RM-340S | 니카코리아 | 분산·균염제 | 0.3 | 빙초산 | 삼일 | 산 | 0.5 | [8 empty] | P-DY08 | STARLET DL-6000+ | 40 | 1.5 | 64 | 0 | 0.75 | 100 | 0 | 1.5 | 136 | 60 | 2 | 64 | 0 | 0 | 64 | 0 | 0 | 64 | 0 | 0 | 64 | 0 | P-DY08 | STARLET DL-6000+ | NaOH | 삼일 | 가성소다 | 2 | Sera Con M-FAS | Dystar | 환원세정제 | 2 | 1:10 | 0.0675 | 40 | 2 | 80 | 20 | 0 | 80 | 0 | 0 | 80 | 0 | 0 | 80 | 0 | 0 | 80 | 0 | 0 | 80 | 0 | 0 | 80 | 0 | 60 |  | 1 | 25 |  | 2 |  |  |  | 100 | 10 |  |  |  |  | P-DY05 | 실험실 패더 | 1 | 1 | P-DY06 | 실험실 텐터 | 180 | 1 | 2 | 2 | [165 empty] | 310.8456782 | 1.18 | [12 empty] | 58.66 | 32.99 | 56.36 | 10.416 | 58.56 | 32.25 | 55.42 | 63.63 | 28.12 | 47.99 | 1-2 | 9.9
| 269 | 2021-04-14 | 부산대학교 | 1 | P-DY09 | 고압 래피드 염색기 | RAW-001 | Recycled Polyester | 300 | 96 | Semi Dull | Draw Textured Yarn | 82.5 | 150*2 INT | Filaments | Recycled Polyester | 300 | 96 | Semi Dull | Draw Textured Yarn | 82.5 | 150*2 INT | Filaments | WOVEN | TWILL |  |  |  | P-DY09 | 고압 래피드 염색기 |  | Sera Wash C-NEP | DYSTAR | 정련호발제 | 3 | NaOH | 삼일 | 가성소다 | 5 | CH3COOH | 삼일 | 빙초산 | 0.5 | 45 | 5.5 | 95 | 60 | 0 | 95 | 0 | 0 | 95 | 0 | 0 | 95 | 0 | 0 | 95 | 0 | 0 | 95 | 0 | 0 | 95 | 0 | 80 | 10 | 2 | P-DY12 | 산업용 텐터기 | 1 | 3 | 3 |  |  | 170 | 170 | 20 | 1200 |  |  | 170 | 170 | 20 | 1200 |  |  | 170 | 170 | 20 | 1200 |  |  | 170 | 170 | 20 | 1200 |  |  | 170 | 170 | 20 | 1200 |  |  | 170 | 170 | 20 | 1200 |  |  | 170 | 170 | 20 | 1200 | 6.75 | Dianix Yellow Brown AM-R | DYSTAR | 분산 | 고일광 | 2.5 | [16 empty] | 1:10 | 0.0675 | Sunsolt RM-340S | 니카코리아 | 분산·균염제 | 0.3 | 빙초산 | 삼일 | 산 | 0.5 | [8 empty] | P-DY08 | STARLET DL-6000+ | 40 | 1.5 | 64 | 0 | 0.75 | 100 | 0 | 1.5 | 136 | 60 | 2 | 64 | 0 | 0 | 64 | 0 | 0 | 64 | 0 | 0 | 64 | 0 | P-DY08 | STARLET DL-6000+ | NaOH | 삼일 | 가성소다 | 2 | Sera Con M-FAS | Dystar | 환원세정제 | 2 | 1:10 | 0.0675 | 40 | 2 | 80 | 20 | 0 | 80 | 0 | 0 | 80 | 0 | 0 | 80 | 0 | 0 | 80 | 0 | 0 | 80 | 0 | 0 | 80 | 0 | 60 |  | 1 | 25 |  | 2 |  |  |  | 100 | 10 |  |  |  |  | P-DY05 | 실험실 패더 | 1 | 1 | P-DY06 | 실험실 텐터 | 180 | 1 | 2 | 2 | [165 empty] | 310.8456782 | 1.18 | [12 empty] | 56.53 | 34.28 | 56.06 | 11.98 | 56.92 | 33.08 | 54.99 | 61 | 29.62 | 48.87 | 1-2 | 8.14
| 270 | 2021-04-14 | 부산대학교 | 1 | P-DY09 | 고압 래피드 염색기 | RAW-001 | Recycled Polyester | 300 | 96 | Semi Dull | Draw Textured Yarn | 82.5 | 150*2 INT | Filaments | Recycled Polyester | 300 | 96 | Semi Dull | Draw Textured Yarn | 82.5 | 150*2 INT | Filaments | WOVEN | TWILL |  |  |  | P-DY09 | 고압 래피드 염색기 |  | Sera Wash C-NEP | DYSTAR | 정련호발제 | 3 | NaOH | 삼일 | 가성소다 | 5 | CH3COOH | 삼일 | 빙초산 | 0.5 | 45 | 5.5 | 95 | 60 | 0 | 95 | 0 | 0 | 95 | 0 | 0 | 95 | 0 | 0 | 95 | 0 | 0 | 95 | 0 | 0 | 95 | 0 | 80 | 10 | 2 | P-DY12 | 산업용 텐터기 | 1 | 3 | 3 |  |  | 170 | 170 | 20 | 1200 |  |  | 170 | 170 | 20 | 1200 |  |  | 170 | 170 | 20 | 1200 |  |  | 170 | 170 | 20 | 1200 |  |  | 170 | 170 | 20 | 1200 |  |  | 170 | 170 | 20 | 1200 |  |  | 170 | 170 | 20 | 1200 | 6.75 | Dianix Yellow Brown AM-R | DYSTAR | 분산 | 고일광 | 3 | [16 empty] | 1:10 | 0.0675 | Sunsolt RM-340S | 니카코리아 | 분산·균염제 | 0.3 | 빙초산 | 삼일 | 산 | 0.5 | [8 empty] | P-DY08 | STARLET DL-6000+ | 40 | 1.5 | 64 | 0 | 0.75 | 100 | 0 | 1.5 | 136 | 60 | 2 | 64 | 0 | 0 | 64 | 0 | 0 | 64 | 0 | 0 | 64 | 0 | P-DY08 | STARLET DL-6000+ | NaOH | 삼일 | 가성소다 | 2 | Sera Con M-FAS | Dystar | 환원세정제 | 2 | 1:10 | 0.0675 | 40 | 2 | 80 | 20 | 0 | 80 | 0 | 0 | 80 | 0 | 0 | 80 | 0 | 0 | 80 | 0 | 0 | 80 | 0 | 0 | 80 | 0 | 60 |  | 1 | 25 |  | 2 |  |  |  | 100 | 10 |  |  |  |  | P-DY05 | 실험실 패더 | 1 | 1 | P-DY06 | 실험실 텐터 | 180 | 1 | 2 | 2 | [165 empty] | 310.8456782 | 1.18 | [12 empty] | 55.2 | 35.75 | 56.04 | 13.131 | 55.87 | 34.29 | 54.98 | 59.04 | 31.52 | 50.16 | 2 | 6.406667
| 271 | 2021-04-13 | 부산대학교 | 1 | P-DY09 | 고압 래피드 염색기 | RAW-001 | Recycled Polyester | 300 | 96 | Semi Dull | Draw Textured Yarn | 82.5 | 150*2 INT | Filaments | Recycled Polyester | 300 | 96 | Semi Dull | Draw Textured Yarn | 82.5 | 150*2 INT | Filaments | WOVEN | TWILL |  |  |  | P-DY09 | 고압 래피드 염색기 |  | Sera Wash C-NEP | DYSTAR | 정련호발제 | 3 | NaOH | 삼일 | 가성소다 | 5 | CH3COOH | 삼일 | 빙초산 | 0.5 | 45 | 5.5 | 95 | 60 | 0 | 95 | 0 | 0 | 95 | 0 | 0 | 95 | 0 | 0 | 95 | 0 | 0 | 95 | 0 | 0 | 95 | 0 | 80 | 10 | 2 | P-DY12 | 산업용 텐터기 | 1 | 3 | 3 |  |  | 170 | 170 | 20 | 1200 |  |  | 170 | 170 | 20 | 1200 |  |  | 170 | 170 | 20 | 1200 |  |  | 170 | 170 | 20 | 1200 |  |  | 170 | 170 | 20 | 1200 |  |  | 170 | 170 | 20 | 1200 |  |  | 170 | 170 | 20 | 1200 | 6.75 | Dianix Yellow Brown AM-R | DYSTAR | 분산 | 고일광 | 0.5 | [16 empty] | 1:10 | 0.0675 | Sunsolt RM-340S | 니카코리아 | 분산·균염제 | 0.3 | 빙초산 | 삼일 | 산 | 0.5 | UVK-200 | 경인양행 | 일광견뢰도증진제 | 4 | UVK-400 H/C | 경인양행 | 일광견뢰도증진제 | 4 | P-DY08 | STARLET DL-6000+ | 40 | 1.5 | 64 | 0 | 0.75 | 100 | 0 | 1.5 | 136 | 60 | 2 | 64 | 0 | 0 | 64 | 0 | 0 | 64 | 0 | 0 | 64 | 0 | P-DY08 | STARLET DL-6000+ | NaOH | 삼일 | 가성소다 | 2 | Sera Con M-FAS | Dystar | 환원세정제 | 2 | 1:10 | 0.0675 | 40 | 2 | 80 | 20 | 0 | 80 | 0 | 0 | 80 | 0 | 0 | 80 | 0 | 0 | 80 | 0 | 0 | 80 | 0 | 0 | 80 | 0 | 60 |  | 1 | 25 |  | 2 |  |  |  | 100 | 10 |  |  |  |  | P-DY05 | 실험실 패더 | 1 | 1 | P-DY06 | 실험실 텐터 | 180 | 1 | 2 | 2 | [165 empty] | 310.8456782 | 1.18 | [12 empty] | 71.82 | 21.89 | 47.92 | 5.5673 | 71.05 | 20.23 | 46.8 | 73.51 | 20.83 | 42.9 | 3 | 4.7
| 272 | 2021-04-13 | 부산대학교 | 1 | P-DY09 | 고압 래피드 염색기 | RAW-001 | Recycled Polyester | 300 | 96 | Semi Dull | Draw Textured Yarn | 82.5 | 150*2 INT | Filaments | Recycled Polyester | 300 | 96 | Semi Dull | Draw Textured Yarn | 82.5 | 150*2 INT | Filaments | WOVEN | TWILL |  |  |  | P-DY09 | 고압 래피드 염색기 |  | Sera Wash C-NEP | DYSTAR | 정련호발제 | 3 | NaOH | 삼일 | 가성소다 | 5 | CH3COOH | 삼일 | 빙초산 | 0.5 | 45 | 5.5 | 95 | 60 | 0 | 95 | 0 | 0 | 95 | 0 | 0 | 95 | 0 | 0 | 95 | 0 | 0 | 95 | 0 | 0 | 95 | 0 | 80 | 10 | 2 | P-DY12 | 산업용 텐터기 | 1 | 3 | 3 |  |  | 170 | 170 | 20 | 1200 |  |  | 170 | 170 | 20 | 1200 |  |  | 170 | 170 | 20 | 1200 |  |  | 170 | 170 | 20 | 1200 |  |  | 170 | 170 | 20 | 1200 |  |  | 170 | 170 | 20 | 1200 |  |  | 170 | 170 | 20 | 1200 | 6.75 | Dianix Yellow Brown AM-R | DYSTAR | 분산 | 고일광 | 1 | [16 empty] | 1:10 | 0.0675 | Sunsolt RM-340S | 니카코리아 | 분산·균염제 | 0.3 | 빙초산 | 삼일 | 산 | 0.5 | UVK-200 | 경인양행 | 일광견뢰도증진제 | 4 | UVK-400 H/C | 경인양행 | 일광견뢰도증진제 | 4 | P-DY08 | STARLET DL-6000+ | 40 | 1.5 | 64 | 0 | 0.75 | 100 | 0 | 1.5 | 136 | 60 | 2 | 64 | 0 | 0 | 64 | 0 | 0 | 64 | 0 | 0 | 64 | 0 | P-DY08 | STARLET DL-6000+ | NaOH | 삼일 | 가성소다 | 2 | Sera Con M-FAS | Dystar | 환원세정제 | 2 | 1:10 | 0.0675 | 40 | 2 | 80 | 20 | 0 | 80 | 0 | 0 | 80 | 0 | 0 | 80 | 0 | 0 | 80 | 0 | 0 | 80 | 0 | 0 | 80 | 0 | 60 |  | 1 | 25 |  | 2 |  |  |  | 100 | 10 |  |  |  |  | P-DY05 | 실험실 패더 | 1 | 1 | P-DY06 | 실험실 텐터 | 180 | 1 | 2 | 2 | [165 empty] | 310.8456782 | 1.18 | [12 empty] | 66.03 | 27.23 | 53.08 | 7.7475 | 65.76 | 26.21 | 52.61 | 68.53 | 26.05 | 47.66 | 3 | 5.7
| 273 | 2021-04-13 | 부산대학교 | 1 | P-DY09 | 고압 래피드 염색기 | RAW-001 | Recycled Polyester | 300 | 96 | Semi Dull | Draw Textured Yarn | 82.5 | 150*2 INT | Filaments | Recycled Polyester | 300 | 96 | Semi Dull | Draw Textured Yarn | 82.5 | 150*2 INT | Filaments | WOVEN | TWILL |  |  |  | P-DY09 | 고압 래피드 염색기 |  | Sera Wash C-NEP | DYSTAR | 정련호발제 | 3 | NaOH | 삼일 | 가성소다 | 5 | CH3COOH | 삼일 | 빙초산 | 0.5 | 45 | 5.5 | 95 | 60 | 0 | 95 | 0 | 0 | 95 | 0 | 0 | 95 | 0 | 0 | 95 | 0 | 0 | 95 | 0 | 0 | 95 | 0 | 80 | 10 | 2 | P-DY12 | 산업용 텐터기 | 1 | 3 | 3 |  |  | 170 | 170 | 20 | 1200 |  |  | 170 | 170 | 20 | 1200 |  |  | 170 | 170 | 20 | 1200 |  |  | 170 | 170 | 20 | 1200 |  |  | 170 | 170 | 20 | 1200 |  |  | 170 | 170 | 20 | 1200 |  |  | 170 | 170 | 20 | 1200 | 6.75 | Dianix Yellow Brown AM-R | DYSTAR | 분산 | 고일광 | 1.5 | [16 empty] | 1:10 | 0.0675 | Sunsolt RM-340S | 니카코리아 | 분산·균염제 | 0.3 | 빙초산 | 삼일 | 산 | 0.5 | UVK-200 | 경인양행 | 일광견뢰도증진제 | 4 | UVK-400 H/C | 경인양행 | 일광견뢰도증진제 | 4 | P-DY08 | STARLET DL-6000+ | 40 | 1.5 | 64 | 0 | 0.75 | 100 | 0 | 1.5 | 136 | 60 | 2 | 64 | 0 | 0 | 64 | 0 | 0 | 64 | 0 | 0 | 64 | 0 | P-DY08 | STARLET DL-6000+ | NaOH | 삼일 | 가성소다 | 2 | Sera Con M-FAS | Dystar | 환원세정제 | 2 | 1:10 | 0.0675 | 40 | 2 | 80 | 20 | 0 | 80 | 0 | 0 | 80 | 0 | 0 | 80 | 0 | 0 | 80 | 0 | 0 | 80 | 0 | 0 | 80 | 0 | 60 |  | 1 | 25 |  | 2 |  |  |  | 100 | 10 |  |  |  |  | P-DY05 | 실험실 패더 | 1 | 1 | P-DY06 | 실험실 텐터 | 180 | 1 | 2 | 2 | [165 empty] | 310.8456782 | 1.18 | [12 empty] | 62.28 | 30.64 | 55.78 | 10.258 | 62.43 | 29.42 | 55.01 | 64.81 | 28.77 | 50.6 | 3 | 5.053333
| 274 | 2021-04-13 | 부산대학교 | 1 | P-DY09 | 고압 래피드 염색기 | RAW-001 | Recycled Polyester | 300 | 96 | Semi Dull | Draw Textured Yarn | 82.5 | 150*2 INT | Filaments | Recycled Polyester | 300 | 96 | Semi Dull | Draw Textured Yarn | 82.5 | 150*2 INT | Filaments | WOVEN | TWILL |  |  |  | P-DY09 | 고압 래피드 염색기 |  | Sera Wash C-NEP | DYSTAR | 정련호발제 | 3 | NaOH | 삼일 | 가성소다 | 5 | CH3COOH | 삼일 | 빙초산 | 0.5 | 45 | 5.5 | 95 | 60 | 0 | 95 | 0 | 0 | 95 | 0 | 0 | 95 | 0 | 0 | 95 | 0 | 0 | 95 | 0 | 0 | 95 | 0 | 80 | 10 | 2 | P-DY12 | 산업용 텐터기 | 1 | 3 | 3 |  |  | 170 | 170 | 20 | 1200 |  |  | 170 | 170 | 20 | 1200 |  |  | 170 | 170 | 20 | 1200 |  |  | 170 | 170 | 20 | 1200 |  |  | 170 | 170 | 20 | 1200 |  |  | 170 | 170 | 20 | 1200 |  |  | 170 | 170 | 20 | 1200 | 6.75 | Dianix Yellow Brown AM-R | DYSTAR | 분산 | 고일광 | 2 | [16 empty] | 1:10 | 0.0675 | Sunsolt RM-340S | 니카코리아 | 분산·균염제 | 0.3 | 빙초산 | 삼일 | 산 | 0.5 | UVK-200 | 경인양행 | 일광견뢰도증진제 | 4 | UVK-400 H/C | 경인양행 | 일광견뢰도증진제 | 4 | P-DY08 | STARLET DL-6000+ | 40 | 1.5 | 64 | 0 | 0.75 | 100 | 0 | 1.5 | 136 | 60 | 2 | 64 | 0 | 0 | 64 | 0 | 0 | 64 | 0 | 0 | 64 | 0 | P-DY08 | STARLET DL-6000+ | NaOH | 삼일 | 가성소다 | 2 | Sera Con M-FAS | Dystar | 환원세정제 | 2 | 1:10 | 0.0675 | 40 | 2 | 80 | 20 | 0 | 80 | 0 | 0 | 80 | 0 | 0 | 80 | 0 | 0 | 80 | 0 | 0 | 80 | 0 | 0 | 80 | 0 | 60 |  | 1 | 25 |  | 2 |  |  |  | 100 | 10 |  |  |  |  | P-DY05 | 실험실 패더 | 1 | 1 | P-DY06 | 실험실 텐터 | 180 | 1 | 2 | 2 | [165 empty] | 310.8456782 | 1.18 | [12 empty] | 59.09 | 32.41 | 56.11 | 12.163 | 58.89 | 31.86 | 55.29 | 62.1 | 30.02 | 50.37 | 3 | 6.153333
| 275 | 2021-04-13 | 부산대학교 | 1 | P-DY09 | 고압 래피드 염색기 | RAW-001 | Recycled Polyester | 300 | 96 | Semi Dull | Draw Textured Yarn | 82.5 | 150*2 INT | Filaments | Recycled Polyester | 300 | 96 | Semi Dull | Draw Textured Yarn | 82.5 | 150*2 INT | Filaments | WOVEN | TWILL |  |  |  | P-DY09 | 고압 래피드 염색기 |  | Sera Wash C-NEP | DYSTAR | 정련호발제 | 3 | NaOH | 삼일 | 가성소다 | 5 | CH3COOH | 삼일 | 빙초산 | 0.5 | 45 | 5.5 | 95 | 60 | 0 | 95 | 0 | 0 | 95 | 0 | 0 | 95 | 0 | 0 | 95 | 0 | 0 | 95 | 0 | 0 | 95 | 0 | 80 | 10 | 2 | P-DY12 | 산업용 텐터기 | 1 | 3 | 3 |  |  | 170 | 170 | 20 | 1200 |  |  | 170 | 170 | 20 | 1200 |  |  | 170 | 170 | 20 | 1200 |  |  | 170 | 170 | 20 | 1200 |  |  | 170 | 170 | 20 | 1200 |  |  | 170 | 170 | 20 | 1200 |  |  | 170 | 170 | 20 | 1200 | 6.75 | Dianix Yellow Brown AM-R | DYSTAR | 분산 | 고일광 | 2.5 | [16 empty] | 1:10 | 0.0675 | Sunsolt RM-340S | 니카코리아 | 분산·균염제 | 0.3 | 빙초산 | 삼일 | 산 | 0.5 | UVK-200 | 경인양행 | 일광견뢰도증진제 | 4 | UVK-400 H/C | 경인양행 | 일광견뢰도증진제 | 4 | P-DY08 | STARLET DL-6000+ | 40 | 1.5 | 64 | 0 | 0.75 | 100 | 0 | 1.5 | 136 | 60 | 2 | 64 | 0 | 0 | 64 | 0 | 0 | 64 | 0 | 0 | 64 | 0 | P-DY08 | STARLET DL-6000+ | NaOH | 삼일 | 가성소다 | 2 | Sera Con M-FAS | Dystar | 환원세정제 | 2 | 1:10 | 0.0675 | 40 | 2 | 80 | 20 | 0 | 80 | 0 | 0 | 80 | 0 | 0 | 80 | 0 | 0 | 80 | 0 | 0 | 80 | 0 | 0 | 80 | 0 | 60 |  | 1 | 25 |  | 2 |  |  |  | 100 | 10 |  |  |  |  | P-DY05 | 실험실 패더 | 1 | 1 | P-DY06 | 실험실 텐터 | 180 | 1 | 2 | 2 | [165 empty] | 310.8456782 | 1.18 | [12 empty] | 56.93 | 33.84 | 56.24 | 13.596 | 57.06 | 33.27 | 55.68 | 60.18 | 31.38 | 51.28 | 3 | 5.75
| 276 | 2021-04-13 | 부산대학교 | 1 | P-DY09 | 고압 래피드 염색기 | RAW-001 | Recycled Polyester | 300 | 96 | Semi Dull | Draw Textured Yarn | 82.5 | 150*2 INT | Filaments | Recycled Polyester | 300 | 96 | Semi Dull | Draw Textured Yarn | 82.5 | 150*2 INT | Filaments | WOVEN | TWILL |  |  |  | P-DY09 | 고압 래피드 염색기 |  | Sera Wash C-NEP | DYSTAR | 정련호발제 | 3 | NaOH | 삼일 | 가성소다 | 5 | CH3COOH | 삼일 | 빙초산 | 0.5 | 45 | 5.5 | 95 | 60 | 0 | 95 | 0 | 0 | 95 | 0 | 0 | 95 | 0 | 0 | 95 | 0 | 0 | 95 | 0 | 0 | 95 | 0 | 80 | 10 | 2 | P-DY12 | 산업용 텐터기 | 1 | 3 | 3 |  |  | 170 | 170 | 20 | 1200 |  |  | 170 | 170 | 20 | 1200 |  |  | 170 | 170 | 20 | 1200 |  |  | 170 | 170 | 20 | 1200 |  |  | 170 | 170 | 20 | 1200 |  |  | 170 | 170 | 20 | 1200 |  |  | 170 | 170 | 20 | 1200 | 6.75 | Dianix Yellow Brown AM-R | DYSTAR | 분산 | 고일광 | 3 | [16 empty] | 1:10 | 0.0675 | Sunsolt RM-340S | 니카코리아 | 분산·균염제 | 0.3 | 빙초산 | 삼일 | 산 | 0.5 | UVK-200 | 경인양행 | 일광견뢰도증진제 | 4 | UVK-400 H/C | 경인양행 | 일광견뢰도증진제 | 4 | P-DY08 | STARLET DL-6000+ | 40 | 1.5 | 64 | 0 | 0.75 | 100 | 0 | 1.5 | 136 | 60 | 2 | 64 | 0 | 0 | 64 | 0 | 0 | 64 | 0 | 0 | 64 | 0 | P-DY08 | STARLET DL-6000+ | NaOH | 삼일 | 가성소다 | 2 | Sera Con M-FAS | Dystar | 환원세정제 | 2 | 1:10 | 0.0675 | 40 | 2 | 80 | 20 | 0 | 80 | 0 | 0 | 80 | 0 | 0 | 80 | 0 | 0 | 80 | 0 | 0 | 80 | 0 | 0 | 80 | 0 | 60 |  | 1 | 25 |  | 2 |  |  |  | 100 | 10 |  |  |  |  | P-DY05 | 실험실 패더 | 1 | 1 | P-DY06 | 실험실 텐터 | 180 | 1 | 2 | 2 | [165 empty] | 310.8456782 | 1.18 | [12 empty] | 54.68 | 35.83 | 55.9 | 15.043 | 54.92 | 35.19 | 55.33 | 57.69 | 33.21 | 52.13 | 3 | 4.693333
| 277 | 2021-04-13 | 부산대학교 | 1 | P-DY09 | 고압 래피드 염색기 | RAW-001 | Recycled Polyester | 300 | 96 | Semi Dull | Draw Textured Yarn | 82.5 | 150*2 INT | Filaments | Recycled Polyester | 300 | 96 | Semi Dull | Draw Textured Yarn | 82.5 | 150*2 INT | Filaments | WOVEN | TWILL |  |  |  | P-DY09 | 고압 래피드 염색기 |  | Sera Wash C-NEP | DYSTAR | 정련호발제 | 3 | NaOH | 삼일 | 가성소다 | 5 | CH3COOH | 삼일 | 빙초산 | 0.5 | 45 | 5.5 | 95 | 60 | 0 | 95 | 0 | 0 | 95 | 0 | 0 | 95 | 0 | 0 | 95 | 0 | 0 | 95 | 0 | 0 | 95 | 0 | 80 | 10 | 2 | P-DY12 | 산업용 텐터기 | 1 | 3 | 3 |  |  | 170 | 170 | 20 | 1200 |  |  | 170 | 170 | 20 | 1200 |  |  | 170 | 170 | 20 | 1200 |  |  | 170 | 170 | 20 | 1200 |  |  | 170 | 170 | 20 | 1200 |  |  | 170 | 170 | 20 | 1200 |  |  | 170 | 170 | 20 | 1200 | 6.75 | Dianix Yellow Brown AM-R | DYSTAR | 분산 | 고일광 | 0.5 | [16 empty] | 1:10 | 0.0675 | Sunsolt RM-340S | 니카코리아 | 분산·균염제 | 0.3 | 빙초산 | 삼일 | 산 | 0.5 | Fadex® TS liq | Archroma | 일광견뢰도증진제 | 4 | Sera Fast P-UVC | Dystar | 일광견뢰도증진제 | 4 | P-DY08 | STARLET DL-6000+ | 40 | 1.5 | 64 | 0 | 0.75 | 100 | 0 | 1.5 | 136 | 60 | 2 | 64 | 0 | 0 | 64 | 0 | 0 | 64 | 0 | 0 | 64 | 0 | P-DY08 | STARLET DL-6000+ | NaOH | 삼일 | 가성소다 | 2 | Sera Con M-FAS | Dystar | 환원세정제 | 2 | 1:10 | 0.0675 | 40 | 2 | 80 | 20 | 0 | 80 | 0 | 0 | 80 | 0 | 0 | 80 | 0 | 0 | 80 | 0 | 0 | 80 | 0 | 0 | 80 | 0 | 60 |  | 1 | 25 |  | 2 |  |  |  | 100 | 10 |  |  |  |  | P-DY05 | 실험실 패더 | 1 | 1 | P-DY06 | 실험실 텐터 | 180 | 1 | 2 | 2 | [165 empty] | 310.8456782 | 1.18 | [12 empty] | 71.2 | 22.47 | 48.49 | 6.653 | 71.13 | 20.52 | 47.3 | 73.01 | 21.54 | 43.85 | 3 | 4.096667
| 278 | 2021-04-13 | 부산대학교 | 1 | P-DY09 | 고압 래피드 염색기 | RAW-001 | Recycled Polyester | 300 | 96 | Semi Dull | Draw Textured Yarn | 82.5 | 150*2 INT | Filaments | Recycled Polyester | 300 | 96 | Semi Dull | Draw Textured Yarn | 82.5 | 150*2 INT | Filaments | WOVEN | TWILL |  |  |  | P-DY09 | 고압 래피드 염색기 |  | Sera Wash C-NEP | DYSTAR | 정련호발제 | 3 | NaOH | 삼일 | 가성소다 | 5 | CH3COOH | 삼일 | 빙초산 | 0.5 | 45 | 5.5 | 95 | 60 | 0 | 95 | 0 | 0 | 95 | 0 | 0 | 95 | 0 | 0 | 95 | 0 | 0 | 95 | 0 | 0 | 95 | 0 | 80 | 10 | 2 | P-DY12 | 산업용 텐터기 | 1 | 3 | 3 |  |  | 170 | 170 | 20 | 1200 |  |  | 170 | 170 | 20 | 1200 |  |  | 170 | 170 | 20 | 1200 |  |  | 170 | 170 | 20 | 1200 |  |  | 170 | 170 | 20 | 1200 |  |  | 170 | 170 | 20 | 1200 |  |  | 170 | 170 | 20 | 1200 | 6.75 | Dianix Yellow Brown AM-R | DYSTAR | 분산 | 고일광 | 1 | [16 empty] | 1:10 | 0.0675 | Sunsolt RM-340S | 니카코리아 | 분산·균염제 | 0.3 | 빙초산 | 삼일 | 산 | 0.5 | Fadex® TS liq | Archroma | 일광견뢰도증진제 | 4 | Sera Fast P-UVC | Dystar | 일광견뢰도증진제 | 4 | P-DY08 | STARLET DL-6000+ | 40 | 1.5 | 64 | 0 | 0.75 | 100 | 0 | 1.5 | 136 | 60 | 2 | 64 | 0 | 0 | 64 | 0 | 0 | 64 | 0 | 0 | 64 | 0 | P-DY08 | STARLET DL-6000+ | NaOH | 삼일 | 가성소다 | 2 | Sera Con M-FAS | Dystar | 환원세정제 | 2 | 1:10 | 0.0675 | 40 | 2 | 80 | 20 | 0 | 80 | 0 | 0 | 80 | 0 | 0 | 80 | 0 | 0 | 80 | 0 | 0 | 80 | 0 | 0 | 80 | 0 | 60 |  | 1 | 25 |  | 2 |  |  |  | 100 | 10 |  |  |  |  | P-DY05 | 실험실 패더 | 1 | 1 | P-DY06 | 실험실 텐터 | 180 | 1 | 2 | 2 | [165 empty] | 310.8456782 | 1.18 | [12 empty] | 66.19 | 27.1 | 53.01 | 8.516 | 65.66 | 26.28 | 52.68 | 68.1 | 25.92 | 48.32 | 3 | 5.05
| 279 | 2021-04-13 | 부산대학교 | 1 | P-DY09 | 고압 래피드 염색기 | RAW-001 | Recycled Polyester | 300 | 96 | Semi Dull | Draw Textured Yarn | 82.5 | 150*2 INT | Filaments | Recycled Polyester | 300 | 96 | Semi Dull | Draw Textured Yarn | 82.5 | 150*2 INT | Filaments | WOVEN | TWILL |  |  |  | P-DY09 | 고압 래피드 염색기 |  | Sera Wash C-NEP | DYSTAR | 정련호발제 | 3 | NaOH | 삼일 | 가성소다 | 5 | CH3COOH | 삼일 | 빙초산 | 0.5 | 45 | 5.5 | 95 | 60 | 0 | 95 | 0 | 0 | 95 | 0 | 0 | 95 | 0 | 0 | 95 | 0 | 0 | 95 | 0 | 0 | 95 | 0 | 80 | 10 | 2 | P-DY12 | 산업용 텐터기 | 1 | 3 | 3 |  |  | 170 | 170 | 20 | 1200 |  |  | 170 | 170 | 20 | 1200 |  |  | 170 | 170 | 20 | 1200 |  |  | 170 | 170 | 20 | 1200 |  |  | 170 | 170 | 20 | 1200 |  |  | 170 | 170 | 20 | 1200 |  |  | 170 | 170 | 20 | 1200 | 6.75 | Dianix Yellow Brown AM-R | DYSTAR | 분산 | 고일광 | 1.5 | [16 empty] | 1:10 | 0.0675 | Sunsolt RM-340S | 니카코리아 | 분산·균염제 | 0.3 | 빙초산 | 삼일 | 산 | 0.5 | Fadex® TS liq | Archroma | 일광견뢰도증진제 | 4 | Sera Fast P-UVC | Dystar | 일광견뢰도증진제 | 4 | P-DY08 | STARLET DL-6000+ | 40 | 1.5 | 64 | 0 | 0.75 | 100 | 0 | 1.5 | 136 | 60 | 2 | 64 | 0 | 0 | 64 | 0 | 0 | 64 | 0 | 0 | 64 | 0 | P-DY08 | STARLET DL-6000+ | NaOH | 삼일 | 가성소다 | 2 | Sera Con M-FAS | Dystar | 환원세정제 | 2 | 1:10 | 0.0675 | 40 | 2 | 80 | 20 | 0 | 80 | 0 | 0 | 80 | 0 | 0 | 80 | 0 | 0 | 80 | 0 | 0 | 80 | 0 | 0 | 80 | 0 | 60 |  | 1 | 25 |  | 2 |  |  |  | 100 | 10 |  |  |  |  | P-DY05 | 실험실 패더 | 1 | 1 | P-DY06 | 실험실 텐터 | 180 | 1 | 2 | 2 | [165 empty] | 310.8456782 | 1.18 | [12 empty] | 61.9 | 30.93 | 55.53 | 10.628 | 62.17 | 29.66 | 54.44 | 63.97 | 29.75 | 51.43 | 3-4 | 3.59
| 280 | 2021-04-13 | 부산대학교 | 1 | P-DY09 | 고압 래피드 염색기 | RAW-001 | Recycled Polyester | 300 | 96 | Semi Dull | Draw Textured Yarn | 82.5 | 150*2 INT | Filaments | Recycled Polyester | 300 | 96 | Semi Dull | Draw Textured Yarn | 82.5 | 150*2 INT | Filaments | WOVEN | TWILL |  |  |  | P-DY09 | 고압 래피드 염색기 |  | Sera Wash C-NEP | DYSTAR | 정련호발제 | 3 | NaOH | 삼일 | 가성소다 | 5 | CH3COOH | 삼일 | 빙초산 | 0.5 | 45 | 5.5 | 95 | 60 | 0 | 95 | 0 | 0 | 95 | 0 | 0 | 95 | 0 | 0 | 95 | 0 | 0 | 95 | 0 | 0 | 95 | 0 | 80 | 10 | 2 | P-DY12 | 산업용 텐터기 | 1 | 3 | 3 |  |  | 170 | 170 | 20 | 1200 |  |  | 170 | 170 | 20 | 1200 |  |  | 170 | 170 | 20 | 1200 |  |  | 170 | 170 | 20 | 1200 |  |  | 170 | 170 | 20 | 1200 |  |  | 170 | 170 | 20 | 1200 |  |  | 170 | 170 | 20 | 1200 | 6.75 | Dianix Yellow Brown AM-R | DYSTAR | 분산 | 고일광 | 2 | [16 empty] | 1:10 | 0.0675 | Sunsolt RM-340S | 니카코리아 | 분산·균염제 | 0.3 | 빙초산 | 삼일 | 산 | 0.5 | Fadex® TS liq | Archroma | 일광견뢰도증진제 | 4 | Sera Fast P-UVC | Dystar | 일광견뢰도증진제 | 4 | P-DY08 | STARLET DL-6000+ | 40 | 1.5 | 64 | 0 | 0.75 | 100 | 0 | 1.5 | 136 | 60 | 2 | 64 | 0 | 0 | 64 | 0 | 0 | 64 | 0 | 0 | 64 | 0 | P-DY08 | STARLET DL-6000+ | NaOH | 삼일 | 가성소다 | 2 | Sera Con M-FAS | Dystar | 환원세정제 | 2 | 1:10 | 0.0675 | 40 | 2 | 80 | 20 | 0 | 80 | 0 | 0 | 80 | 0 | 0 | 80 | 0 | 0 | 80 | 0 | 0 | 80 | 0 | 0 | 80 | 0 | 60 |  | 1 | 25 |  | 2 |  |  |  | 100 | 10 |  |  |  |  | P-DY05 | 실험실 패더 | 1 | 1 | P-DY06 | 실험실 텐터 | 180 | 1 | 2 | 2 | [165 empty] | 310.8456782 | 1.18 | [12 empty] | 58.86 | 32.67 | 55.96 | 12.563 | 59.63 | 31.31 | 54.99 | 61.36 | 31.28 | 51.75 | 3-4 | 3.696667
| 281 | 2021-04-13 | 부산대학교 | 1 | P-DY09 | 고압 래피드 염색기 | RAW-001 | Recycled Polyester | 300 | 96 | Semi Dull | Draw Textured Yarn | 82.5 | 150*2 INT | Filaments | Recycled Polyester | 300 | 96 | Semi Dull | Draw Textured Yarn | 82.5 | 150*2 INT | Filaments | WOVEN | TWILL |  |  |  | P-DY09 | 고압 래피드 염색기 |  | Sera Wash C-NEP | DYSTAR | 정련호발제 | 3 | NaOH | 삼일 | 가성소다 | 5 | CH3COOH | 삼일 | 빙초산 | 0.5 | 45 | 5.5 | 95 | 60 | 0 | 95 | 0 | 0 | 95 | 0 | 0 | 95 | 0 | 0 | 95 | 0 | 0 | 95 | 0 | 0 | 95 | 0 | 80 | 10 | 2 | P-DY12 | 산업용 텐터기 | 1 | 3 | 3 |  |  | 170 | 170 | 20 | 1200 |  |  | 170 | 170 | 20 | 1200 |  |  | 170 | 170 | 20 | 1200 |  |  | 170 | 170 | 20 | 1200 |  |  | 170 | 170 | 20 | 1200 |  |  | 170 | 170 | 20 | 1200 |  |  | 170 | 170 | 20 | 1200 | 6.75 | Dianix Yellow Brown AM-R | DYSTAR | 분산 | 고일광 | 2.5 | [16 empty] | 1:10 | 0.0675 | Sunsolt RM-340S | 니카코리아 | 분산·균염제 | 0.3 | 빙초산 | 삼일 | 산 | 0.5 | Fadex® TS liq | Archroma | 일광견뢰도증진제 | 4 | Sera Fast P-UVC | Dystar | 일광견뢰도증진제 | 4 | P-DY08 | STARLET DL-6000+ | 40 | 1.5 | 64 | 0 | 0.75 | 100 | 0 | 1.5 | 136 | 60 | 2 | 64 | 0 | 0 | 64 | 0 | 0 | 64 | 0 | 0 | 64 | 0 | P-DY08 | STARLET DL-6000+ | NaOH | 삼일 | 가성소다 | 2 | Sera Con M-FAS | Dystar | 환원세정제 | 2 | 1:10 | 0.0675 | 40 | 2 | 80 | 20 | 0 | 80 | 0 | 0 | 80 | 0 | 0 | 80 | 0 | 0 | 80 | 0 | 0 | 80 | 0 | 0 | 80 | 0 | 60 |  | 1 | 25 |  | 2 |  |  |  | 100 | 10 |  |  |  |  | P-DY05 | 실험실 패더 | 1 | 1 | P-DY06 | 실험실 텐터 | 180 | 1 | 2 | 2 | [165 empty] | 310.8456782 | 1.18 | [12 empty] | 57.11 | 34.09 | 55.99 | 13.48 | 57.17 | 33.16 | 55.04 | 59.9 | 31.82 | 51.59 | 2-3 | 4.6
| 282 | 2021-04-13 | 부산대학교 | 1 | P-DY09 | 고압 래피드 염색기 | RAW-001 | Recycled Polyester | 300 | 96 | Semi Dull | Draw Textured Yarn | 82.5 | 150*2 INT | Filaments | Recycled Polyester | 300 | 96 | Semi Dull | Draw Textured Yarn | 82.5 | 150*2 INT | Filaments | WOVEN | TWILL |  |  |  | P-DY09 | 고압 래피드 염색기 |  | Sera Wash C-NEP | DYSTAR | 정련호발제 | 3 | NaOH | 삼일 | 가성소다 | 5 | CH3COOH | 삼일 | 빙초산 | 0.5 | 45 | 5.5 | 95 | 60 | 0 | 95 | 0 | 0 | 95 | 0 | 0 | 95 | 0 | 0 | 95 | 0 | 0 | 95 | 0 | 0 | 95 | 0 | 80 | 10 | 2 | P-DY12 | 산업용 텐터기 | 1 | 3 | 3 |  |  | 170 | 170 | 20 | 1200 |  |  | 170 | 170 | 20 | 1200 |  |  | 170 | 170 | 20 | 1200 |  |  | 170 | 170 | 20 | 1200 |  |  | 170 | 170 | 20 | 1200 |  |  | 170 | 170 | 20 | 1200 |  |  | 170 | 170 | 20 | 1200 | 6.75 | Dianix Yellow Brown AM-R | DYSTAR | 분산 | 고일광 | 3 | [16 empty] | 1:10 | 0.0675 | Sunsolt RM-340S | 니카코리아 | 분산·균염제 | 0.3 | 빙초산 | 삼일 | 산 | 0.5 | Fadex® TS liq | Archroma | 일광견뢰도증진제 | 4 | Sera Fast P-UVC | Dystar | 일광견뢰도증진제 | 4 | P-DY08 | STARLET DL-6000+ | 40 | 1.5 | 64 | 0 | 0.75 | 100 | 0 | 1.5 | 136 | 60 | 2 | 64 | 0 | 0 | 64 | 0 | 0 | 64 | 0 | 0 | 64 | 0 | P-DY08 | STARLET DL-6000+ | NaOH | 삼일 | 가성소다 | 2 | Sera Con M-FAS | Dystar | 환원세정제 | 2 | 1:10 | 0.0675 | 40 | 2 | 80 | 20 | 0 | 80 | 0 | 0 | 80 | 0 | 0 | 80 | 0 | 0 | 80 | 0 | 0 | 80 | 0 | 0 | 80 | 0 | 60 |  | 1 | 25 |  | 2 |  |  |  | 100 | 10 |  |  |  |  | P-DY05 | 실험실 패더 | 1 | 1 | P-DY06 | 실험실 텐터 | 180 | 1 | 2 | 2 | [165 empty] | 310.8456782 | 1.18 | [12 empty] | 55.34 | 35.54 | 55.68 | 14.389 | 56.08 | 34.51 | 55.05 | 57.02 | 33.74 | 52.28 | 3 | 3.03
| 283 | 2021-04-13 | 다이텍연구원 | 1 | P-DY09 | 고압 래피드 염색기 | RAW-001 | Recycled Polyester | 300 | 96 | Semi Dull | Draw Textured Yarn | 82.5 | 150*2 INT | Filaments | Recycled Polyester | 300 | 96 | Semi Dull | Draw Textured Yarn | 82.5 | 150*2 INT | Filaments | WOVEN | TWILL |  |  |  | P-DY09 | 고압 래피드 염색기 |  | Sera Wash C-NEP | DYSTAR | 정련호발제 | 3 | NaOH | 삼일 | 가성소다 | 5 | CH3COOH | 삼일 | 빙초산 | 0.5 | 45 | 5.5 | 95 | 60 | 0 | 95 | 0 | 0 | 95 | 0 | 0 | 95 | 0 | 0 | 95 | 0 | 0 | 95 | 0 | 0 | 95 | 0 | 80 | 10 | 2 | P-DY12 | 산업용 텐터기 | 1 | 3 | 3 |  |  | 170 | 170 | 20 | 1200 |  |  | 170 | 170 | 20 | 1200 |  |  | 170 | 170 | 20 | 1200 |  |  | 170 | 170 | 20 | 1200 |  |  | 170 | 170 | 20 | 1200 |  |  | 170 | 170 | 20 | 1200 |  |  | 170 | 170 | 20 | 1200 | 4 | Synolon Yellow AK | 경인양행 | 분산 | 고일광 | 0.033 | Synolon Blue AK | 경인양행 | 분산 | 고일광 | 0.017 | [11 empty] | 1:10 | 0.04 | Sunsolt RM-340S | 니카코리아 | 분산·균염제 | 0.3 | 빙초산 | 삼일 | 산 | 0.5 | [8 empty] | P-DY02 | IR 염색기 | 40 | 1.5 | 64 | 0 | 0.75 | 100 | 0 | 1.458333333 | 135 | 60 | 1.97222 | 64 | 0 | 0 | 64 | 0 | 0 | 64 | 0 | 0 | 64 | 0 | P-DY02 | IR 염색기 | NaOH | 삼일 | 가성소다 | 1.5 | Sera Con M-FAS | Dystar | 환원세정제 | 1.5 | 1:10 | 0.04 | 40 | 2 | 80 | 20 | 0 | 80 | 0 | 0 | 80 | 0 | 0 | 80 | 0 | 0 | 80 | 0 | 0 | 80 | 0 | 0 | 80 | 0 | 60 |  | 1 | 25 |  | 2 |  |  |  | 100 | 10 |  |  |  |  | P-DY05 | 실험실 패더 | 1 | 1 | P-DY06 | 실험실 텐터 | 180 | 1 | 2 | 2 | [165 empty] | 310.8456782 | 1.18 | [12 empty] | 82.15 | -7.68 | 9.2 | 0.2372 | 81.78 | -7.46 | 9.32 | 85.39 | -6.11 | 8.65 | 2 | 3.9
| 284 | 2021-04-13 | 다이텍연구원 | 1 | P-DY09 | 고압 래피드 염색기 | RAW-001 | Recycled Polyester | 300 | 96 | Semi Dull | Draw Textured Yarn | 82.5 | 150*2 INT | Filaments | Recycled Polyester | 300 | 96 | Semi Dull | Draw Textured Yarn | 82.5 | 150*2 INT | Filaments | WOVEN | TWILL |  |  |  | P-DY09 | 고압 래피드 염색기 |  | Sera Wash C-NEP | DYSTAR | 정련호발제 | 3 | NaOH | 삼일 | 가성소다 | 5 | CH3COOH | 삼일 | 빙초산 | 0.5 | 45 | 5.5 | 95 | 60 | 0 | 95 | 0 | 0 | 95 | 0 | 0 | 95 | 0 | 0 | 95 | 0 | 0 | 95 | 0 | 0 | 95 | 0 | 80 | 10 | 2 | P-DY12 | 산업용 텐터기 | 1 | 3 | 3 |  |  | 170 | 170 | 20 | 1200 |  |  | 170 | 170 | 20 | 1200 |  |  | 170 | 170 | 20 | 1200 |  |  | 170 | 170 | 20 | 1200 |  |  | 170 | 170 | 20 | 1200 |  |  | 170 | 170 | 20 | 1200 |  |  | 170 | 170 | 20 | 1200 | 4 | Synolon Yellow AK | 경인양행 | 분산 | 고일광 | 0.017 | Synolon Red AK | 경인양행 | 분산 | 고일광 | 0.033 | [11 empty] | 1:10 | 0.04 | Sunsolt RM-340S | 니카코리아 | 분산·균염제 | 0.3 | 빙초산 | 삼일 | 산 | 0.5 | [8 empty] | P-DY02 | IR 염색기 | 40 | 1.5 | 64 | 0 | 0.75 | 100 | 0 | 1.458333333 | 135 | 60 | 1.97222 | 64 | 0 | 0 | 64 | 0 | 0 | 64 | 0 | 0 | 64 | 0 | P-DY02 | IR 염색기 | NaOH | 삼일 | 가성소다 | 1.5 | Sera Con M-FAS | Dystar | 환원세정제 | 1.5 | 1:10 | 0.04 | 40 | 2 | 80 | 20 | 0 | 80 | 0 | 0 | 80 | 0 | 0 | 80 | 0 | 0 | 80 | 0 | 0 | 80 | 0 | 0 | 80 | 0 | 60 |  | 1 | 25 |  | 2 |  |  |  | 100 | 10 |  |  |  |  | P-DY05 | 실험실 패더 | 1 | 1 | P-DY06 | 실험실 텐터 | 180 | 1 | 2 | 2 | [165 empty] | 310.8456782 | 1.18 | [12 empty] | 80.68 | 23.29 | 7.55 | 0.1718 | 79.6 | 19.72 | 6.75 | 82.79 | 17.39 | 7.06 | 1-2 | 4.053333
| 285 | 2021-04-13 | 다이텍연구원 | 1 | P-DY09 | 고압 래피드 염색기 | RAW-001 | Recycled Polyester | 300 | 96 | Semi Dull | Draw Textured Yarn | 82.5 | 150*2 INT | Filaments | Recycled Polyester | 300 | 96 | Semi Dull | Draw Textured Yarn | 82.5 | 150*2 INT | Filaments | WOVEN | TWILL |  |  |  | P-DY09 | 고압 래피드 염색기 |  | Sera Wash C-NEP | DYSTAR | 정련호발제 | 3 | NaOH | 삼일 | 가성소다 | 5 | CH3COOH | 삼일 | 빙초산 | 0.5 | 45 | 5.5 | 95 | 60 | 0 | 95 | 0 | 0 | 95 | 0 | 0 | 95 | 0 | 0 | 95 | 0 | 0 | 95 | 0 | 0 | 95 | 0 | 80 | 10 | 2 | P-DY12 | 산업용 텐터기 | 1 | 3 | 3 |  |  | 170 | 170 | 20 | 1200 |  |  | 170 | 170 | 20 | 1200 |  |  | 170 | 170 | 20 | 1200 |  |  | 170 | 170 | 20 | 1200 |  |  | 170 | 170 | 20 | 1200 |  |  | 170 | 170 | 20 | 1200 |  |  | 170 | 170 | 20 | 1200 | 4 | Synolon Yellow AK | 경인양행 | 분산 | 고일광 | 0.017 | Synolon Blue AK | 경인양행 | 분산 | 고일광 | 0.033 | [11 empty] | 1:10 | 0.04 | Sunsolt RM-340S | 니카코리아 | 분산·균염제 | 0.3 | 빙초산 | 삼일 | 산 | 0.5 | [8 empty] | P-DY02 | IR 염색기 | 40 | 1.5 | 64 | 0 | 0.75 | 100 | 0 | 1.458333333 | 135 | 60 | 1.97222 | 64 | 0 | 0 | 64 | 0 | 0 | 64 | 0 | 0 | 64 | 0 | P-DY02 | IR 염색기 | NaOH | 삼일 | 가성소다 | 1.5 | Sera Con M-FAS | Dystar | 환원세정제 | 1.5 | 1:10 | 0.04 | 40 | 2 | 80 | 20 | 0 | 80 | 0 | 0 | 80 | 0 | 0 | 80 | 0 | 0 | 80 | 0 | 0 | 80 | 0 | 0 | 80 | 0 | 60 |  | 1 | 25 |  | 2 |  |  |  | 100 | 10 |  |  |  |  | P-DY05 | 실험실 패더 | 1 | 1 | P-DY06 | 실험실 텐터 | 180 | 1 | 2 | 2 | [165 empty] | 310.8456782 | 1.18 | [12 empty] | 79.5 | -8.9 | -0.7 | 0.2354 | 79.16 | -8.76 | -0.57 | 83.41 | -7.04 | 0.26 | 2 | 4.653333
| 286 | 2021-04-13 | 다이텍연구원 | 1 | P-DY09 | 고압 래피드 염색기 | RAW-001 | Recycled Polyester | 300 | 96 | Semi Dull | Draw Textured Yarn | 82.5 | 150*2 INT | Filaments | Recycled Polyester | 300 | 96 | Semi Dull | Draw Textured Yarn | 82.5 | 150*2 INT | Filaments | WOVEN | TWILL |  |  |  | P-DY09 | 고압 래피드 염색기 |  | Sera Wash C-NEP | DYSTAR | 정련호발제 | 3 | NaOH | 삼일 | 가성소다 | 5 | CH3COOH | 삼일 | 빙초산 | 0.5 | 45 | 5.5 | 95 | 60 | 0 | 95 | 0 | 0 | 95 | 0 | 0 | 95 | 0 | 0 | 95 | 0 | 0 | 95 | 0 | 0 | 95 | 0 | 80 | 10 | 2 | P-DY12 | 산업용 텐터기 | 1 | 3 | 3 |  |  | 170 | 170 | 20 | 1200 |  |  | 170 | 170 | 20 | 1200 |  |  | 170 | 170 | 20 | 1200 |  |  | 170 | 170 | 20 | 1200 |  |  | 170 | 170 | 20 | 1200 |  |  | 170 | 170 | 20 | 1200 |  |  | 170 | 170 | 20 | 1200 | 4 | Synolon Yellow AK | 경인양행 | 분산 | 고일광 | 0.017 | Synolon Red AK | 경인양행 | 분산 | 고일광 | 0.017 | Synolon Blue AK | 경인양행 | 분산 | 고일광 | 0.017 | [6 empty] | 1:10 | 0.04 | Sunsolt RM-340S | 니카코리아 | 분산·균염제 | 0.3 | 빙초산 | 삼일 | 산 | 0.5 | [8 empty] | P-DY02 | IR 염색기 | 40 | 1.5 | 64 | 0 | 0.75 | 100 | 0 | 1.458333333 | 135 | 60 | 1.97222 | 64 | 0 | 0 | 64 | 0 | 0 | 64 | 0 | 0 | 64 | 0 | P-DY02 | IR 염색기 | NaOH | 삼일 | 가성소다 | 1.5 | Sera Con M-FAS | Dystar | 환원세정제 | 1.5 | 1:10 | 0.04 | 40 | 2 | 80 | 20 | 0 | 80 | 0 | 0 | 80 | 0 | 0 | 80 | 0 | 0 | 80 | 0 | 0 | 80 | 0 | 0 | 80 | 0 | 60 |  | 1 | 25 |  | 2 |  |  |  | 100 | 10 |  |  |  |  | P-DY05 | 실험실 패더 | 1 | 1 | P-DY06 | 실험실 텐터 | 180 | 1 | 2 | 2 | [165 empty] | 310.8456782 | 1.18 | [12 empty] | 78.13 | 5.19 | 1 | 0.2068 | 78.15 | 4.69 | 1.48 | 82 | 4.1 | 1.96 | 1-2 | 3.923333
| 287 | 2021-04-13 | 다이텍연구원 | 1 | P-DY09 | 고압 래피드 염색기 | RAW-001 | Recycled Polyester | 300 | 96 | Semi Dull | Draw Textured Yarn | 82.5 | 150*2 INT | Filaments | Recycled Polyester | 300 | 96 | Semi Dull | Draw Textured Yarn | 82.5 | 150*2 INT | Filaments | WOVEN | TWILL |  |  |  | P-DY09 | 고압 래피드 염색기 |  | Sera Wash C-NEP | DYSTAR | 정련호발제 | 3 | NaOH | 삼일 | 가성소다 | 5 | CH3COOH | 삼일 | 빙초산 | 0.5 | 45 | 5.5 | 95 | 60 | 0 | 95 | 0 | 0 | 95 | 0 | 0 | 95 | 0 | 0 | 95 | 0 | 0 | 95 | 0 | 0 | 95 | 0 | 80 | 10 | 2 | P-DY12 | 산업용 텐터기 | 1 | 3 | 3 |  |  | 170 | 170 | 20 | 1200 |  |  | 170 | 170 | 20 | 1200 |  |  | 170 | 170 | 20 | 1200 |  |  | 170 | 170 | 20 | 1200 |  |  | 170 | 170 | 20 | 1200 |  |  | 170 | 170 | 20 | 1200 |  |  | 170 | 170 | 20 | 1200 | 4 | Synolon Red AK | 경인양행 | 분산 | 고일광 | 0.033 | Synolon Blue AK | 경인양행 | 분산 | 고일광 | 0.017 | [11 empty] | 1:10 | 0.04 | Sunsolt RM-340S | 니카코리아 | 분산·균염제 | 0.3 | 빙초산 | 삼일 | 산 | 0.5 | [8 empty] | P-DY02 | IR 염색기 | 40 | 1.5 | 64 | 0 | 0.75 | 100 | 0 | 1.458333333 | 135 | 60 | 1.97222 | 64 | 0 | 0 | 64 | 0 | 0 | 64 | 0 | 0 | 64 | 0 | P-DY02 | IR 염색기 | NaOH | 삼일 | 가성소다 | 1.5 | Sera Con M-FAS | Dystar | 환원세정제 | 1.5 | 1:10 | 0.04 | 40 | 2 | 80 | 20 | 0 | 80 | 0 | 0 | 80 | 0 | 0 | 80 | 0 | 0 | 80 | 0 | 0 | 80 | 0 | 0 | 80 | 0 | 60 |  | 1 | 25 |  | 2 |  |  |  | 100 | 10 |  |  |  |  | P-DY05 | 실험실 패더 | 1 | 1 | P-DY06 | 실험실 텐터 | 180 | 1 | 2 | 2 | [165 empty] | 310.8456782 | 1.18 | [12 empty] | 76.11 | 13.47 | -5.78 | 0.164 | 75.59 | 12.67 | -5.46 | 80.57 | 10.57 | -2.89 | 1-2 | 5.99
| 288 | 2021-04-13 | 다이텍연구원 | 1 | P-DY09 | 고압 래피드 염색기 | RAW-001 | Recycled Polyester | 300 | 96 | Semi Dull | Draw Textured Yarn | 82.5 | 150*2 INT | Filaments | Recycled Polyester | 300 | 96 | Semi Dull | Draw Textured Yarn | 82.5 | 150*2 INT | Filaments | WOVEN | TWILL |  |  |  | P-DY09 | 고압 래피드 염색기 |  | Sera Wash C-NEP | DYSTAR | 정련호발제 | 3 | NaOH | 삼일 | 가성소다 | 5 | CH3COOH | 삼일 | 빙초산 | 0.5 | 45 | 5.5 | 95 | 60 | 0 | 95 | 0 | 0 | 95 | 0 | 0 | 95 | 0 | 0 | 95 | 0 | 0 | 95 | 0 | 0 | 95 | 0 | 80 | 10 | 2 | P-DY12 | 산업용 텐터기 | 1 | 3 | 3 |  |  | 170 | 170 | 20 | 1200 |  |  | 170 | 170 | 20 | 1200 |  |  | 170 | 170 | 20 | 1200 |  |  | 170 | 170 | 20 | 1200 |  |  | 170 | 170 | 20 | 1200 |  |  | 170 | 170 | 20 | 1200 |  |  | 170 | 170 | 20 | 1200 | 4 | Synolon Red AK | 경인양행 | 분산 | 고일광 | 0.017 | Synolon Blue AK | 경인양행 | 분산 | 고일광 | 0.033 | [11 empty] | 1:10 | 0.04 | Sunsolt RM-340S | 니카코리아 | 분산·균염제 | 0.3 | 빙초산 | 삼일 | 산 | 0.5 | [8 empty] | P-DY02 | IR 염색기 | 40 | 1.5 | 64 | 0 | 0.75 | 100 | 0 | 1.458333333 | 135 | 60 | 1.97222 | 64 | 0 | 0 | 64 | 0 | 0 | 64 | 0 | 0 | 64 | 0 | P-DY02 | IR 염색기 | NaOH | 삼일 | 가성소다 | 1.5 | Sera Con M-FAS | Dystar | 환원세정제 | 1.5 | 1:10 | 0.04 | 40 | 2 | 80 | 20 | 0 | 80 | 0 | 0 | 80 | 0 | 0 | 80 | 0 | 0 | 80 | 0 | 0 | 80 | 0 | 0 | 80 | 0 | 60 |  | 1 | 25 |  | 2 |  |  |  | 100 | 10 |  |  |  |  | P-DY05 | 실험실 패더 | 1 | 1 | P-DY06 | 실험실 텐터 | 180 | 1 | 2 | 2 | [165 empty] | 310.8456782 | 1.18 | [12 empty] | 76.03 | 2.91 | -8.86 | 0.2067 | 75.91 | 2.61 | -8.33 | 80.68 | 2.18 | -6.02 | 1-2 | 5.32
| 289 | 2021-04-14 | 다이텍연구원 | 1 | P-DY09 | 고압 래피드 염색기 | RAW-001 | Recycled Polyester | 300 | 96 | Semi Dull | Draw Textured Yarn | 82.5 | 150*2 INT | Filaments | Recycled Polyester | 300 | 96 | Semi Dull | Draw Textured Yarn | 82.5 | 150*2 INT | Filaments | WOVEN | TWILL |  |  |  | P-DY09 | 고압 래피드 염색기 |  | Sera Wash C-NEP | DYSTAR | 정련호발제 | 3 | NaOH | 삼일 | 가성소다 | 5 | CH3COOH | 삼일 | 빙초산 | 0.5 | 45 | 5.5 | 95 | 60 | 0 | 95 | 0 | 0 | 95 | 0 | 0 | 95 | 0 | 0 | 95 | 0 | 0 | 95 | 0 | 0 | 95 | 0 | 80 | 10 | 2 | P-DY12 | 산업용 텐터기 | 1 | 3 | 3 |  |  | 170 | 170 | 20 | 1200 |  |  | 170 | 170 | 20 | 1200 |  |  | 170 | 170 | 20 | 1200 |  |  | 170 | 170 | 20 | 1200 |  |  | 170 | 170 | 20 | 1200 |  |  | 170 | 170 | 20 | 1200 |  |  | 170 | 170 | 20 | 1200 | 4 | Synolon Yellow AK | 경인양행 | 분산 | 고일광 | 0.033 | Synolon Red AK | 경인양행 | 분산 | 고일광 | 0.017 | [11 empty] | 1:10 | 0.04 | Sunsolt RM-340S | 니카코리아 | 분산·균염제 | 0.3 | 빙초산 | 삼일 | 산 | 0.5 | [8 empty] | P-DY02 | IR 염색기 | 40 | 1.5 | 64 | 0 | 0.75 | 100 | 0 | 1.458333333 | 135 | 60 | 1.97222 | 64 | 0 | 0 | 64 | 0 | 0 | 64 | 0 | 0 | 64 | 0 | P-DY02 | IR 염색기 | NaOH | 삼일 | 가성소다 | 1.5 | Sera Con M-FAS | Dystar | 환원세정제 | 1.5 | 1:10 | 0.04 | 40 | 2 | 80 | 20 | 0 | 80 | 0 | 0 | 80 | 0 | 0 | 80 | 0 | 0 | 80 | 0 | 0 | 80 | 0 | 0 | 80 | 0 | 60 |  | 1 | 25 |  | 2 |  |  |  | 100 | 10 |  |  |  |  | P-DY05 | 실험실 패더 | 1 | 1 | P-DY06 | 실험실 텐터 | 180 | 1 | 2 | 2 | [165 empty] | 310.8456782 | 1.18 | [12 empty] | 83.22 | 15.24 | 14.9 | 0.2284 | 82.4 | 11.51 | 13.64 | 86.2 | 11.7 | 12.68 | 1-2 | 3.94
| 290 | 2021-04-14 | 다이텍연구원 | 1 | P-DY09 | 고압 래피드 염색기 | RAW-001 | Recycled Polyester | 300 | 96 | Semi Dull | Draw Textured Yarn | 82.5 | 150*2 INT | Filaments | Recycled Polyester | 300 | 96 | Semi Dull | Draw Textured Yarn | 82.5 | 150*2 INT | Filaments | WOVEN | TWILL |  |  |  | P-DY09 | 고압 래피드 염색기 |  | Sera Wash C-NEP | DYSTAR | 정련호발제 | 3 | NaOH | 삼일 | 가성소다 | 5 | CH3COOH | 삼일 | 빙초산 | 0.5 | 45 | 5.5 | 95 | 60 | 0 | 95 | 0 | 0 | 95 | 0 | 0 | 95 | 0 | 0 | 95 | 0 | 0 | 95 | 0 | 0 | 95 | 0 | 80 | 10 | 2 | P-DY12 | 산업용 텐터기 | 1 | 3 | 3 |  |  | 170 | 170 | 20 | 1200 |  |  | 170 | 170 | 20 | 1200 |  |  | 170 | 170 | 20 | 1200 |  |  | 170 | 170 | 20 | 1200 |  |  | 170 | 170 | 20 | 1200 |  |  | 170 | 170 | 20 | 1200 |  |  | 170 | 170 | 20 | 1200 | 4 | Synolon Red AK | 경인양행 | 분산 | 고일광 | 0.033 | Synolon Blue AK | 경인양행 | 분산 | 고일광 | 0.067 | [11 empty] | 1:10 | 0.04 | Sunsolt RM-340S | 니카코리아 | 분산·균염제 | 0.3 | 빙초산 | 삼일 | 산 | 0.5 | [8 empty] | P-DY02 | IR 염색기 | 40 | 1.5 | 64 | 0 | 0.75 | 100 | 0 | 1.458333333 | 135 | 60 | 1.97222 | 64 | 0 | 0 | 64 | 0 | 0 | 64 | 0 | 0 | 64 | 0 | P-DY02 | IR 염색기 | NaOH | 삼일 | 가성소다 | 1.5 | Sera Con M-FAS | Dystar | 환원세정제 | 1.5 | 1:10 | 0.04 | 40 | 2 | 80 | 20 | 0 | 80 | 0 | 0 | 80 | 0 | 0 | 80 | 0 | 0 | 80 | 0 | 0 | 80 | 0 | 0 | 80 | 0 | 60 |  | 1 | 25 |  | 2 |  |  |  | 100 | 10 |  |  |  |  | P-DY05 | 실험실 패더 | 1 | 1 | P-DY06 | 실험실 텐터 | 180 | 1 | 2 | 2 | [165 empty] | 310.8456782 | 1.18 | [12 empty] | 69.49 | 3.91 | -12.68 | 0.3002 | 69.5 | 3.68 | -12.27 | 74.94 | 3.65 | -8.89 | 1-2 | 6.413333
| 291 | 2021-04-14 | 다이텍연구원 | 1 | P-DY09 | 고압 래피드 염색기 | RAW-001 | Recycled Polyester | 300 | 96 | Semi Dull | Draw Textured Yarn | 82.5 | 150*2 INT | Filaments | Recycled Polyester | 300 | 96 | Semi Dull | Draw Textured Yarn | 82.5 | 150*2 INT | Filaments | WOVEN | TWILL |  |  |  | P-DY09 | 고압 래피드 염색기 |  | Sera Wash C-NEP | DYSTAR | 정련호발제 | 3 | NaOH | 삼일 | 가성소다 | 5 | CH3COOH | 삼일 | 빙초산 | 0.5 | 45 | 5.5 | 95 | 60 | 0 | 95 | 0 | 0 | 95 | 0 | 0 | 95 | 0 | 0 | 95 | 0 | 0 | 95 | 0 | 0 | 95 | 0 | 80 | 10 | 2 | P-DY12 | 산업용 텐터기 | 1 | 3 | 3 |  |  | 170 | 170 | 20 | 1200 |  |  | 170 | 170 | 20 | 1200 |  |  | 170 | 170 | 20 | 1200 |  |  | 170 | 170 | 20 | 1200 |  |  | 170 | 170 | 20 | 1200 |  |  | 170 | 170 | 20 | 1200 |  |  | 170 | 170 | 20 | 1200 | 4 | Synolon Red AK | 경인양행 | 분산 | 고일광 | 0.067 | Synolon Blue AK | 경인양행 | 분산 | 고일광 | 0.033 | [11 empty] | 1:10 | 0.04 | Sunsolt RM-340S | 니카코리아 | 분산·균염제 | 0.3 | 빙초산 | 삼일 | 산 | 0.5 | [8 empty] | P-DY02 | IR 염색기 | 40 | 1.5 | 64 | 0 | 0.75 | 100 | 0 | 1.458333333 | 135 | 60 | 1.97222 | 64 | 0 | 0 | 64 | 0 | 0 | 64 | 0 | 0 | 64 | 0 | P-DY02 | IR 염색기 | NaOH | 삼일 | 가성소다 | 1.5 | Sera Con M-FAS | Dystar | 환원세정제 | 1.5 | 1:10 | 0.04 | 40 | 2 | 80 | 20 | 0 | 80 | 0 | 0 | 80 | 0 | 0 | 80 | 0 | 0 | 80 | 0 | 0 | 80 | 0 | 0 | 80 | 0 | 60 |  | 1 | 25 |  | 2 |  |  |  | 100 | 10 |  |  |  |  | P-DY05 | 실험실 패더 | 1 | 1 | P-DY06 | 실험실 텐터 | 180 | 1 | 2 | 2 | [165 empty] | 310.8456782 | 1.18 | [12 empty] | 69.68 | 16.59 | -7.69 | 0.2449 | 69.78 | 16.21 | -7.07 | 75.35 | 13.11 | -5.1 | 1-2 | 6.68
| 292 | 2021-04-14 | 다이텍연구원 | 1 | P-DY09 | 고압 래피드 염색기 | RAW-001 | Recycled Polyester | 300 | 96 | Semi Dull | Draw Textured Yarn | 82.5 | 150*2 INT | Filaments | Recycled Polyester | 300 | 96 | Semi Dull | Draw Textured Yarn | 82.5 | 150*2 INT | Filaments | WOVEN | TWILL |  |  |  | P-DY09 | 고압 래피드 염색기 |  | Sera Wash C-NEP | DYSTAR | 정련호발제 | 3 | NaOH | 삼일 | 가성소다 | 5 | CH3COOH | 삼일 | 빙초산 | 0.5 | 45 | 5.5 | 95 | 60 | 0 | 95 | 0 | 0 | 95 | 0 | 0 | 95 | 0 | 0 | 95 | 0 | 0 | 95 | 0 | 0 | 95 | 0 | 80 | 10 | 2 | P-DY12 | 산업용 텐터기 | 1 | 3 | 3 |  |  | 170 | 170 | 20 | 1200 |  |  | 170 | 170 | 20 | 1200 |  |  | 170 | 170 | 20 | 1200 |  |  | 170 | 170 | 20 | 1200 |  |  | 170 | 170 | 20 | 1200 |  |  | 170 | 170 | 20 | 1200 |  |  | 170 | 170 | 20 | 1200 | 4 | Synolon Yellow AK | 경인양행 | 분산 | 고일광 | 0.033 | Synolon Blue AK | 경인양행 | 분산 | 고일광 | 0.067 | [11 empty] | 1:10 | 0.04 | Sunsolt RM-340S | 니카코리아 | 분산·균염제 | 0.3 | 빙초산 | 삼일 | 산 | 0.5 | [8 empty] | P-DY02 | IR 염색기 | 40 | 1.5 | 64 | 0 | 0.75 | 100 | 0 | 1.458333333 | 135 | 60 | 1.97222 | 64 | 0 | 0 | 64 | 0 | 0 | 64 | 0 | 0 | 64 | 0 | P-DY02 | IR 염색기 | NaOH | 삼일 | 가성소다 | 1.5 | Sera Con M-FAS | Dystar | 환원세정제 | 1.5 | 1:10 | 0.04 | 40 | 2 | 80 | 20 | 0 | 80 | 0 | 0 | 80 | 0 | 0 | 80 | 0 | 0 | 80 | 0 | 0 | 80 | 0 | 0 | 80 | 0 | 60 |  | 1 | 25 |  | 2 |  |  |  | 100 | 10 |  |  |  |  | P-DY05 | 실험실 패더 | 1 | 1 | P-DY06 | 실험실 텐터 | 180 | 1 | 2 | 2 | [165 empty] | 310.8456782 | 1.18 | [12 empty] | 73.43 | -11.04 | -2.07 | 0.3663 | 73.05 | -10.98 | -2.04 | 77.94 | -8.02 | -1.08 | 1-2 | 5.81
| 293 | 2021-04-14 | 다이텍연구원 | 1 | P-DY09 | 고압 래피드 염색기 | RAW-001 | Recycled Polyester | 300 | 96 | Semi Dull | Draw Textured Yarn | 82.5 | 150*2 INT | Filaments | Recycled Polyester | 300 | 96 | Semi Dull | Draw Textured Yarn | 82.5 | 150*2 INT | Filaments | WOVEN | TWILL |  |  |  | P-DY09 | 고압 래피드 염색기 |  | Sera Wash C-NEP | DYSTAR | 정련호발제 | 3 | NaOH | 삼일 | 가성소다 | 5 | CH3COOH | 삼일 | 빙초산 | 0.5 | 45 | 5.5 | 95 | 60 | 0 | 95 | 0 | 0 | 95 | 0 | 0 | 95 | 0 | 0 | 95 | 0 | 0 | 95 | 0 | 0 | 95 | 0 | 80 | 10 | 2 | P-DY12 | 산업용 텐터기 | 1 | 3 | 3 |  |  | 170 | 170 | 20 | 1200 |  |  | 170 | 170 | 20 | 1200 |  |  | 170 | 170 | 20 | 1200 |  |  | 170 | 170 | 20 | 1200 |  |  | 170 | 170 | 20 | 1200 |  |  | 170 | 170 | 20 | 1200 |  |  | 170 | 170 | 20 | 1200 | 4 | Synolon Yellow AK | 경인양행 | 분산 | 고일광 | 0.033 | Synolon Red AK | 경인양행 | 분산 | 고일광 | 0.033 | Synolon Blue AK | 경인양행 | 분산 | 고일광 | 0.033 | [6 empty] | 1:10 | 0.04 | Sunsolt RM-340S | 니카코리아 | 분산·균염제 | 0.3 | 빙초산 | 삼일 | 산 | 0.5 | [8 empty] | P-DY02 | IR 염색기 | 40 | 1.5 | 64 | 0 | 0.75 | 100 | 0 | 1.458333333 | 135 | 60 | 1.97222 | 64 | 0 | 0 | 64 | 0 | 0 | 64 | 0 | 0 | 64 | 0 | P-DY02 | IR 염색기 | NaOH | 삼일 | 가성소다 | 1.5 | Sera Con M-FAS | Dystar | 환원세정제 | 1.5 | 1:10 | 0.04 | 40 | 2 | 80 | 20 | 0 | 80 | 0 | 0 | 80 | 0 | 0 | 80 | 0 | 0 | 80 | 0 | 0 | 80 | 0 | 0 | 80 | 0 | 60 |  | 1 | 25 |  | 2 |  |  |  | 100 | 10 |  |  |  |  | P-DY05 | 실험실 패더 | 1 | 1 | P-DY06 | 실험실 텐터 | 180 | 1 | 2 | 2 | [165 empty] | 310.8456782 | 1.18 | [12 empty] | 72.2 | 6.22 | 0.54 | 0.3181 | 72.42 | 6.06 | 0.97 | 77.8 | 4.97 | 1.34 | 1-2 | 5.503333
| 294 | 2021-04-14 | 다이텍연구원 | 1 | P-DY09 | 고압 래피드 염색기 | RAW-001 | Recycled Polyester | 300 | 96 | Semi Dull | Draw Textured Yarn | 82.5 | 150*2 INT | Filaments | Recycled Polyester | 300 | 96 | Semi Dull | Draw Textured Yarn | 82.5 | 150*2 INT | Filaments | WOVEN | TWILL |  |  |  | P-DY09 | 고압 래피드 염색기 |  | Sera Wash C-NEP | DYSTAR | 정련호발제 | 3 | NaOH | 삼일 | 가성소다 | 5 | CH3COOH | 삼일 | 빙초산 | 0.5 | 45 | 5.5 | 95 | 60 | 0 | 95 | 0 | 0 | 95 | 0 | 0 | 95 | 0 | 0 | 95 | 0 | 0 | 95 | 0 | 0 | 95 | 0 | 80 | 10 | 2 | P-DY12 | 산업용 텐터기 | 1 | 3 | 3 |  |  | 170 | 170 | 20 | 1200 |  |  | 170 | 170 | 20 | 1200 |  |  | 170 | 170 | 20 | 1200 |  |  | 170 | 170 | 20 | 1200 |  |  | 170 | 170 | 20 | 1200 |  |  | 170 | 170 | 20 | 1200 |  |  | 170 | 170 | 20 | 1200 | 4 | Synolon Yellow AK | 경인양행 | 분산 | 고일광 | 0.033 | Synolon Red AK | 경인양행 | 분산 | 고일광 | 0.067 | [11 empty] | 1:10 | 0.04 | Sunsolt RM-340S | 니카코리아 | 분산·균염제 | 0.3 | 빙초산 | 삼일 | 산 | 0.5 | [8 empty] | P-DY02 | IR 염색기 | 40 | 1.5 | 64 | 0 | 0.75 | 100 | 0 | 1.458333333 | 135 | 60 | 1.97222 | 64 | 0 | 0 | 64 | 0 | 0 | 64 | 0 | 0 | 64 | 0 | P-DY02 | IR 염색기 | NaOH | 삼일 | 가성소다 | 1.5 | Sera Con M-FAS | Dystar | 환원세정제 | 1.5 | 1:10 | 0.04 | 40 | 2 | 80 | 20 | 0 | 80 | 0 | 0 | 80 | 0 | 0 | 80 | 0 | 0 | 80 | 0 | 0 | 80 | 0 | 0 | 80 | 0 | 60 |  | 1 | 25 |  | 2 |  |  |  | 100 | 10 |  |  |  |  | P-DY05 | 실험실 패더 | 1 | 1 | P-DY06 | 실험실 텐터 | 180 | 1 | 2 | 2 | [165 empty] | 310.8456782 | 1.18 | [12 empty] | 75.9 | 30.31 | 11.33 | 0.2714 | 75.37 | 27.22 | 10.49 | 80.64 | 22.68 | 9.05 | 1-2 | 7.116667
| 295 | 2021-04-14 | 다이텍연구원 | 1 | P-DY09 | 고압 래피드 염색기 | RAW-001 | Recycled Polyester | 300 | 96 | Semi Dull | Draw Textured Yarn | 82.5 | 150*2 INT | Filaments | Recycled Polyester | 300 | 96 | Semi Dull | Draw Textured Yarn | 82.5 | 150*2 INT | Filaments | WOVEN | TWILL |  |  |  | P-DY09 | 고압 래피드 염색기 |  | Sera Wash C-NEP | DYSTAR | 정련호발제 | 3 | NaOH | 삼일 | 가성소다 | 5 | CH3COOH | 삼일 | 빙초산 | 0.5 | 45 | 5.5 | 95 | 60 | 0 | 95 | 0 | 0 | 95 | 0 | 0 | 95 | 0 | 0 | 95 | 0 | 0 | 95 | 0 | 0 | 95 | 0 | 80 | 10 | 2 | P-DY12 | 산업용 텐터기 | 1 | 3 | 3 |  |  | 170 | 170 | 20 | 1200 |  |  | 170 | 170 | 20 | 1200 |  |  | 170 | 170 | 20 | 1200 |  |  | 170 | 170 | 20 | 1200 |  |  | 170 | 170 | 20 | 1200 |  |  | 170 | 170 | 20 | 1200 |  |  | 170 | 170 | 20 | 1200 | 4 | Synolon Yellow AK | 경인양행 | 분산 | 고일광 | 0.067 | Synolon Blue AK | 경인양행 | 분산 | 고일광 | 0.033 | [11 empty] | 1:10 | 0.04 | Sunsolt RM-340S | 니카코리아 | 분산·균염제 | 0.3 | 빙초산 | 삼일 | 산 | 0.5 | [8 empty] | P-DY02 | IR 염색기 | 40 | 1.5 | 64 | 0 | 0.75 | 100 | 0 | 1.458333333 | 135 | 60 | 1.97222 | 64 | 0 | 0 | 64 | 0 | 0 | 64 | 0 | 0 | 64 | 0 | P-DY02 | IR 염색기 | NaOH | 삼일 | 가성소다 | 1.5 | Sera Con M-FAS | Dystar | 환원세정제 | 1.5 | 1:10 | 0.04 | 40 | 2 | 80 | 20 | 0 | 80 | 0 | 0 | 80 | 0 | 0 | 80 | 0 | 0 | 80 | 0 | 0 | 80 | 0 | 0 | 80 | 0 | 60 |  | 1 | 25 |  | 2 |  |  |  | 100 | 10 |  |  |  |  | P-DY05 | 실험실 패더 | 1 | 1 | P-DY06 | 실험실 텐터 | 180 | 1 | 2 | 2 | [165 empty] | 310.8456782 | 1.18 | [12 empty] | 77.15 | -9.93 | 11.74 | 0.3841 | 77.01 | -10.01 | 11.88 | 81.61 | -7.28 | 9.79 | 1-2 | 5.743333
| 296 | 2021-04-14 | 다이텍연구원 | 1 | P-DY09 | 고압 래피드 염색기 | RAW-001 | Recycled Polyester | 300 | 96 | Semi Dull | Draw Textured Yarn | 82.5 | 150*2 INT | Filaments | Recycled Polyester | 300 | 96 | Semi Dull | Draw Textured Yarn | 82.5 | 150*2 INT | Filaments | WOVEN | TWILL |  |  |  | P-DY09 | 고압 래피드 염색기 |  | Sera Wash C-NEP | DYSTAR | 정련호발제 | 3 | NaOH | 삼일 | 가성소다 | 5 | CH3COOH | 삼일 | 빙초산 | 0.5 | 45 | 5.5 | 95 | 60 | 0 | 95 | 0 | 0 | 95 | 0 | 0 | 95 | 0 | 0 | 95 | 0 | 0 | 95 | 0 | 0 | 95 | 0 | 80 | 10 | 2 | P-DY12 | 산업용 텐터기 | 1 | 3 | 3 |  |  | 170 | 170 | 20 | 1200 |  |  | 170 | 170 | 20 | 1200 |  |  | 170 | 170 | 20 | 1200 |  |  | 170 | 170 | 20 | 1200 |  |  | 170 | 170 | 20 | 1200 |  |  | 170 | 170 | 20 | 1200 |  |  | 170 | 170 | 20 | 1200 | 4 | Synolon Yellow AK | 경인양행 | 분산 | 고일광 | 0.067 | Synolon Red AK | 경인양행 | 분산 | 고일광 | 0.033 | [11 empty] | 1:10 | 0.04 | Sunsolt RM-340S | 니카코리아 | 분산·균염제 | 0.3 | 빙초산 | 삼일 | 산 | 0.5 | [8 empty] | P-DY02 | IR 염색기 | 40 | 1.5 | 64 | 0 | 0.75 | 100 | 0 | 1.458333333 | 135 | 60 | 1.97222 | 64 | 0 | 0 | 64 | 0 | 0 | 64 | 0 | 0 | 64 | 0 | P-DY02 | IR 염색기 | NaOH | 삼일 | 가성소다 | 1.5 | Sera Con M-FAS | Dystar | 환원세정제 | 1.5 | 1:10 | 0.04 | 40 | 2 | 80 | 20 | 0 | 80 | 0 | 0 | 80 | 0 | 0 | 80 | 0 | 0 | 80 | 0 | 0 | 80 | 0 | 0 | 80 | 0 | 60 |  | 1 | 25 |  | 2 |  |  |  | 100 | 10 |  |  |  |  | P-DY05 | 실험실 패더 | 1 | 1 | P-DY06 | 실험실 텐터 | 180 | 1 | 2 | 2 | [165 empty] | 310.8456782 | 1.18 | [12 empty] | 79.54 | 21.01 | 19.3 | 0.3371 | 78.64 | 17.98 | 18.37 | 83.54 | 15.94 | 15.58 | 1-2 | 6.003333
| 297 | 2021-04-14 | 다이텍연구원 | 1 | P-DY09 | 고압 래피드 염색기 | RAW-001 | Recycled Polyester | 300 | 96 | Semi Dull | Draw Textured Yarn | 82.5 | 150*2 INT | Filaments | Recycled Polyester | 300 | 96 | Semi Dull | Draw Textured Yarn | 82.5 | 150*2 INT | Filaments | WOVEN | TWILL |  |  |  | P-DY09 | 고압 래피드 염색기 |  | Sera Wash C-NEP | DYSTAR | 정련호발제 | 3 | NaOH | 삼일 | 가성소다 | 5 | CH3COOH | 삼일 | 빙초산 | 0.5 | 45 | 5.5 | 95 | 60 | 0 | 95 | 0 | 0 | 95 | 0 | 0 | 95 | 0 | 0 | 95 | 0 | 0 | 95 | 0 | 0 | 95 | 0 | 80 | 10 | 2 | P-DY12 | 산업용 텐터기 | 1 | 3 | 3 |  |  | 170 | 170 | 20 | 1200 |  |  | 170 | 170 | 20 | 1200 |  |  | 170 | 170 | 20 | 1200 |  |  | 170 | 170 | 20 | 1200 |  |  | 170 | 170 | 20 | 1200 |  |  | 170 | 170 | 20 | 1200 |  |  | 170 | 170 | 20 | 1200 | 4 | Synolon Red AK | 경인양행 | 분산 | 고일광 | 0.167 | Synolon Blue AK | 경인양행 | 분산 | 고일광 | 0.333 | [11 empty] | 1:10 | 0.04 | Sunsolt RM-340S | 니카코리아 | 분산·균염제 | 0.3 | 빙초산 | 삼일 | 산 | 0.5 | [8 empty] | P-DY02 | IR 염색기 | 40 | 1.5 | 64 | 0 | 0.75 | 100 | 0 | 1.458333333 | 135 | 60 | 1.97222 | 64 | 0 | 0 | 64 | 0 | 0 | 64 | 0 | 0 | 64 | 0 | P-DY02 | IR 염색기 | NaOH | 삼일 | 가성소다 | 1.5 | Sera Con M-FAS | Dystar | 환원세정제 | 1.5 | 1:10 | 0.04 | 40 | 2 | 80 | 20 | 0 | 80 | 0 | 0 | 80 | 0 | 0 | 80 | 0 | 0 | 80 | 0 | 0 | 80 | 0 | 0 | 80 | 0 | 60 |  | 1 | 25 |  | 2 |  |  |  | 100 | 10 |  |  |  |  | P-DY05 | 실험실 패더 | 1 | 1 | P-DY06 | 실험실 텐터 | 180 | 1 | 2 | 2 | [165 empty] | 310.8456782 | 1.18 | [12 empty] | 49.8 | 6.92 | -19.51 | 0.986 | 50.19 | 6.62 | -19.16 | 57.6 | 7.07 | -14.64 | 1-2 | 8.696667
| 298 | 2021-04-14 | 다이텍연구원 | 1 | P-DY09 | 고압 래피드 염색기 | RAW-001 | Recycled Polyester | 300 | 96 | Semi Dull | Draw Textured Yarn | 82.5 | 150*2 INT | Filaments | Recycled Polyester | 300 | 96 | Semi Dull | Draw Textured Yarn | 82.5 | 150*2 INT | Filaments | WOVEN | TWILL |  |  |  | P-DY09 | 고압 래피드 염색기 |  | Sera Wash C-NEP | DYSTAR | 정련호발제 | 3 | NaOH | 삼일 | 가성소다 | 5 | CH3COOH | 삼일 | 빙초산 | 0.5 | 45 | 5.5 | 95 | 60 | 0 | 95 | 0 | 0 | 95 | 0 | 0 | 95 | 0 | 0 | 95 | 0 | 0 | 95 | 0 | 0 | 95 | 0 | 80 | 10 | 2 | P-DY12 | 산업용 텐터기 | 1 | 3 | 3 |  |  | 170 | 170 | 20 | 1200 |  |  | 170 | 170 | 20 | 1200 |  |  | 170 | 170 | 20 | 1200 |  |  | 170 | 170 | 20 | 1200 |  |  | 170 | 170 | 20 | 1200 |  |  | 170 | 170 | 20 | 1200 |  |  | 170 | 170 | 20 | 1200 | 4 | Synolon Red AK | 경인양행 | 분산 | 고일광 | 0.333 | Synolon Blue AK | 경인양행 | 분산 | 고일광 | 0.167 | [11 empty] | 1:10 | 0.04 | Sunsolt RM-340S | 니카코리아 | 분산·균염제 | 0.3 | 빙초산 | 삼일 | 산 | 0.5 | [8 empty] | P-DY02 | IR 염색기 | 40 | 1.5 | 64 | 0 | 0.75 | 100 | 0 | 1.458333333 | 135 | 60 | 1.97222 | 64 | 0 | 0 | 64 | 0 | 0 | 64 | 0 | 0 | 64 | 0 | P-DY02 | IR 염색기 | NaOH | 삼일 | 가성소다 | 1.5 | Sera Con M-FAS | Dystar | 환원세정제 | 1.5 | 1:10 | 0.04 | 40 | 2 | 80 | 20 | 0 | 80 | 0 | 0 | 80 | 0 | 0 | 80 | 0 | 0 | 80 | 0 | 0 | 80 | 0 | 0 | 80 | 0 | 60 |  | 1 | 25 |  | 2 |  |  |  | 100 | 10 |  |  |  |  | P-DY05 | 실험실 패더 | 1 | 1 | P-DY06 | 실험실 텐터 | 180 | 1 | 2 | 2 | [165 empty] | 310.8456782 | 1.18 | [12 empty] | 50.79 | 21.66 | -11.97 | 0.7422 | 51.8 | 21.47 | -11.48 | 58 | 17.89 | -8.61 | 1-2 | 7.716667
| 299 | 2021-04-14 | 다이텍연구원 | 1 | P-DY09 | 고압 래피드 염색기 | RAW-001 | Recycled Polyester | 300 | 96 | Semi Dull | Draw Textured Yarn | 82.5 | 150*2 INT | Filaments | Recycled Polyester | 300 | 96 | Semi Dull | Draw Textured Yarn | 82.5 | 150*2 INT | Filaments | WOVEN | TWILL |  |  |  | P-DY09 | 고압 래피드 염색기 |  | Sera Wash C-NEP | DYSTAR | 정련호발제 | 3 | NaOH | 삼일 | 가성소다 | 5 | CH3COOH | 삼일 | 빙초산 | 0.5 | 45 | 5.5 | 95 | 60 | 0 | 95 | 0 | 0 | 95 | 0 | 0 | 95 | 0 | 0 | 95 | 0 | 0 | 95 | 0 | 0 | 95 | 0 | 80 | 10 | 2 | P-DY12 | 산업용 텐터기 | 1 | 3 | 3 |  |  | 170 | 170 | 20 | 1200 |  |  | 170 | 170 | 20 | 1200 |  |  | 170 | 170 | 20 | 1200 |  |  | 170 | 170 | 20 | 1200 |  |  | 170 | 170 | 20 | 1200 |  |  | 170 | 170 | 20 | 1200 |  |  | 170 | 170 | 20 | 1200 | 4 | Synolon Yellow AK | 경인양행 | 분산 | 고일광 | 0.167 | Synolon Blue AK | 경인양행 | 분산 | 고일광 | 0.333 | [11 empty] | 1:10 | 0.04 | Sunsolt RM-340S | 니카코리아 | 분산·균염제 | 0.3 | 빙초산 | 삼일 | 산 | 0.5 | [8 empty] | P-DY02 | IR 염색기 | 40 | 1.5 | 64 | 0 | 0.75 | 100 | 0 | 1.458333333 | 135 | 60 | 1.97222 | 64 | 0 | 0 | 64 | 0 | 0 | 64 | 0 | 0 | 64 | 0 | P-DY02 | IR 염색기 | NaOH | 삼일 | 가성소다 | 1.5 | Sera Con M-FAS | Dystar | 환원세정제 | 1.5 | 1:10 | 0.04 | 40 | 2 | 80 | 20 | 0 | 80 | 0 | 0 | 80 | 0 | 0 | 80 | 0 | 0 | 80 | 0 | 0 | 80 | 0 | 0 | 80 | 0 | 60 |  | 1 | 25 |  | 2 |  |  |  | 100 | 10 |  |  |  |  | P-DY05 | 실험실 패더 | 1 | 1 | P-DY06 | 실험실 텐터 | 180 | 1 | 2 | 2 | [165 empty] | 310.8456782 | 1.18 | [12 empty] | 55.26 | -15.44 | -3.14 | 1.302 | 55.19 | -15.21 | -3.3 | 59.87 | -9.34 | -2.92 | 1-2 | 7.533333
| 300 | 2021-04-14 | 다이텍연구원 | 1 | P-DY09 | 고압 래피드 염색기 | RAW-001 | Recycled Polyester | 300 | 96 | Semi Dull | Draw Textured Yarn | 82.5 | 150*2 INT | Filaments | Recycled Polyester | 300 | 96 | Semi Dull | Draw Textured Yarn | 82.5 | 150*2 INT | Filaments | WOVEN | TWILL |  |  |  | P-DY09 | 고압 래피드 염색기 |  | Sera Wash C-NEP | DYSTAR | 정련호발제 | 3 | NaOH | 삼일 | 가성소다 | 5 | CH3COOH | 삼일 | 빙초산 | 0.5 | 45 | 5.5 | 95 | 60 | 0 | 95 | 0 | 0 | 95 | 0 | 0 | 95 | 0 | 0 | 95 | 0 | 0 | 95 | 0 | 0 | 95 | 0 | 80 | 10 | 2 | P-DY12 | 산업용 텐터기 | 1 | 3 | 3 |  |  | 170 | 170 | 20 | 1200 |  |  | 170 | 170 | 20 | 1200 |  |  | 170 | 170 | 20 | 1200 |  |  | 170 | 170 | 20 | 1200 |  |  | 170 | 170 | 20 | 1200 |  |  | 170 | 170 | 20 | 1200 |  |  | 170 | 170 | 20 | 1200 | 4 | Synolon Yellow AK | 경인양행 | 분산 | 고일광 | 0.167 | Synolon Red AK | 경인양행 | 분산 | 고일광 | 0.167 | Synolon Blue AK | 경인양행 | 분산 | 고일광 | 0.167 | [6 empty] | 1:10 | 0.04 | Sunsolt RM-340S | 니카코리아 | 분산·균염제 | 0.3 | 빙초산 | 삼일 | 산 | 0.5 | [8 empty] | P-DY02 | IR 염색기 | 40 | 1.5 | 64 | 0 | 0.75 | 100 | 0 | 1.458333333 | 135 | 60 | 1.97222 | 64 | 0 | 0 | 64 | 0 | 0 | 64 | 0 | 0 | 64 | 0 | P-DY02 | IR 염색기 | NaOH | 삼일 | 가성소다 | 1.5 | Sera Con M-FAS | Dystar | 환원세정제 | 1.5 | 1:10 | 0.04 | 40 | 2 | 80 | 20 | 0 | 80 | 0 | 0 | 80 | 0 | 0 | 80 | 0 | 0 | 80 | 0 | 0 | 80 | 0 | 0 | 80 | 0 | 60 |  | 1 | 25 |  | 2 |  |  |  | 100 | 10 |  |  |  |  | P-DY05 | 실험실 패더 | 1 | 1 | P-DY06 | 실험실 텐터 | 180 | 1 | 2 | 2 | [165 empty] | 310.8456782 | 1.18 | [12 empty] | 53.48 | 8.63 | 0.13 | 1.0696 | 53.33 | 8.36 | 0.3 | 61.54 | 7.91 | 0.22 | 1-2 | 8.223333
| 301 | 2021-04-14 | 다이텍연구원 | 1 | P-DY09 | 고압 래피드 염색기 | RAW-001 | Recycled Polyester | 300 | 96 | Semi Dull | Draw Textured Yarn | 82.5 | 150*2 INT | Filaments | Recycled Polyester | 300 | 96 | Semi Dull | Draw Textured Yarn | 82.5 | 150*2 INT | Filaments | WOVEN | TWILL |  |  |  | P-DY09 | 고압 래피드 염색기 |  | Sera Wash C-NEP | DYSTAR | 정련호발제 | 3 | NaOH | 삼일 | 가성소다 | 5 | CH3COOH | 삼일 | 빙초산 | 0.5 | 45 | 5.5 | 95 | 60 | 0 | 95 | 0 | 0 | 95 | 0 | 0 | 95 | 0 | 0 | 95 | 0 | 0 | 95 | 0 | 0 | 95 | 0 | 80 | 10 | 2 | P-DY12 | 산업용 텐터기 | 1 | 3 | 3 |  |  | 170 | 170 | 20 | 1200 |  |  | 170 | 170 | 20 | 1200 |  |  | 170 | 170 | 20 | 1200 |  |  | 170 | 170 | 20 | 1200 |  |  | 170 | 170 | 20 | 1200 |  |  | 170 | 170 | 20 | 1200 |  |  | 170 | 170 | 20 | 1200 | 4 | Synolon Yellow AK | 경인양행 | 분산 | 고일광 | 0.167 | Synolon Red AK | 경인양행 | 분산 | 고일광 | 0.333 | [11 empty] | 1:10 | 0.04 | Sunsolt RM-340S | 니카코리아 | 분산·균염제 | 0.3 | 빙초산 | 삼일 | 산 | 0.5 | [8 empty] | P-DY02 | IR 염색기 | 40 | 1.5 | 64 | 0 | 0.75 | 100 | 0 | 1.458333333 | 135 | 60 | 1.97222 | 64 | 0 | 0 | 64 | 0 | 0 | 64 | 0 | 0 | 64 | 0 | P-DY02 | IR 염색기 | NaOH | 삼일 | 가성소다 | 1.5 | Sera Con M-FAS | Dystar | 환원세정제 | 1.5 | 1:10 | 0.04 | 40 | 2 | 80 | 20 | 0 | 80 | 0 | 0 | 80 | 0 | 0 | 80 | 0 | 0 | 80 | 0 | 0 | 80 | 0 | 0 | 80 | 0 | 60 |  | 1 | 25 |  | 2 |  |  |  | 100 | 10 |  |  |  |  | P-DY05 | 실험실 패더 | 1 | 1 | P-DY06 | 실험실 텐터 | 180 | 1 | 2 | 2 | [165 empty] | 310.8456782 | 1.18 | [12 empty] | 63.07 | 47.37 | 19.87 | 0.8038 | 62.74 | 44.45 | 18.56 | 68.19 | 39.89 | 16.68 | 2 | 7.35
| 302 | 2021-04-14 | 다이텍연구원 | 1 | P-DY09 | 고압 래피드 염색기 | RAW-001 | Recycled Polyester | 300 | 96 | Semi Dull | Draw Textured Yarn | 82.5 | 150*2 INT | Filaments | Recycled Polyester | 300 | 96 | Semi Dull | Draw Textured Yarn | 82.5 | 150*2 INT | Filaments | WOVEN | TWILL |  |  |  | P-DY09 | 고압 래피드 염색기 |  | Sera Wash C-NEP | DYSTAR | 정련호발제 | 3 | NaOH | 삼일 | 가성소다 | 5 | CH3COOH | 삼일 | 빙초산 | 0.5 | 45 | 5.5 | 95 | 60 | 0 | 95 | 0 | 0 | 95 | 0 | 0 | 95 | 0 | 0 | 95 | 0 | 0 | 95 | 0 | 0 | 95 | 0 | 80 | 10 | 2 | P-DY12 | 산업용 텐터기 | 1 | 3 | 3 |  |  | 170 | 170 | 20 | 1200 |  |  | 170 | 170 | 20 | 1200 |  |  | 170 | 170 | 20 | 1200 |  |  | 170 | 170 | 20 | 1200 |  |  | 170 | 170 | 20 | 1200 |  |  | 170 | 170 | 20 | 1200 |  |  | 170 | 170 | 20 | 1200 | 4 | Synolon Yellow AK | 경인양행 | 분산 | 고일광 | 0.333 | Synolon Red AK | 경인양행 | 분산 | 고일광 | 0.167 | [11 empty] | 1:10 | 0.04 | Sunsolt RM-340S | 니카코리아 | 분산·균염제 | 0.3 | 빙초산 | 삼일 | 산 | 0.5 | [8 empty] | P-DY02 | IR 염색기 | 40 | 1.5 | 64 | 0 | 0.75 | 100 | 0 | 1.458333333 | 135 | 60 | 1.97222 | 64 | 0 | 0 | 64 | 0 | 0 | 64 | 0 | 0 | 64 | 0 | P-DY02 | IR 염색기 | NaOH | 삼일 | 가성소다 | 1.5 | Sera Con M-FAS | Dystar | 환원세정제 | 1.5 | 1:10 | 0.04 | 40 | 2 | 80 | 20 | 0 | 80 | 0 | 0 | 80 | 0 | 0 | 80 | 0 | 0 | 80 | 0 | 0 | 80 | 0 | 0 | 80 | 0 | 60 |  | 1 | 25 |  | 2 |  |  |  | 100 | 10 |  |  |  |  | P-DY05 | 실험실 패더 | 1 | 1 | P-DY06 | 실험실 텐터 | 180 | 1 | 2 | 2 | [165 empty] | 310.8456782 | 1.18 | [12 empty] | 67.87 | 37.07 | 31.23 | 1.0595 | 67.77 | 34.24 | 29.31 | 72.7 | 31.91 | 27.72 | 2-3 | 5.68
| 303 | 2021-04-14 | 다이텍연구원 | 1 | P-DY09 | 고압 래피드 염색기 | RAW-001 | Recycled Polyester | 300 | 96 | Semi Dull | Draw Textured Yarn | 82.5 | 150*2 INT | Filaments | Recycled Polyester | 300 | 96 | Semi Dull | Draw Textured Yarn | 82.5 | 150*2 INT | Filaments | WOVEN | TWILL |  |  |  | P-DY09 | 고압 래피드 염색기 |  | Sera Wash C-NEP | DYSTAR | 정련호발제 | 3 | NaOH | 삼일 | 가성소다 | 5 | CH3COOH | 삼일 | 빙초산 | 0.5 | 45 | 5.5 | 95 | 60 | 0 | 95 | 0 | 0 | 95 | 0 | 0 | 95 | 0 | 0 | 95 | 0 | 0 | 95 | 0 | 0 | 95 | 0 | 80 | 10 | 2 | P-DY12 | 산업용 텐터기 | 1 | 3 | 3 |  |  | 170 | 170 | 20 | 1200 |  |  | 170 | 170 | 20 | 1200 |  |  | 170 | 170 | 20 | 1200 |  |  | 170 | 170 | 20 | 1200 |  |  | 170 | 170 | 20 | 1200 |  |  | 170 | 170 | 20 | 1200 |  |  | 170 | 170 | 20 | 1200 | 4 | Synolon Yellow AK | 경인양행 | 분산 | 고일광 | 0.333 | Synolon Blue AK | 경인양행 | 분산 | 고일광 | 0.167 | [11 empty] | 1:10 | 0.04 | Sunsolt RM-340S | 니카코리아 | 분산·균염제 | 0.3 | 빙초산 | 삼일 | 산 | 0.5 | [8 empty] | P-DY02 | IR 염색기 | 40 | 1.5 | 64 | 0 | 0.75 | 100 | 0 | 1.458333333 | 135 | 60 | 1.97222 | 64 | 0 | 0 | 64 | 0 | 0 | 64 | 0 | 0 | 64 | 0 | P-DY02 | IR 염색기 | NaOH | 삼일 | 가성소다 | 1.5 | Sera Con M-FAS | Dystar | 환원세정제 | 1.5 | 1:10 | 0.04 | 40 | 2 | 80 | 20 | 0 | 80 | 0 | 0 | 80 | 0 | 0 | 80 | 0 | 0 | 80 | 0 | 0 | 80 | 0 | 0 | 80 | 0 | 60 |  | 1 | 25 |  | 2 |  |  |  | 100 | 10 |  |  |  |  | P-DY05 | 실험실 패더 | 1 | 1 | P-DY06 | 실험실 텐터 | 180 | 1 | 2 | 2 | [165 empty] | 310.8456782 | 1.18 | [12 empty] | 61.7 | -14.33 | 16.09 | 1.2743 | 61.75 | -14.26 | 16.04 | 66.62 | -9.04 | 13.75 | 2 | 7.51
| 304 | 2021-04-16 | 다이텍연구원 | 1 | P-DY09 | 고압 래피드 염색기 | RAW-001 | Recycled Polyester | 300 | 96 | Semi Dull | Draw Textured Yarn | 82.5 | 150*2 INT | Filaments | Recycled Polyester | 300 | 96 | Semi Dull | Draw Textured Yarn | 82.5 | 150*2 INT | Filaments | WOVEN | TWILL |  |  |  | P-DY09 | 고압 래피드 염색기 |  | Sera Wash C-NEP | DYSTAR | 정련호발제 | 3 | NaOH | 삼일 | 가성소다 | 5 | CH3COOH | 삼일 | 빙초산 | 0.5 | 45 | 5.5 | 95 | 60 | 0 | 95 | 0 | 0 | 95 | 0 | 0 | 95 | 0 | 0 | 95 | 0 | 0 | 95 | 0 | 0 | 95 | 0 | 80 | 10 | 2 | P-DY12 | 산업용 텐터기 | 1 | 3 | 3 |  |  | 170 | 170 | 20 | 1200 |  |  | 170 | 170 | 20 | 1200 |  |  | 170 | 170 | 20 | 1200 |  |  | 170 | 170 | 20 | 1200 |  |  | 170 | 170 | 20 | 1200 |  |  | 170 | 170 | 20 | 1200 |  |  | 170 | 170 | 20 | 1200 | 4 | Synolon Yellow AK | 경인양행 | 분산 | 고일광 | 0.5 | [16 empty] | 1:10 | 0.04 | Sunsolt RM-340S | 니카코리아 | 분산·균염제 | 0.3 | 빙초산 | 삼일 | 산 | 0.5 | [8 empty] | P-DY02 | IR 염색기 | 40 | 1.5 | 64 | 0 | 0.75 | 100 | 0 | 1.458333333 | 135 | 60 | 1.97222 | 64 | 0 | 0 | 64 | 0 | 0 | 64 | 0 | 0 | 64 | 0 | P-DY02 | IR 염색기 | NaOH | 삼일 | 가성소다 | 1.5 | Sera Con M-FAS | Dystar | 환원세정제 | 1.5 | 1:10 | 0.04 | 40 | 2 | 80 | 20 | 0 | 80 | 0 | 0 | 80 | 0 | 0 | 80 | 0 | 0 | 80 | 0 | 0 | 80 | 0 | 0 | 80 | 0 | 60 |  | 1 | 25 |  | 2 |  |  |  | 100 | 10 |  |  |  |  | P-DY05 | 실험실 패더 | 1 | 1 | P-DY06 | 실험실 텐터 | 180 | 1 | 2 | 2 | [165 empty] | 310.8456782 | 1.18 | [12 empty] | 82 | 7.41 | 58.25 | 1.3769 | 80.86 | 5.69 | 56.44 | 84.82 | 7.33 | 52.72 | 2-3 | 5.72
| 305 | 2021-04-16 | 다이텍연구원 | 1 | P-DY09 | 고압 래피드 염색기 | RAW-001 | Recycled Polyester | 300 | 96 | Semi Dull | Draw Textured Yarn | 82.5 | 150*2 INT | Filaments | Recycled Polyester | 300 | 96 | Semi Dull | Draw Textured Yarn | 82.5 | 150*2 INT | Filaments | WOVEN | TWILL |  |  |  | P-DY09 | 고압 래피드 염색기 |  | Sera Wash C-NEP | DYSTAR | 정련호발제 | 3 | NaOH | 삼일 | 가성소다 | 5 | CH3COOH | 삼일 | 빙초산 | 0.5 | 45 | 5.5 | 95 | 60 | 0 | 95 | 0 | 0 | 95 | 0 | 0 | 95 | 0 | 0 | 95 | 0 | 0 | 95 | 0 | 0 | 95 | 0 | 80 | 10 | 2 | P-DY12 | 산업용 텐터기 | 1 | 3 | 3 |  |  | 170 | 170 | 20 | 1200 |  |  | 170 | 170 | 20 | 1200 |  |  | 170 | 170 | 20 | 1200 |  |  | 170 | 170 | 20 | 1200 |  |  | 170 | 170 | 20 | 1200 |  |  | 170 | 170 | 20 | 1200 |  |  | 170 | 170 | 20 | 1200 | 4 | Synolon Red AK | 경인양행 | 분산 | 고일광 | 0.333 | Synolon Blue AK | 경인양행 | 분산 | 고일광 | 0.667 | [11 empty] | 1:10 | 0.04 | Sunsolt RM-340S | 니카코리아 | 분산·균염제 | 0.3 | 빙초산 | 삼일 | 산 | 0.5 | [8 empty] | P-DY02 | IR 염색기 | 40 | 1.5 | 64 | 0 | 0.75 | 100 | 0 | 1.458333333 | 135 | 60 | 1.97222 | 64 | 0 | 0 | 64 | 0 | 0 | 64 | 0 | 0 | 64 | 0 | P-DY02 | IR 염색기 | NaOH | 삼일 | 가성소다 | 1.5 | Sera Con M-FAS | Dystar | 환원세정제 | 1.5 | 1:10 | 0.04 | 40 | 2 | 80 | 20 | 0 | 80 | 0 | 0 | 80 | 0 | 0 | 80 | 0 | 0 | 80 | 0 | 0 | 80 | 0 | 0 | 80 | 0 | 60 |  | 1 | 25 |  | 2 |  |  |  | 100 | 10 |  |  |  |  | P-DY05 | 실험실 패더 | 1 | 1 | P-DY06 | 실험실 텐터 | 180 | 1 | 2 | 2 | [165 empty] | 310.8456782 | 1.18 | [12 empty] | 41.3 | 7.06 | -21.3 | 1.6736 | 41.53 | 6.89 | -21.18 | 48.94 | 7.47 | -16.14 | 2 | 8.99
| 306 | 2021-04-16 | 다이텍연구원 | 1 | P-DY09 | 고압 래피드 염색기 | RAW-001 | Recycled Polyester | 300 | 96 | Semi Dull | Draw Textured Yarn | 82.5 | 150*2 INT | Filaments | Recycled Polyester | 300 | 96 | Semi Dull | Draw Textured Yarn | 82.5 | 150*2 INT | Filaments | WOVEN | TWILL |  |  |  | P-DY09 | 고압 래피드 염색기 |  | Sera Wash C-NEP | DYSTAR | 정련호발제 | 3 | NaOH | 삼일 | 가성소다 | 5 | CH3COOH | 삼일 | 빙초산 | 0.5 | 45 | 5.5 | 95 | 60 | 0 | 95 | 0 | 0 | 95 | 0 | 0 | 95 | 0 | 0 | 95 | 0 | 0 | 95 | 0 | 0 | 95 | 0 | 80 | 10 | 2 | P-DY12 | 산업용 텐터기 | 1 | 3 | 3 |  |  | 170 | 170 | 20 | 1200 |  |  | 170 | 170 | 20 | 1200 |  |  | 170 | 170 | 20 | 1200 |  |  | 170 | 170 | 20 | 1200 |  |  | 170 | 170 | 20 | 1200 |  |  | 170 | 170 | 20 | 1200 |  |  | 170 | 170 | 20 | 1200 | 4 | Synolon Red AK | 경인양행 | 분산 | 고일광 | 0.667 | Synolon Blue AK | 경인양행 | 분산 | 고일광 | 0.333 | [11 empty] | 1:10 | 0.04 | Sunsolt RM-340S | 니카코리아 | 분산·균염제 | 0.3 | 빙초산 | 삼일 | 산 | 0.5 | [8 empty] | P-DY02 | IR 염색기 | 40 | 1.5 | 64 | 0 | 0.75 | 100 | 0 | 1.458333333 | 135 | 60 | 1.97222 | 64 | 0 | 0 | 64 | 0 | 0 | 64 | 0 | 0 | 64 | 0 | P-DY02 | IR 염색기 | NaOH | 삼일 | 가성소다 | 1.5 | Sera Con M-FAS | Dystar | 환원세정제 | 1.5 | 1:10 | 0.04 | 40 | 2 | 80 | 20 | 0 | 80 | 0 | 0 | 80 | 0 | 0 | 80 | 0 | 0 | 80 | 0 | 0 | 80 | 0 | 0 | 80 | 0 | 60 |  | 1 | 25 |  | 2 |  |  |  | 100 | 10 |  |  |  |  | P-DY05 | 실험실 패더 | 1 | 1 | P-DY06 | 실험실 텐터 | 180 | 1 | 2 | 2 | [165 empty] | 310.8456782 | 1.18 | [12 empty] | 41.43 | 22.35 | -13.13 | 1.2864 | 41.99 | 22.16 | -13.09 | 50.25 | 19.38 | -9.22 | 1-2 | 9.53
| 307 | 2021-04-16 | 다이텍연구원 | 1 | P-DY09 | 고압 래피드 염색기 | RAW-001 | Recycled Polyester | 300 | 96 | Semi Dull | Draw Textured Yarn | 82.5 | 150*2 INT | Filaments | Recycled Polyester | 300 | 96 | Semi Dull | Draw Textured Yarn | 82.5 | 150*2 INT | Filaments | WOVEN | TWILL |  |  |  | P-DY09 | 고압 래피드 염색기 |  | Sera Wash C-NEP | DYSTAR | 정련호발제 | 3 | NaOH | 삼일 | 가성소다 | 5 | CH3COOH | 삼일 | 빙초산 | 0.5 | 45 | 5.5 | 95 | 60 | 0 | 95 | 0 | 0 | 95 | 0 | 0 | 95 | 0 | 0 | 95 | 0 | 0 | 95 | 0 | 0 | 95 | 0 | 80 | 10 | 2 | P-DY12 | 산업용 텐터기 | 1 | 3 | 3 |  |  | 170 | 170 | 20 | 1200 |  |  | 170 | 170 | 20 | 1200 |  |  | 170 | 170 | 20 | 1200 |  |  | 170 | 170 | 20 | 1200 |  |  | 170 | 170 | 20 | 1200 |  |  | 170 | 170 | 20 | 1200 |  |  | 170 | 170 | 20 | 1200 | 4 | Synolon Yellow AK | 경인양행 | 분산 | 고일광 | 0.333 | Synolon Blue AK | 경인양행 | 분산 | 고일광 | 0.667 | [11 empty] | 1:10 | 0.04 | Sunsolt RM-340S | 니카코리아 | 분산·균염제 | 0.3 | 빙초산 | 삼일 | 산 | 0.5 | [8 empty] | P-DY02 | IR 염색기 | 40 | 1.5 | 64 | 0 | 0.75 | 100 | 0 | 1.458333333 | 135 | 60 | 1.97222 | 64 | 0 | 0 | 64 | 0 | 0 | 64 | 0 | 0 | 64 | 0 | P-DY02 | IR 염색기 | NaOH | 삼일 | 가성소다 | 1.5 | Sera Con M-FAS | Dystar | 환원세정제 | 1.5 | 1:10 | 0.04 | 40 | 2 | 80 | 20 | 0 | 80 | 0 | 0 | 80 | 0 | 0 | 80 | 0 | 0 | 80 | 0 | 0 | 80 | 0 | 0 | 80 | 0 | 60 |  | 1 | 25 |  | 2 |  |  |  | 100 | 10 |  |  |  |  | P-DY05 | 실험실 패더 | 1 | 1 | P-DY06 | 실험실 텐터 | 180 | 1 | 2 | 2 | [165 empty] | 310.8456782 | 1.18 | [12 empty] | 46.94 | -16.84 | -3.78 | 2.2076 | 47.64 | -16.62 | -3.72 | 51.66 | -8.93 | -3.65 | 2 | 8.7
| 308 | 2021-04-16 | 다이텍연구원 | 1 | P-DY09 | 고압 래피드 염색기 | RAW-001 | Recycled Polyester | 300 | 96 | Semi Dull | Draw Textured Yarn | 82.5 | 150*2 INT | Filaments | Recycled Polyester | 300 | 96 | Semi Dull | Draw Textured Yarn | 82.5 | 150*2 INT | Filaments | WOVEN | TWILL |  |  |  | P-DY09 | 고압 래피드 염색기 |  | Sera Wash C-NEP | DYSTAR | 정련호발제 | 3 | NaOH | 삼일 | 가성소다 | 5 | CH3COOH | 삼일 | 빙초산 | 0.5 | 45 | 5.5 | 95 | 60 | 0 | 95 | 0 | 0 | 95 | 0 | 0 | 95 | 0 | 0 | 95 | 0 | 0 | 95 | 0 | 0 | 95 | 0 | 80 | 10 | 2 | P-DY12 | 산업용 텐터기 | 1 | 3 | 3 |  |  | 170 | 170 | 20 | 1200 |  |  | 170 | 170 | 20 | 1200 |  |  | 170 | 170 | 20 | 1200 |  |  | 170 | 170 | 20 | 1200 |  |  | 170 | 170 | 20 | 1200 |  |  | 170 | 170 | 20 | 1200 |  |  | 170 | 170 | 20 | 1200 | 4 | Synolon Yellow AK | 경인양행 | 분산 | 고일광 | 0.333 | Synolon Red AK | 경인양행 | 분산 | 고일광 | 0.333 | Synolon Blue AK | 경인양행 | 분산 | 고일광 | 0.333 | [6 empty] | 1:10 | 0.04 | Sunsolt RM-340S | 니카코리아 | 분산·균염제 | 0.3 | 빙초산 | 삼일 | 산 | 0.5 | [8 empty] | P-DY02 | IR 염색기 | 40 | 1.5 | 64 | 0 | 0.75 | 100 | 0 | 1.458333333 | 135 | 60 | 1.97222 | 64 | 0 | 0 | 64 | 0 | 0 | 64 | 0 | 0 | 64 | 0 | P-DY02 | IR 염색기 | NaOH | 삼일 | 가성소다 | 1.5 | Sera Con M-FAS | Dystar | 환원세정제 | 1.5 | 1:10 | 0.04 | 40 | 2 | 80 | 20 | 0 | 80 | 0 | 0 | 80 | 0 | 0 | 80 | 0 | 0 | 80 | 0 | 0 | 80 | 0 | 0 | 80 | 0 | 60 |  | 1 | 25 |  | 2 |  |  |  | 100 | 10 |  |  |  |  | P-DY05 | 실험실 패더 | 1 | 1 | P-DY06 | 실험실 텐터 | 180 | 1 | 2 | 2 | [165 empty] | 310.8456782 | 1.18 | [12 empty] | 44.8 | 8.56 | -0.12 | 1.8169 | 45.93 | 8.65 | 0.01 | 52.34 | 8.59 | 0.99 | 2 | 6.49
| 309 | 2021-04-16 | 다이텍연구원 | 1 | P-DY09 | 고압 래피드 염색기 | RAW-001 | Recycled Polyester | 300 | 96 | Semi Dull | Draw Textured Yarn | 82.5 | 150*2 INT | Filaments | Recycled Polyester | 300 | 96 | Semi Dull | Draw Textured Yarn | 82.5 | 150*2 INT | Filaments | WOVEN | TWILL |  |  |  | P-DY09 | 고압 래피드 염색기 |  | Sera Wash C-NEP | DYSTAR | 정련호발제 | 3 | NaOH | 삼일 | 가성소다 | 5 | CH3COOH | 삼일 | 빙초산 | 0.5 | 45 | 5.5 | 95 | 60 | 0 | 95 | 0 | 0 | 95 | 0 | 0 | 95 | 0 | 0 | 95 | 0 | 0 | 95 | 0 | 0 | 95 | 0 | 80 | 10 | 2 | P-DY12 | 산업용 텐터기 | 1 | 3 | 3 |  |  | 170 | 170 | 20 | 1200 |  |  | 170 | 170 | 20 | 1200 |  |  | 170 | 170 | 20 | 1200 |  |  | 170 | 170 | 20 | 1200 |  |  | 170 | 170 | 20 | 1200 |  |  | 170 | 170 | 20 | 1200 |  |  | 170 | 170 | 20 | 1200 | 4 | Synolon Yellow AK | 경인양행 | 분산 | 고일광 | 0.333 | Synolon Red AK | 경인양행 | 분산 | 고일광 | 0.667 | [11 empty] | 1:10 | 0.04 | Sunsolt RM-340S | 니카코리아 | 분산·균염제 | 0.3 | 빙초산 | 삼일 | 산 | 0.5 | [8 empty] | P-DY02 | IR 염색기 | 40 | 1.5 | 64 | 0 | 0.75 | 100 | 0 | 1.458333333 | 135 | 60 | 1.97222 | 64 | 0 | 0 | 64 | 0 | 0 | 64 | 0 | 0 | 64 | 0 | P-DY02 | IR 염색기 | NaOH | 삼일 | 가성소다 | 1.5 | Sera Con M-FAS | Dystar | 환원세정제 | 1.5 | 1:10 | 0.04 | 40 | 2 | 80 | 20 | 0 | 80 | 0 | 0 | 80 | 0 | 0 | 80 | 0 | 0 | 80 | 0 | 0 | 80 | 0 | 0 | 80 | 0 | 60 |  | 1 | 25 |  | 2 |  |  |  | 100 | 10 |  |  |  |  | P-DY05 | 실험실 패더 | 1 | 1 | P-DY06 | 실험실 텐터 | 180 | 1 | 2 | 2 | [165 empty] | 310.8456782 | 1.18 | [12 empty] | 57.41 | 52.99 | 25.26 | 1.3634 | 57.72 | 52.18 | 24.91 | 62.85 | 45.45 | 21.06 | 1-2 | 9.3
| 310 | 2021-04-16 | 다이텍연구원 | 1 | P-DY09 | 고압 래피드 염색기 | RAW-001 | Recycled Polyester | 300 | 96 | Semi Dull | Draw Textured Yarn | 82.5 | 150*2 INT | Filaments | Recycled Polyester | 300 | 96 | Semi Dull | Draw Textured Yarn | 82.5 | 150*2 INT | Filaments | WOVEN | TWILL |  |  |  | P-DY09 | 고압 래피드 염색기 |  | Sera Wash C-NEP | DYSTAR | 정련호발제 | 3 | NaOH | 삼일 | 가성소다 | 5 | CH3COOH | 삼일 | 빙초산 | 0.5 | 45 | 5.5 | 95 | 60 | 0 | 95 | 0 | 0 | 95 | 0 | 0 | 95 | 0 | 0 | 95 | 0 | 0 | 95 | 0 | 0 | 95 | 0 | 80 | 10 | 2 | P-DY12 | 산업용 텐터기 | 1 | 3 | 3 |  |  | 170 | 170 | 20 | 1200 |  |  | 170 | 170 | 20 | 1200 |  |  | 170 | 170 | 20 | 1200 |  |  | 170 | 170 | 20 | 1200 |  |  | 170 | 170 | 20 | 1200 |  |  | 170 | 170 | 20 | 1200 |  |  | 170 | 170 | 20 | 1200 | 4 | Synolon Yellow AK | 경인양행 | 분산 | 고일광 | 0.667 | Synolon Blue AK | 경인양행 | 분산 | 고일광 | 0.333 | [11 empty] | 1:10 | 0.04 | Sunsolt RM-340S | 니카코리아 | 분산·균염제 | 0.3 | 빙초산 | 삼일 | 산 | 0.5 | [8 empty] | P-DY02 | IR 염색기 | 40 | 1.5 | 64 | 0 | 0.75 | 100 | 0 | 1.458333333 | 135 | 60 | 1.97222 | 64 | 0 | 0 | 64 | 0 | 0 | 64 | 0 | 0 | 64 | 0 | P-DY02 | IR 염색기 | NaOH | 삼일 | 가성소다 | 1.5 | Sera Con M-FAS | Dystar | 환원세정제 | 1.5 | 1:10 | 0.04 | 40 | 2 | 80 | 20 | 0 | 80 | 0 | 0 | 80 | 0 | 0 | 80 | 0 | 0 | 80 | 0 | 0 | 80 | 0 | 0 | 80 | 0 | 60 |  | 1 | 25 |  | 2 |  |  |  | 100 | 10 |  |  |  |  | P-DY05 | 실험실 패더 | 1 | 1 | P-DY06 | 실험실 텐터 | 180 | 1 | 2 | 2 | [165 empty] | 310.8456782 | 1.18 | [12 empty] | 53.05 | -15.98 | 17.77 | 2.3484 | 53.34 | -15.66 | 17.66 | 57.57 | -9.85 | 16.24 | 2 | 7.33
| 311 | 2021-04-16 | 다이텍연구원 | 1 | P-DY09 | 고압 래피드 염색기 | RAW-001 | Recycled Polyester | 300 | 96 | Semi Dull | Draw Textured Yarn | 82.5 | 150*2 INT | Filaments | Recycled Polyester | 300 | 96 | Semi Dull | Draw Textured Yarn | 82.5 | 150*2 INT | Filaments | WOVEN | TWILL |  |  |  | P-DY09 | 고압 래피드 염색기 |  | Sera Wash C-NEP | DYSTAR | 정련호발제 | 3 | NaOH | 삼일 | 가성소다 | 5 | CH3COOH | 삼일 | 빙초산 | 0.5 | 45 | 5.5 | 95 | 60 | 0 | 95 | 0 | 0 | 95 | 0 | 0 | 95 | 0 | 0 | 95 | 0 | 0 | 95 | 0 | 0 | 95 | 0 | 80 | 10 | 2 | P-DY12 | 산업용 텐터기 | 1 | 3 | 3 |  |  | 170 | 170 | 20 | 1200 |  |  | 170 | 170 | 20 | 1200 |  |  | 170 | 170 | 20 | 1200 |  |  | 170 | 170 | 20 | 1200 |  |  | 170 | 170 | 20 | 1200 |  |  | 170 | 170 | 20 | 1200 |  |  | 170 | 170 | 20 | 1200 | 4 | Synolon Yellow AK | 경인양행 | 분산 | 고일광 | 0.667 | Synolon Red AK | 경인양행 | 분산 | 고일광 | 0.333 | [11 empty] | 1:10 | 0.04 | Sunsolt RM-340S | 니카코리아 | 분산·균염제 | 0.3 | 빙초산 | 삼일 | 산 | 0.5 | [8 empty] | P-DY02 | IR 염색기 | 40 | 1.5 | 64 | 0 | 0.75 | 100 | 0 | 1.458333333 | 135 | 60 | 1.97222 | 64 | 0 | 0 | 64 | 0 | 0 | 64 | 0 | 0 | 64 | 0 | P-DY02 | IR 염색기 | NaOH | 삼일 | 가성소다 | 1.5 | Sera Con M-FAS | Dystar | 환원세정제 | 1.5 | 1:10 | 0.04 | 40 | 2 | 80 | 20 | 0 | 80 | 0 | 0 | 80 | 0 | 0 | 80 | 0 | 0 | 80 | 0 | 0 | 80 | 0 | 0 | 80 | 0 | 60 |  | 1 | 25 |  | 2 |  |  |  | 100 | 10 |  |  |  |  | P-DY05 | 실험실 패더 | 1 | 1 | P-DY06 | 실험실 텐터 | 180 | 1 | 2 | 2 | [165 empty] | 310.8456782 | 1.18 | [12 empty] | 61.79 | 44.56 | 38.35 | 1.9735 | 62.28 | 42.38 | 37.05 | 66.42 | 39.08 | 35.36 | 2-3 | 5.56
| 312 | 2021-04-16 | 다이텍연구원 | 1 | P-DY09 | 고압 래피드 염색기 | RAW-001 | Recycled Polyester | 300 | 96 | Semi Dull | Draw Textured Yarn | 82.5 | 150*2 INT | Filaments | Recycled Polyester | 300 | 96 | Semi Dull | Draw Textured Yarn | 82.5 | 150*2 INT | Filaments | WOVEN | TWILL |  |  |  | P-DY09 | 고압 래피드 염색기 |  | Sera Wash C-NEP | DYSTAR | 정련호발제 | 3 | NaOH | 삼일 | 가성소다 | 5 | CH3COOH | 삼일 | 빙초산 | 0.5 | 45 | 5.5 | 95 | 60 | 0 | 95 | 0 | 0 | 95 | 0 | 0 | 95 | 0 | 0 | 95 | 0 | 0 | 95 | 0 | 0 | 95 | 0 | 80 | 10 | 2 | P-DY12 | 산업용 텐터기 | 1 | 3 | 3 |  |  | 170 | 170 | 20 | 1200 |  |  | 170 | 170 | 20 | 1200 |  |  | 170 | 170 | 20 | 1200 |  |  | 170 | 170 | 20 | 1200 |  |  | 170 | 170 | 20 | 1200 |  |  | 170 | 170 | 20 | 1200 |  |  | 170 | 170 | 20 | 1200 | 4 | Synolon Red AK | 경인양행 | 분산 | 고일광 | 0.5 | Synolon Blue AK | 경인양행 | 분산 | 고일광 | 1 | [11 empty] | 1:10 | 0.04 | Sunsolt RM-340S | 니카코리아 | 분산·균염제 | 0.3 | 빙초산 | 삼일 | 산 | 0.5 | [8 empty] | P-DY02 | IR 염색기 | 40 | 1.5 | 64 | 0 | 0.75 | 100 | 0 | 1.458333333 | 135 | 60 | 1.97222 | 64 | 0 | 0 | 64 | 0 | 0 | 64 | 0 | 0 | 64 | 0 | P-DY02 | IR 염색기 | NaOH | 삼일 | 가성소다 | 1.5 | Sera Con M-FAS | Dystar | 환원세정제 | 1.5 | 1:10 | 0.04 | 40 | 2 | 80 | 20 | 0 | 80 | 0 | 0 | 80 | 0 | 0 | 80 | 0 | 0 | 80 | 0 | 0 | 80 | 0 | 0 | 80 | 0 | 60 |  | 1 | 25 |  | 2 |  |  |  | 100 | 10 |  |  |  |  | P-DY05 | 실험실 패더 | 1 | 1 | P-DY06 | 실험실 텐터 | 180 | 1 | 2 | 2 | [165 empty] | 310.8456782 | 1.18 | [12 empty] | 35.11 | 7.85 | -21.99 | 2.3758 | 35.6 | 7.6 | -21.33 | 42.78 | 8.14 | -16.64 | 1-2 | 8.6
| 313 | 2021-04-16 | 다이텍연구원 | 1 | P-DY09 | 고압 래피드 염색기 | RAW-001 | Recycled Polyester | 300 | 96 | Semi Dull | Draw Textured Yarn | 82.5 | 150*2 INT | Filaments | Recycled Polyester | 300 | 96 | Semi Dull | Draw Textured Yarn | 82.5 | 150*2 INT | Filaments | WOVEN | TWILL |  |  |  | P-DY09 | 고압 래피드 염색기 |  | Sera Wash C-NEP | DYSTAR | 정련호발제 | 3 | NaOH | 삼일 | 가성소다 | 5 | CH3COOH | 삼일 | 빙초산 | 0.5 | 45 | 5.5 | 95 | 60 | 0 | 95 | 0 | 0 | 95 | 0 | 0 | 95 | 0 | 0 | 95 | 0 | 0 | 95 | 0 | 0 | 95 | 0 | 80 | 10 | 2 | P-DY12 | 산업용 텐터기 | 1 | 3 | 3 |  |  | 170 | 170 | 20 | 1200 |  |  | 170 | 170 | 20 | 1200 |  |  | 170 | 170 | 20 | 1200 |  |  | 170 | 170 | 20 | 1200 |  |  | 170 | 170 | 20 | 1200 |  |  | 170 | 170 | 20 | 1200 |  |  | 170 | 170 | 20 | 1200 | 4 | Synolon Red AK | 경인양행 | 분산 | 고일광 | 1 | Synolon Blue AK | 경인양행 | 분산 | 고일광 | 0.5 | [11 empty] | 1:10 | 0.04 | Sunsolt RM-340S | 니카코리아 | 분산·균염제 | 0.3 | 빙초산 | 삼일 | 산 | 0.5 | [8 empty] | P-DY02 | IR 염색기 | 40 | 1.5 | 64 | 0 | 0.75 | 100 | 0 | 1.458333333 | 135 | 60 | 1.97222 | 64 | 0 | 0 | 64 | 0 | 0 | 64 | 0 | 0 | 64 | 0 | P-DY02 | IR 염색기 | NaOH | 삼일 | 가성소다 | 1.5 | Sera Con M-FAS | Dystar | 환원세정제 | 1.5 | 1:10 | 0.04 | 40 | 2 | 80 | 20 | 0 | 80 | 0 | 0 | 80 | 0 | 0 | 80 | 0 | 0 | 80 | 0 | 0 | 80 | 0 | 0 | 80 | 0 | 60 |  | 1 | 25 |  | 2 |  |  |  | 100 | 10 |  |  |  |  | P-DY05 | 실험실 패더 | 1 | 1 | P-DY06 | 실험실 텐터 | 180 | 1 | 2 | 2 | [165 empty] | 310.8456782 | 1.18 | [12 empty] | 35.64 | 21.75 | -13.8 | 1.8101 | 36.81 | 22.09 | -13.75 | 43.67 | 19.17 | -9.36 | 1-2 | 8.66
| 314 | 2021-04-16 | 다이텍연구원 | 1 | P-DY09 | 고압 래피드 염색기 | RAW-001 | Recycled Polyester | 300 | 96 | Semi Dull | Draw Textured Yarn | 82.5 | 150*2 INT | Filaments | Recycled Polyester | 300 | 96 | Semi Dull | Draw Textured Yarn | 82.5 | 150*2 INT | Filaments | WOVEN | TWILL |  |  |  | P-DY09 | 고압 래피드 염색기 |  | Sera Wash C-NEP | DYSTAR | 정련호발제 | 3 | NaOH | 삼일 | 가성소다 | 5 | CH3COOH | 삼일 | 빙초산 | 0.5 | 45 | 5.5 | 95 | 60 | 0 | 95 | 0 | 0 | 95 | 0 | 0 | 95 | 0 | 0 | 95 | 0 | 0 | 95 | 0 | 0 | 95 | 0 | 80 | 10 | 2 | P-DY12 | 산업용 텐터기 | 1 | 3 | 3 |  |  | 170 | 170 | 20 | 1200 |  |  | 170 | 170 | 20 | 1200 |  |  | 170 | 170 | 20 | 1200 |  |  | 170 | 170 | 20 | 1200 |  |  | 170 | 170 | 20 | 1200 |  |  | 170 | 170 | 20 | 1200 |  |  | 170 | 170 | 20 | 1200 | 4 | Synolon Yellow AK | 경인양행 | 분산 | 고일광 | 0.5 | Synolon Blue AK | 경인양행 | 분산 | 고일광 | 1 | [11 empty] | 1:10 | 0.04 | Sunsolt RM-340S | 니카코리아 | 분산·균염제 | 0.3 | 빙초산 | 삼일 | 산 | 0.5 | [8 empty] | P-DY02 | IR 염색기 | 40 | 1.5 | 64 | 0 | 0.75 | 100 | 0 | 1.458333333 | 135 | 60 | 1.97222 | 64 | 0 | 0 | 64 | 0 | 0 | 64 | 0 | 0 | 64 | 0 | P-DY02 | IR 염색기 | NaOH | 삼일 | 가성소다 | 1.5 | Sera Con M-FAS | Dystar | 환원세정제 | 1.5 | 1:10 | 0.04 | 40 | 2 | 80 | 20 | 0 | 80 | 0 | 0 | 80 | 0 | 0 | 80 | 0 | 0 | 80 | 0 | 0 | 80 | 0 | 0 | 80 | 0 | 60 |  | 1 | 25 |  | 2 |  |  |  | 100 | 10 |  |  |  |  | P-DY05 | 실험실 패더 | 1 | 1 | P-DY06 | 실험실 텐터 | 180 | 1 | 2 | 2 | [165 empty] | 310.8456782 | 1.18 | [12 empty] | 41.47 | -17.15 | -3.74 | 3.1056 | 41.53 | -16.97 | -3.66 | 46.87 | -9.3 | -3.44 | 1-2 | 9.35
| 315 | 2021-04-16 | 다이텍연구원 | 1 | P-DY09 | 고압 래피드 염색기 | RAW-001 | Recycled Polyester | 300 | 96 | Semi Dull | Draw Textured Yarn | 82.5 | 150*2 INT | Filaments | Recycled Polyester | 300 | 96 | Semi Dull | Draw Textured Yarn | 82.5 | 150*2 INT | Filaments | WOVEN | TWILL |  |  |  | P-DY09 | 고압 래피드 염색기 |  | Sera Wash C-NEP | DYSTAR | 정련호발제 | 3 | NaOH | 삼일 | 가성소다 | 5 | CH3COOH | 삼일 | 빙초산 | 0.5 | 45 | 5.5 | 95 | 60 | 0 | 95 | 0 | 0 | 95 | 0 | 0 | 95 | 0 | 0 | 95 | 0 | 0 | 95 | 0 | 0 | 95 | 0 | 80 | 10 | 2 | P-DY12 | 산업용 텐터기 | 1 | 3 | 3 |  |  | 170 | 170 | 20 | 1200 |  |  | 170 | 170 | 20 | 1200 |  |  | 170 | 170 | 20 | 1200 |  |  | 170 | 170 | 20 | 1200 |  |  | 170 | 170 | 20 | 1200 |  |  | 170 | 170 | 20 | 1200 |  |  | 170 | 170 | 20 | 1200 | 4 | Synolon Yellow AK | 경인양행 | 분산 | 고일광 | 0.5 | Synolon Red AK | 경인양행 | 분산 | 고일광 | 0.5 | Synolon Blue AK | 경인양행 | 분산 | 고일광 | 0.5 | [6 empty] | 1:10 | 0.04 | Sunsolt RM-340S | 니카코리아 | 분산·균염제 | 0.3 | 빙초산 | 삼일 | 산 | 0.5 | [8 empty] | P-DY02 | IR 염색기 | 40 | 1.5 | 64 | 0 | 0.75 | 100 | 0 | 1.458333333 | 135 | 60 | 1.97222 | 64 | 0 | 0 | 64 | 0 | 0 | 64 | 0 | 0 | 64 | 0 | P-DY02 | IR 염색기 | NaOH | 삼일 | 가성소다 | 1.5 | Sera Con M-FAS | Dystar | 환원세정제 | 1.5 | 1:10 | 0.04 | 40 | 2 | 80 | 20 | 0 | 80 | 0 | 0 | 80 | 0 | 0 | 80 | 0 | 0 | 80 | 0 | 0 | 80 | 0 | 0 | 80 | 0 | 60 |  | 1 | 25 |  | 2 |  |  |  | 100 | 10 |  |  |  |  | P-DY05 | 실험실 패더 | 1 | 1 | P-DY06 | 실험실 텐터 | 180 | 1 | 2 | 2 | [165 empty] | 310.8456782 | 1.18 | [12 empty] | 39.15 | 8.58 | -0.15 | 2.5682 | 38.71 | 8.18 | -0.19 | 47.17 | 8.88 | 1.42 | 1-2 | 8.64
| 316 | 2021-04-16 | 다이텍연구원 | 1 | P-DY09 | 고압 래피드 염색기 | RAW-001 | Recycled Polyester | 300 | 96 | Semi Dull | Draw Textured Yarn | 82.5 | 150*2 INT | Filaments | Recycled Polyester | 300 | 96 | Semi Dull | Draw Textured Yarn | 82.5 | 150*2 INT | Filaments | WOVEN | TWILL |  |  |  | P-DY09 | 고압 래피드 염색기 |  | Sera Wash C-NEP | DYSTAR | 정련호발제 | 3 | NaOH | 삼일 | 가성소다 | 5 | CH3COOH | 삼일 | 빙초산 | 0.5 | 45 | 5.5 | 95 | 60 | 0 | 95 | 0 | 0 | 95 | 0 | 0 | 95 | 0 | 0 | 95 | 0 | 0 | 95 | 0 | 0 | 95 | 0 | 80 | 10 | 2 | P-DY12 | 산업용 텐터기 | 1 | 3 | 3 |  |  | 170 | 170 | 20 | 1200 |  |  | 170 | 170 | 20 | 1200 |  |  | 170 | 170 | 20 | 1200 |  |  | 170 | 170 | 20 | 1200 |  |  | 170 | 170 | 20 | 1200 |  |  | 170 | 170 | 20 | 1200 |  |  | 170 | 170 | 20 | 1200 | 4 | Synolon Yellow AK | 경인양행 | 분산 | 고일광 | 0.5 | Synolon Red AK | 경인양행 | 분산 | 고일광 | 1 | [11 empty] | 1:10 | 0.04 | Sunsolt RM-340S | 니카코리아 | 분산·균염제 | 0.3 | 빙초산 | 삼일 | 산 | 0.5 | [8 empty] | P-DY02 | IR 염색기 | 40 | 1.5 | 64 | 0 | 0.75 | 100 | 0 | 1.458333333 | 135 | 60 | 1.97222 | 64 | 0 | 0 | 64 | 0 | 0 | 64 | 0 | 0 | 64 | 0 | P-DY02 | IR 염색기 | NaOH | 삼일 | 가성소다 | 1.5 | Sera Con M-FAS | Dystar | 환원세정제 | 1.5 | 1:10 | 0.04 | 40 | 2 | 80 | 20 | 0 | 80 | 0 | 0 | 80 | 0 | 0 | 80 | 0 | 0 | 80 | 0 | 0 | 80 | 0 | 0 | 80 | 0 | 60 |  | 1 | 25 |  | 2 |  |  |  | 100 | 10 |  |  |  |  | P-DY05 | 실험실 패더 | 1 | 1 | P-DY06 | 실험실 텐터 | 180 | 1 | 2 | 2 | [165 empty] | 310.8456782 | 1.18 | [12 empty] | 53.6 | 56.07 | 28.74 | 1.9465 | 53.12 | 55.25 | 28.67 | 58.5 | 48.66 | 24.46 | 1-2 | 9.5
| 317 | 2021-04-16 | 다이텍연구원 | 1 | P-DY09 | 고압 래피드 염색기 | RAW-001 | Recycled Polyester | 300 | 96 | Semi Dull | Draw Textured Yarn | 82.5 | 150*2 INT | Filaments | Recycled Polyester | 300 | 96 | Semi Dull | Draw Textured Yarn | 82.5 | 150*2 INT | Filaments | WOVEN | TWILL |  |  |  | P-DY09 | 고압 래피드 염색기 |  | Sera Wash C-NEP | DYSTAR | 정련호발제 | 3 | NaOH | 삼일 | 가성소다 | 5 | CH3COOH | 삼일 | 빙초산 | 0.5 | 45 | 5.5 | 95 | 60 | 0 | 95 | 0 | 0 | 95 | 0 | 0 | 95 | 0 | 0 | 95 | 0 | 0 | 95 | 0 | 0 | 95 | 0 | 80 | 10 | 2 | P-DY12 | 산업용 텐터기 | 1 | 3 | 3 |  |  | 170 | 170 | 20 | 1200 |  |  | 170 | 170 | 20 | 1200 |  |  | 170 | 170 | 20 | 1200 |  |  | 170 | 170 | 20 | 1200 |  |  | 170 | 170 | 20 | 1200 |  |  | 170 | 170 | 20 | 1200 |  |  | 170 | 170 | 20 | 1200 | 4 | Synolon Yellow AK | 경인양행 | 분산 | 고일광 | 1 | Synolon Blue AK | 경인양행 | 분산 | 고일광 | 0.5 | [11 empty] | 1:10 | 0.04 | Sunsolt RM-340S | 니카코리아 | 분산·균염제 | 0.3 | 빙초산 | 삼일 | 산 | 0.5 | [8 empty] | P-DY02 | IR 염색기 | 40 | 1.5 | 64 | 0 | 0.75 | 100 | 0 | 1.458333333 | 135 | 60 | 1.97222 | 64 | 0 | 0 | 64 | 0 | 0 | 64 | 0 | 0 | 64 | 0 | P-DY02 | IR 염색기 | NaOH | 삼일 | 가성소다 | 1.5 | Sera Con M-FAS | Dystar | 환원세정제 | 1.5 | 1:10 | 0.04 | 40 | 2 | 80 | 20 | 0 | 80 | 0 | 0 | 80 | 0 | 0 | 80 | 0 | 0 | 80 | 0 | 0 | 80 | 0 | 0 | 80 | 0 | 60 |  | 1 | 25 |  | 2 |  |  |  | 100 | 10 |  |  |  |  | P-DY05 | 실험실 패더 | 1 | 1 | P-DY06 | 실험실 텐터 | 180 | 1 | 2 | 2 | [165 empty] | 310.8456782 | 1.18 | [12 empty] | 47.82 | -16.58 | 17.93 | 3.2904 | 48.62 | -16.59 | 18.13 | 52.3 | -8.84 | 15.54 | 1-2 | 8.98
| 318 | 2021-04-16 | 다이텍연구원 | 1 | P-DY09 | 고압 래피드 염색기 | RAW-001 | Recycled Polyester | 300 | 96 | Semi Dull | Draw Textured Yarn | 82.5 | 150*2 INT | Filaments | Recycled Polyester | 300 | 96 | Semi Dull | Draw Textured Yarn | 82.5 | 150*2 INT | Filaments | WOVEN | TWILL |  |  |  | P-DY09 | 고압 래피드 염색기 |  | Sera Wash C-NEP | DYSTAR | 정련호발제 | 3 | NaOH | 삼일 | 가성소다 | 5 | CH3COOH | 삼일 | 빙초산 | 0.5 | 45 | 5.5 | 95 | 60 | 0 | 95 | 0 | 0 | 95 | 0 | 0 | 95 | 0 | 0 | 95 | 0 | 0 | 95 | 0 | 0 | 95 | 0 | 80 | 10 | 2 | P-DY12 | 산업용 텐터기 | 1 | 3 | 3 |  |  | 170 | 170 | 20 | 1200 |  |  | 170 | 170 | 20 | 1200 |  |  | 170 | 170 | 20 | 1200 |  |  | 170 | 170 | 20 | 1200 |  |  | 170 | 170 | 20 | 1200 |  |  | 170 | 170 | 20 | 1200 |  |  | 170 | 170 | 20 | 1200 | 4 | Synolon Yellow AK | 경인양행 | 분산 | 고일광 | 1 | Synolon Red AK | 경인양행 | 분산 | 고일광 | 0.5 | [11 empty] | 1:10 | 0.04 | Sunsolt RM-340S | 니카코리아 | 분산·균염제 | 0.3 | 빙초산 | 삼일 | 산 | 0.5 | [8 empty] | P-DY02 | IR 염색기 | 40 | 1.5 | 64 | 0 | 0.75 | 100 | 0 | 1.458333333 | 135 | 60 | 1.97222 | 64 | 0 | 0 | 64 | 0 | 0 | 64 | 0 | 0 | 64 | 0 | P-DY02 | IR 염색기 | NaOH | 삼일 | 가성소다 | 1.5 | Sera Con M-FAS | Dystar | 환원세정제 | 1.5 | 1:10 | 0.04 | 40 | 2 | 80 | 20 | 0 | 80 | 0 | 0 | 80 | 0 | 0 | 80 | 0 | 0 | 80 | 0 | 0 | 80 | 0 | 0 | 80 | 0 | 60 |  | 1 | 25 |  | 2 |  |  |  | 100 | 10 |  |  |  |  | P-DY05 | 실험실 패더 | 1 | 1 | P-DY06 | 실험실 텐터 | 180 | 1 | 2 | 2 | [165 empty] | 310.8456782 | 1.18 | [12 empty] | 58.04 | 47.25 | 40.74 | 2.7506 | 58.63 | 47.12 | 40.88 | 62.43 | 43.22 | 39.14 | 2-3 | 5.73
| 319 | 2021-04-16 | 다이텍연구원 | 1 | P-DY09 | 고압 래피드 염색기 | RAW-001 | Recycled Polyester | 300 | 96 | Semi Dull | Draw Textured Yarn | 82.5 | 150*2 INT | Filaments | Recycled Polyester | 300 | 96 | Semi Dull | Draw Textured Yarn | 82.5 | 150*2 INT | Filaments | WOVEN | TWILL |  |  |  | P-DY09 | 고압 래피드 염색기 |  | Sera Wash C-NEP | DYSTAR | 정련호발제 | 3 | NaOH | 삼일 | 가성소다 | 5 | CH3COOH | 삼일 | 빙초산 | 0.5 | 45 | 5.5 | 95 | 60 | 0 | 95 | 0 | 0 | 95 | 0 | 0 | 95 | 0 | 0 | 95 | 0 | 0 | 95 | 0 | 0 | 95 | 0 | 80 | 10 | 2 | P-DY12 | 산업용 텐터기 | 1 | 3 | 3 |  |  | 170 | 170 | 20 | 1200 |  |  | 170 | 170 | 20 | 1200 |  |  | 170 | 170 | 20 | 1200 |  |  | 170 | 170 | 20 | 1200 |  |  | 170 | 170 | 20 | 1200 |  |  | 170 | 170 | 20 | 1200 |  |  | 170 | 170 | 20 | 1200 | 4 | Synolon Red AK | 경인양행 | 분산 | 고일광 | 0.667 | Synolon Blue AK | 경인양행 | 분산 | 고일광 | 1.333 | [11 empty] | 1:10 | 0.04 | Sunsolt RM-340S | 니카코리아 | 분산·균염제 | 0.3 | 빙초산 | 삼일 | 산 | 0.5 | [8 empty] | P-DY02 | IR 염색기 | 40 | 1.5 | 64 | 0 | 0.75 | 100 | 0 | 1.458333333 | 135 | 60 | 1.97222 | 64 | 0 | 0 | 64 | 0 | 0 | 64 | 0 | 0 | 64 | 0 | P-DY02 | IR 염색기 | NaOH | 삼일 | 가성소다 | 1.5 | Sera Con M-FAS | Dystar | 환원세정제 | 1.5 | 1:10 | 0.04 | 40 | 2 | 80 | 20 | 0 | 80 | 0 | 0 | 80 | 0 | 0 | 80 | 0 | 0 | 80 | 0 | 0 | 80 | 0 | 0 | 80 | 0 | 60 |  | 1 | 25 |  | 2 |  |  |  | 100 | 10 |  |  |  |  | P-DY05 | 실험실 패더 | 1 | 1 | P-DY06 | 실험실 텐터 | 180 | 1 | 2 | 2 | [165 empty] | 310.8456782 | 1.18 | [12 empty] | 31.21 | 8.49 | -22.24 | 2.9864 | 31.52 | 8.45 | -22.13 | 36.46 | 7.81 | -16.52 | 2 | 7.51
| 320 | 2021-04-16 | 다이텍연구원 | 1 | P-DY09 | 고압 래피드 염색기 | RAW-001 | Recycled Polyester | 300 | 96 | Semi Dull | Draw Textured Yarn | 82.5 | 150*2 INT | Filaments | Recycled Polyester | 300 | 96 | Semi Dull | Draw Textured Yarn | 82.5 | 150*2 INT | Filaments | WOVEN | TWILL |  |  |  | P-DY09 | 고압 래피드 염색기 |  | Sera Wash C-NEP | DYSTAR | 정련호발제 | 3 | NaOH | 삼일 | 가성소다 | 5 | CH3COOH | 삼일 | 빙초산 | 0.5 | 45 | 5.5 | 95 | 60 | 0 | 95 | 0 | 0 | 95 | 0 | 0 | 95 | 0 | 0 | 95 | 0 | 0 | 95 | 0 | 0 | 95 | 0 | 80 | 10 | 2 | P-DY12 | 산업용 텐터기 | 1 | 3 | 3 |  |  | 170 | 170 | 20 | 1200 |  |  | 170 | 170 | 20 | 1200 |  |  | 170 | 170 | 20 | 1200 |  |  | 170 | 170 | 20 | 1200 |  |  | 170 | 170 | 20 | 1200 |  |  | 170 | 170 | 20 | 1200 |  |  | 170 | 170 | 20 | 1200 | 4 | Synolon Red AK | 경인양행 | 분산 | 고일광 | 1.333 | Synolon Blue AK | 경인양행 | 분산 | 고일광 | 0.667 | [11 empty] | 1:10 | 0.04 | Sunsolt RM-340S | 니카코리아 | 분산·균염제 | 0.3 | 빙초산 | 삼일 | 산 | 0.5 | [8 empty] | P-DY02 | IR 염색기 | 40 | 1.5 | 64 | 0 | 0.75 | 100 | 0 | 1.458333333 | 135 | 60 | 1.97222 | 64 | 0 | 0 | 64 | 0 | 0 | 64 | 0 | 0 | 64 | 0 | P-DY02 | IR 염색기 | NaOH | 삼일 | 가성소다 | 1.5 | Sera Con M-FAS | Dystar | 환원세정제 | 1.5 | 1:10 | 0.04 | 40 | 2 | 80 | 20 | 0 | 80 | 0 | 0 | 80 | 0 | 0 | 80 | 0 | 0 | 80 | 0 | 0 | 80 | 0 | 0 | 80 | 0 | 60 |  | 1 | 25 |  | 2 |  |  |  | 100 | 10 |  |  |  |  | P-DY05 | 실험실 패더 | 1 | 1 | P-DY06 | 실험실 텐터 | 180 | 1 | 2 | 2 | [165 empty] | 310.8456782 | 1.18 | [12 empty] | 32.06 | 20.99 | -13.45 | 2.3253 | 33.23 | 21.47 | -13.67 | 39.34 | 18.49 | -9.32 | 2 | 8.07
| 321 | 2021-04-16 | 다이텍연구원 | 1 | P-DY09 | 고압 래피드 염색기 | RAW-001 | Recycled Polyester | 300 | 96 | Semi Dull | Draw Textured Yarn | 82.5 | 150*2 INT | Filaments | Recycled Polyester | 300 | 96 | Semi Dull | Draw Textured Yarn | 82.5 | 150*2 INT | Filaments | WOVEN | TWILL |  |  |  | P-DY09 | 고압 래피드 염색기 |  | Sera Wash C-NEP | DYSTAR | 정련호발제 | 3 | NaOH | 삼일 | 가성소다 | 5 | CH3COOH | 삼일 | 빙초산 | 0.5 | 45 | 5.5 | 95 | 60 | 0 | 95 | 0 | 0 | 95 | 0 | 0 | 95 | 0 | 0 | 95 | 0 | 0 | 95 | 0 | 0 | 95 | 0 | 80 | 10 | 2 | P-DY12 | 산업용 텐터기 | 1 | 3 | 3 |  |  | 170 | 170 | 20 | 1200 |  |  | 170 | 170 | 20 | 1200 |  |  | 170 | 170 | 20 | 1200 |  |  | 170 | 170 | 20 | 1200 |  |  | 170 | 170 | 20 | 1200 |  |  | 170 | 170 | 20 | 1200 |  |  | 170 | 170 | 20 | 1200 | 4 | Synolon Yellow AK | 경인양행 | 분산 | 고일광 | 0.667 | Synolon Blue AK | 경인양행 | 분산 | 고일광 | 1.333 | [11 empty] | 1:10 | 0.04 | Sunsolt RM-340S | 니카코리아 | 분산·균염제 | 0.3 | 빙초산 | 삼일 | 산 | 0.5 | [8 empty] | P-DY02 | IR 염색기 | 40 | 1.5 | 64 | 0 | 0.75 | 100 | 0 | 1.458333333 | 135 | 60 | 1.97222 | 64 | 0 | 0 | 64 | 0 | 0 | 64 | 0 | 0 | 64 | 0 | P-DY02 | IR 염색기 | NaOH | 삼일 | 가성소다 | 1.5 | Sera Con M-FAS | Dystar | 환원세정제 | 1.5 | 1:10 | 0.04 | 40 | 2 | 80 | 20 | 0 | 80 | 0 | 0 | 80 | 0 | 0 | 80 | 0 | 0 | 80 | 0 | 0 | 80 | 0 | 0 | 80 | 0 | 60 |  | 1 | 25 |  | 2 |  |  |  | 100 | 10 |  |  |  |  | P-DY05 | 실험실 패더 | 1 | 1 | P-DY06 | 실험실 텐터 | 180 | 1 | 2 | 2 | [165 empty] | 310.8456782 | 1.18 | [12 empty] | 37.96 | -17.33 | -3.87 | 3.9013 | 38.91 | -16.97 | -3.98 | 40.9 | -9.75 | -3.49 | 2 | 7.51
| 322 | 2021-04-16 | 다이텍연구원 | 1 | P-DY09 | 고압 래피드 염색기 | RAW-001 | Recycled Polyester | 300 | 96 | Semi Dull | Draw Textured Yarn | 82.5 | 150*2 INT | Filaments | Recycled Polyester | 300 | 96 | Semi Dull | Draw Textured Yarn | 82.5 | 150*2 INT | Filaments | WOVEN | TWILL |  |  |  | P-DY09 | 고압 래피드 염색기 |  | Sera Wash C-NEP | DYSTAR | 정련호발제 | 3 | NaOH | 삼일 | 가성소다 | 5 | CH3COOH | 삼일 | 빙초산 | 0.5 | 45 | 5.5 | 95 | 60 | 0 | 95 | 0 | 0 | 95 | 0 | 0 | 95 | 0 | 0 | 95 | 0 | 0 | 95 | 0 | 0 | 95 | 0 | 80 | 10 | 2 | P-DY12 | 산업용 텐터기 | 1 | 3 | 3 |  |  | 170 | 170 | 20 | 1200 |  |  | 170 | 170 | 20 | 1200 |  |  | 170 | 170 | 20 | 1200 |  |  | 170 | 170 | 20 | 1200 |  |  | 170 | 170 | 20 | 1200 |  |  | 170 | 170 | 20 | 1200 |  |  | 170 | 170 | 20 | 1200 | 4 | Synolon Yellow AK | 경인양행 | 분산 | 고일광 | 0.667 | Synolon Red AK | 경인양행 | 분산 | 고일광 | 0.667 | Synolon Blue AK | 경인양행 | 분산 | 고일광 | 0.667 | [6 empty] | 1:10 | 0.04 | Sunsolt RM-340S | 니카코리아 | 분산·균염제 | 0.3 | 빙초산 | 삼일 | 산 | 0.5 | [8 empty] | P-DY02 | IR 염색기 | 40 | 1.5 | 64 | 0 | 0.75 | 100 | 0 | 1.458333333 | 135 | 60 | 1.97222 | 64 | 0 | 0 | 64 | 0 | 0 | 64 | 0 | 0 | 64 | 0 | P-DY02 | IR 염색기 | NaOH | 삼일 | 가성소다 | 1.5 | Sera Con M-FAS | Dystar | 환원세정제 | 1.5 | 1:10 | 0.04 | 40 | 2 | 80 | 20 | 0 | 80 | 0 | 0 | 80 | 0 | 0 | 80 | 0 | 0 | 80 | 0 | 0 | 80 | 0 | 0 | 80 | 0 | 60 |  | 1 | 25 |  | 2 |  |  |  | 100 | 10 |  |  |  |  | P-DY05 | 실험실 패더 | 1 | 1 | P-DY06 | 실험실 텐터 | 180 | 1 | 2 | 2 | [165 empty] | 310.8456782 | 1.18 | [12 empty] | 35.66 | 9.28 | -0.76 | 3.1064 | 36.21 | 8.98 | -0.87 | 41.12 | 9.22 | 1.57 | 2-3 | 5.5
| 323 | 2021-04-16 | 다이텍연구원 | 1 | P-DY09 | 고압 래피드 염색기 | RAW-001 | Recycled Polyester | 300 | 96 | Semi Dull | Draw Textured Yarn | 82.5 | 150*2 INT | Filaments | Recycled Polyester | 300 | 96 | Semi Dull | Draw Textured Yarn | 82.5 | 150*2 INT | Filaments | WOVEN | TWILL |  |  |  | P-DY09 | 고압 래피드 염색기 |  | Sera Wash C-NEP | DYSTAR | 정련호발제 | 3 | NaOH | 삼일 | 가성소다 | 5 | CH3COOH | 삼일 | 빙초산 | 0.5 | 45 | 5.5 | 95 | 60 | 0 | 95 | 0 | 0 | 95 | 0 | 0 | 95 | 0 | 0 | 95 | 0 | 0 | 95 | 0 | 0 | 95 | 0 | 80 | 10 | 2 | P-DY12 | 산업용 텐터기 | 1 | 3 | 3 |  |  | 170 | 170 | 20 | 1200 |  |  | 170 | 170 | 20 | 1200 |  |  | 170 | 170 | 20 | 1200 |  |  | 170 | 170 | 20 | 1200 |  |  | 170 | 170 | 20 | 1200 |  |  | 170 | 170 | 20 | 1200 |  |  | 170 | 170 | 20 | 1200 | 4 | Synolon Yellow AK | 경인양행 | 분산 | 고일광 | 0.667 | Synolon Red AK | 경인양행 | 분산 | 고일광 | 1.333 | [11 empty] | 1:10 | 0.04 | Sunsolt RM-340S | 니카코리아 | 분산·균염제 | 0.3 | 빙초산 | 삼일 | 산 | 0.5 | [8 empty] | P-DY02 | IR 염색기 | 40 | 1.5 | 64 | 0 | 0.75 | 100 | 0 | 1.458333333 | 135 | 60 | 1.97222 | 64 | 0 | 0 | 64 | 0 | 0 | 64 | 0 | 0 | 64 | 0 | P-DY02 | IR 염색기 | NaOH | 삼일 | 가성소다 | 1.5 | Sera Con M-FAS | Dystar | 환원세정제 | 1.5 | 1:10 | 0.04 | 40 | 2 | 80 | 20 | 0 | 80 | 0 | 0 | 80 | 0 | 0 | 80 | 0 | 0 | 80 | 0 | 0 | 80 | 0 | 0 | 80 | 0 | 60 |  | 1 | 25 |  | 2 |  |  |  | 100 | 10 |  |  |  |  | P-DY05 | 실험실 패더 | 1 | 1 | P-DY06 | 실험실 텐터 | 180 | 1 | 2 | 2 | [165 empty] | 310.8456782 | 1.18 | [12 empty] | 50.92 | 57.86 | 30.66 | 2.499 | 50.89 | 57.17 | 30.46 | 54.77 | 51.29 | 26.64 | 2 | 8.02
| 324 | 2021-04-16 | 다이텍연구원 | 1 | P-DY09 | 고압 래피드 염색기 | RAW-001 | Recycled Polyester | 300 | 96 | Semi Dull | Draw Textured Yarn | 82.5 | 150*2 INT | Filaments | Recycled Polyester | 300 | 96 | Semi Dull | Draw Textured Yarn | 82.5 | 150*2 INT | Filaments | WOVEN | TWILL |  |  |  | P-DY09 | 고압 래피드 염색기 |  | Sera Wash C-NEP | DYSTAR | 정련호발제 | 3 | NaOH | 삼일 | 가성소다 | 5 | CH3COOH | 삼일 | 빙초산 | 0.5 | 45 | 5.5 | 95 | 60 | 0 | 95 | 0 | 0 | 95 | 0 | 0 | 95 | 0 | 0 | 95 | 0 | 0 | 95 | 0 | 0 | 95 | 0 | 80 | 10 | 2 | P-DY12 | 산업용 텐터기 | 1 | 3 | 3 |  |  | 170 | 170 | 20 | 1200 |  |  | 170 | 170 | 20 | 1200 |  |  | 170 | 170 | 20 | 1200 |  |  | 170 | 170 | 20 | 1200 |  |  | 170 | 170 | 20 | 1200 |  |  | 170 | 170 | 20 | 1200 |  |  | 170 | 170 | 20 | 1200 | 4 | Synolon Yellow AK | 경인양행 | 분산 | 고일광 | 1.333 | Synolon Blue AK | 경인양행 | 분산 | 고일광 | 0.667 | [11 empty] | 1:10 | 0.04 | Sunsolt RM-340S | 니카코리아 | 분산·균염제 | 0.3 | 빙초산 | 삼일 | 산 | 0.5 | [8 empty] | P-DY02 | IR 염색기 | 40 | 1.5 | 64 | 0 | 0.75 | 100 | 0 | 1.458333333 | 135 | 60 | 1.97222 | 64 | 0 | 0 | 64 | 0 | 0 | 64 | 0 | 0 | 64 | 0 | P-DY02 | IR 염색기 | NaOH | 삼일 | 가성소다 | 1.5 | Sera Con M-FAS | Dystar | 환원세정제 | 1.5 | 1:10 | 0.04 | 40 | 2 | 80 | 20 | 0 | 80 | 0 | 0 | 80 | 0 | 0 | 80 | 0 | 0 | 80 | 0 | 0 | 80 | 0 | 0 | 80 | 0 | 60 |  | 1 | 25 |  | 2 |  |  |  | 100 | 10 |  |  |  |  | P-DY05 | 실험실 패더 | 1 | 1 | P-DY06 | 실험실 텐터 | 180 | 1 | 2 | 2 | [165 empty] | 310.8456782 | 1.18 | [12 empty] | 44.11 | -16.89 | 18.1 | 4.2676 | 44.47 | -16.59 | 18.42 | 47.45 | -10.53 | 17.06 | 2 | 6.91
| 325 | 2021-04-16 | 다이텍연구원 | 1 | P-DY09 | 고압 래피드 염색기 | RAW-001 | Recycled Polyester | 300 | 96 | Semi Dull | Draw Textured Yarn | 82.5 | 150*2 INT | Filaments | Recycled Polyester | 300 | 96 | Semi Dull | Draw Textured Yarn | 82.5 | 150*2 INT | Filaments | WOVEN | TWILL |  |  |  | P-DY09 | 고압 래피드 염색기 |  | Sera Wash C-NEP | DYSTAR | 정련호발제 | 3 | NaOH | 삼일 | 가성소다 | 5 | CH3COOH | 삼일 | 빙초산 | 0.5 | 45 | 5.5 | 95 | 60 | 0 | 95 | 0 | 0 | 95 | 0 | 0 | 95 | 0 | 0 | 95 | 0 | 0 | 95 | 0 | 0 | 95 | 0 | 80 | 10 | 2 | P-DY12 | 산업용 텐터기 | 1 | 3 | 3 |  |  | 170 | 170 | 20 | 1200 |  |  | 170 | 170 | 20 | 1200 |  |  | 170 | 170 | 20 | 1200 |  |  | 170 | 170 | 20 | 1200 |  |  | 170 | 170 | 20 | 1200 |  |  | 170 | 170 | 20 | 1200 |  |  | 170 | 170 | 20 | 1200 | 4 | Synolon Yellow AK | 경인양행 | 분산 | 고일광 | 1.333 | Synolon Red AK | 경인양행 | 분산 | 고일광 | 0.667 | [11 empty] | 1:10 | 0.04 | Sunsolt RM-340S | 니카코리아 | 분산·균염제 | 0.3 | 빙초산 | 삼일 | 산 | 0.5 | [8 empty] | P-DY02 | IR 염색기 | 40 | 1.5 | 64 | 0 | 0.75 | 100 | 0 | 1.458333333 | 135 | 60 | 1.97222 | 64 | 0 | 0 | 64 | 0 | 0 | 64 | 0 | 0 | 64 | 0 | P-DY02 | IR 염색기 | NaOH | 삼일 | 가성소다 | 1.5 | Sera Con M-FAS | Dystar | 환원세정제 | 1.5 | 1:10 | 0.04 | 40 | 2 | 80 | 20 | 0 | 80 | 0 | 0 | 80 | 0 | 0 | 80 | 0 | 0 | 80 | 0 | 0 | 80 | 0 | 0 | 80 | 0 | 60 |  | 1 | 25 |  | 2 |  |  |  | 100 | 10 |  |  |  |  | P-DY05 | 실험실 패더 | 1 | 1 | P-DY06 | 실험실 텐터 | 180 | 1 | 2 | 2 | [165 empty] | 310.8456782 | 1.18 | [12 empty] | 55.8 | 51.92 | 43.41 | 3.5133 | 55.8 | 50.27 | 42.89 | 59.32 | 46.81 | 41.92 | 2-3 | 5.03
| 326 | 2021-04-14 | 부산대학교 | 1 | P-DY09 | 고압 래피드 염색기 | RAW-001 | Recycled Polyester | 300 | 96 | Semi Dull | Draw Textured Yarn | 82.5 | 150*2 INT | Filaments | Recycled Polyester | 300 | 96 | Semi Dull | Draw Textured Yarn | 82.5 | 150*2 INT | Filaments | WOVEN | TWILL |  |  |  | P-DY09 | 고압 래피드 염색기 |  | Sera Wash C-NEP | DYSTAR | 정련호발제 | 3 | NaOH | 삼일 | 가성소다 | 5 | CH3COOH | 삼일 | 빙초산 | 0.5 | 45 | 5.5 | 95 | 60 | 0 | 95 | 0 | 0 | 95 | 0 | 0 | 95 | 0 | 0 | 95 | 0 | 0 | 95 | 0 | 0 | 95 | 0 | 80 | 10 | 2 | P-DY12 | 산업용 텐터기 | 1 | 3 | 3 |  |  | 170 | 170 | 20 | 1200 |  |  | 170 | 170 | 20 | 1200 |  |  | 170 | 170 | 20 | 1200 |  |  | 170 | 170 | 20 | 1200 |  |  | 170 | 170 | 20 | 1200 |  |  | 170 | 170 | 20 | 1200 |  |  | 170 | 170 | 20 | 1200 | 6.75 | Dorosperse Brown K-3LR | ARCHROMA | 분산 | 고일광 | 0.5 | [16 empty] | 1:10 | 0.0675 | Sunsolt RM-340S | 니카코리아 | 분산·균염제 | 0.3 | 빙초산 | 삼일 | 산 | 0.5 | [8 empty] | P-DY08 | STARLET DL-6000+ | 40 | 1.5 | 64 | 0 | 0.75 | 100 | 0 | 1.5 | 136 | 60 | 2 | 64 | 0 | 0 | 64 | 0 | 0 | 64 | 0 | 0 | 64 | 0 | P-DY08 | STARLET DL-6000+ | NaOH | 삼일 | 가성소다 | 2 | Sera Con M-FAS | Dystar | 환원세정제 | 2 | 1:10 | 0.0675 | 40 | 2 | 80 | 20 | 0 | 80 | 0 | 0 | 80 | 0 | 0 | 80 | 0 | 0 | 80 | 0 | 0 | 80 | 0 | 0 | 80 | 0 | 60 |  | 1 | 25 |  | 2 |  |  |  | 100 | 10 |  |  |  |  | P-DY05 | 실험실 패더 | 1 | 1 | P-DY06 | 실험실 텐터 | 180 | 1 | 2 | 2 | [165 empty] | 310.8456782 | 1.18 | [12 empty] | 50.58 | 10.66 | 9.26 | 2.1606 | 50.92 | 10.62 | 9.76 | 59.26 | 9.54 | 11.32 | 1-2 | 8.56
| 327 | 2021-04-14 | 부산대학교 | 1 | P-DY09 | 고압 래피드 염색기 | RAW-001 | Recycled Polyester | 300 | 96 | Semi Dull | Draw Textured Yarn | 82.5 | 150*2 INT | Filaments | Recycled Polyester | 300 | 96 | Semi Dull | Draw Textured Yarn | 82.5 | 150*2 INT | Filaments | WOVEN | TWILL |  |  |  | P-DY09 | 고압 래피드 염색기 |  | Sera Wash C-NEP | DYSTAR | 정련호발제 | 3 | NaOH | 삼일 | 가성소다 | 5 | CH3COOH | 삼일 | 빙초산 | 0.5 | 45 | 5.5 | 95 | 60 | 0 | 95 | 0 | 0 | 95 | 0 | 0 | 95 | 0 | 0 | 95 | 0 | 0 | 95 | 0 | 0 | 95 | 0 | 80 | 10 | 2 | P-DY12 | 산업용 텐터기 | 1 | 3 | 3 |  |  | 170 | 170 | 20 | 1200 |  |  | 170 | 170 | 20 | 1200 |  |  | 170 | 170 | 20 | 1200 |  |  | 170 | 170 | 20 | 1200 |  |  | 170 | 170 | 20 | 1200 |  |  | 170 | 170 | 20 | 1200 |  |  | 170 | 170 | 20 | 1200 | 6.75 | Dorosperse Brown K-3LR | ARCHROMA | 분산 | 고일광 | 1 | [16 empty] | 1:10 | 0.0675 | Sunsolt RM-340S | 니카코리아 | 분산·균염제 | 0.3 | 빙초산 | 삼일 | 산 | 0.5 | [8 empty] | P-DY08 | STARLET DL-6000+ | 40 | 1.5 | 64 | 0 | 0.75 | 100 | 0 | 1.5 | 136 | 60 | 2 | 64 | 0 | 0 | 64 | 0 | 0 | 64 | 0 | 0 | 64 | 0 | P-DY08 | STARLET DL-6000+ | NaOH | 삼일 | 가성소다 | 2 | Sera Con M-FAS | Dystar | 환원세정제 | 2 | 1:10 | 0.0675 | 40 | 2 | 80 | 20 | 0 | 80 | 0 | 0 | 80 | 0 | 0 | 80 | 0 | 0 | 80 | 0 | 0 | 80 | 0 | 0 | 80 | 0 | 60 |  | 1 | 25 |  | 2 |  |  |  | 100 | 10 |  |  |  |  | P-DY05 | 실험실 패더 | 1 | 1 | P-DY06 | 실험실 텐터 | 180 | 1 | 2 | 2 | [165 empty] | 310.8456782 | 1.18 | [12 empty] | 49.01 | 11 | 9.43 | 2.4085 | 48.86 | 11.1 | 9.92 | 55.72 | 10.35 | 11.29 | 2 | 7.04
| 328 | 2021-04-14 | 부산대학교 | 1 | P-DY09 | 고압 래피드 염색기 | RAW-001 | Recycled Polyester | 300 | 96 | Semi Dull | Draw Textured Yarn | 82.5 | 150*2 INT | Filaments | Recycled Polyester | 300 | 96 | Semi Dull | Draw Textured Yarn | 82.5 | 150*2 INT | Filaments | WOVEN | TWILL |  |  |  | P-DY09 | 고압 래피드 염색기 |  | Sera Wash C-NEP | DYSTAR | 정련호발제 | 3 | NaOH | 삼일 | 가성소다 | 5 | CH3COOH | 삼일 | 빙초산 | 0.5 | 45 | 5.5 | 95 | 60 | 0 | 95 | 0 | 0 | 95 | 0 | 0 | 95 | 0 | 0 | 95 | 0 | 0 | 95 | 0 | 0 | 95 | 0 | 80 | 10 | 2 | P-DY12 | 산업용 텐터기 | 1 | 3 | 3 |  |  | 170 | 170 | 20 | 1200 |  |  | 170 | 170 | 20 | 1200 |  |  | 170 | 170 | 20 | 1200 |  |  | 170 | 170 | 20 | 1200 |  |  | 170 | 170 | 20 | 1200 |  |  | 170 | 170 | 20 | 1200 |  |  | 170 | 170 | 20 | 1200 | 6.75 | Dorosperse Brown K-3LR | ARCHROMA | 분산 | 고일광 | 1.5 | [16 empty] | 1:10 | 0.0675 | Sunsolt RM-340S | 니카코리아 | 분산·균염제 | 0.3 | 빙초산 | 삼일 | 산 | 0.5 | [8 empty] | P-DY08 | STARLET DL-6000+ | 40 | 1.5 | 64 | 0 | 0.75 | 100 | 0 | 1.5 | 136 | 60 | 2 | 64 | 0 | 0 | 64 | 0 | 0 | 64 | 0 | 0 | 64 | 0 | P-DY08 | STARLET DL-6000+ | NaOH | 삼일 | 가성소다 | 2 | Sera Con M-FAS | Dystar | 환원세정제 | 2 | 1:10 | 0.0675 | 40 | 2 | 80 | 20 | 0 | 80 | 0 | 0 | 80 | 0 | 0 | 80 | 0 | 0 | 80 | 0 | 0 | 80 | 0 | 0 | 80 | 0 | 60 |  | 1 | 25 |  | 2 |  |  |  | 100 | 10 |  |  |  |  | P-DY05 | 실험실 패더 | 1 | 1 | P-DY06 | 실험실 텐터 | 180 | 1 | 2 | 2 | [165 empty] | 310.8456782 | 1.18 | [12 empty] | 50.85 | 10.61 | 9.2 | 2.1056 | 50.96 | 10.6 | 9.61 | 56.49 | 10.13 | 10.78 | 2-3 | 5.68
| 329 | 2021-04-14 | 부산대학교 | 1 | P-DY09 | 고압 래피드 염색기 | RAW-001 | Recycled Polyester | 300 | 96 | Semi Dull | Draw Textured Yarn | 82.5 | 150*2 INT | Filaments | Recycled Polyester | 300 | 96 | Semi Dull | Draw Textured Yarn | 82.5 | 150*2 INT | Filaments | WOVEN | TWILL |  |  |  | P-DY09 | 고압 래피드 염색기 |  | Sera Wash C-NEP | DYSTAR | 정련호발제 | 3 | NaOH | 삼일 | 가성소다 | 5 | CH3COOH | 삼일 | 빙초산 | 0.5 | 45 | 5.5 | 95 | 60 | 0 | 95 | 0 | 0 | 95 | 0 | 0 | 95 | 0 | 0 | 95 | 0 | 0 | 95 | 0 | 0 | 95 | 0 | 80 | 10 | 2 | P-DY12 | 산업용 텐터기 | 1 | 3 | 3 |  |  | 170 | 170 | 20 | 1200 |  |  | 170 | 170 | 20 | 1200 |  |  | 170 | 170 | 20 | 1200 |  |  | 170 | 170 | 20 | 1200 |  |  | 170 | 170 | 20 | 1200 |  |  | 170 | 170 | 20 | 1200 |  |  | 170 | 170 | 20 | 1200 | 6.75 | Dorosperse Brown K-3LR | ARCHROMA | 분산 | 고일광 | 2 | [16 empty] | 1:10 | 0.0675 | Sunsolt RM-340S | 니카코리아 | 분산·균염제 | 0.3 | 빙초산 | 삼일 | 산 | 0.5 | [8 empty] | P-DY08 | STARLET DL-6000+ | 40 | 1.5 | 64 | 0 | 0.75 | 100 | 0 | 1.5 | 136 | 60 | 2 | 64 | 0 | 0 | 64 | 0 | 0 | 64 | 0 | 0 | 64 | 0 | P-DY08 | STARLET DL-6000+ | NaOH | 삼일 | 가성소다 | 2 | Sera Con M-FAS | Dystar | 환원세정제 | 2 | 1:10 | 0.0675 | 40 | 2 | 80 | 20 | 0 | 80 | 0 | 0 | 80 | 0 | 0 | 80 | 0 | 0 | 80 | 0 | 0 | 80 | 0 | 0 | 80 | 0 | 60 |  | 1 | 25 |  | 2 |  |  |  | 100 | 10 |  |  |  |  | P-DY05 | 실험실 패더 | 1 | 1 | P-DY06 | 실험실 텐터 | 180 | 1 | 2 | 2 | [165 empty] | 310.8456782 | 1.18 | [12 empty] | 48.41 | 11.14 | 9.52 | 2.5238 | 49.42 | 10.99 | 9.96 | 55.03 | 10.53 | 11.26 | 2-3 | 5.78
| 330 | 2021-04-14 | 부산대학교 | 1 | P-DY09 | 고압 래피드 염색기 | RAW-001 | Recycled Polyester | 300 | 96 | Semi Dull | Draw Textured Yarn | 82.5 | 150*2 INT | Filaments | Recycled Polyester | 300 | 96 | Semi Dull | Draw Textured Yarn | 82.5 | 150*2 INT | Filaments | WOVEN | TWILL |  |  |  | P-DY09 | 고압 래피드 염색기 |  | Sera Wash C-NEP | DYSTAR | 정련호발제 | 3 | NaOH | 삼일 | 가성소다 | 5 | CH3COOH | 삼일 | 빙초산 | 0.5 | 45 | 5.5 | 95 | 60 | 0 | 95 | 0 | 0 | 95 | 0 | 0 | 95 | 0 | 0 | 95 | 0 | 0 | 95 | 0 | 0 | 95 | 0 | 80 | 10 | 2 | P-DY12 | 산업용 텐터기 | 1 | 3 | 3 |  |  | 170 | 170 | 20 | 1200 |  |  | 170 | 170 | 20 | 1200 |  |  | 170 | 170 | 20 | 1200 |  |  | 170 | 170 | 20 | 1200 |  |  | 170 | 170 | 20 | 1200 |  |  | 170 | 170 | 20 | 1200 |  |  | 170 | 170 | 20 | 1200 | 6.75 | Dorosperse Brown K-3LR | ARCHROMA | 분산 | 고일광 | 2.5 | [16 empty] | 1:10 | 0.0675 | Sunsolt RM-340S | 니카코리아 | 분산·균염제 | 0.3 | 빙초산 | 삼일 | 산 | 0.5 | [8 empty] | P-DY08 | STARLET DL-6000+ | 40 | 1.5 | 64 | 0 | 0.75 | 100 | 0 | 1.5 | 136 | 60 | 2 | 64 | 0 | 0 | 64 | 0 | 0 | 64 | 0 | 0 | 64 | 0 | P-DY08 | STARLET DL-6000+ | NaOH | 삼일 | 가성소다 | 2 | Sera Con M-FAS | Dystar | 환원세정제 | 2 | 1:10 | 0.0675 | 40 | 2 | 80 | 20 | 0 | 80 | 0 | 0 | 80 | 0 | 0 | 80 | 0 | 0 | 80 | 0 | 0 | 80 | 0 | 0 | 80 | 0 | 60 |  | 1 | 25 |  | 2 |  |  |  | 100 | 10 |  |  |  |  | P-DY05 | 실험실 패더 | 1 | 1 | P-DY06 | 실험실 텐터 | 180 | 1 | 2 | 2 | [165 empty] | 310.8456782 | 1.18 | [12 empty] | 49.1 | 10.92 | 9.45 | 2.4105 | 49.73 | 10.8 | 9.82 | 55.82 | 10.26 | 11.09 | 2 | 6.24
| 331 | 2021-04-14 | 부산대학교 | 1 | P-DY09 | 고압 래피드 염색기 | RAW-001 | Recycled Polyester | 300 | 96 | Semi Dull | Draw Textured Yarn | 82.5 | 150*2 INT | Filaments | Recycled Polyester | 300 | 96 | Semi Dull | Draw Textured Yarn | 82.5 | 150*2 INT | Filaments | WOVEN | TWILL |  |  |  | P-DY09 | 고압 래피드 염색기 |  | Sera Wash C-NEP | DYSTAR | 정련호발제 | 3 | NaOH | 삼일 | 가성소다 | 5 | CH3COOH | 삼일 | 빙초산 | 0.5 | 45 | 5.5 | 95 | 60 | 0 | 95 | 0 | 0 | 95 | 0 | 0 | 95 | 0 | 0 | 95 | 0 | 0 | 95 | 0 | 0 | 95 | 0 | 80 | 10 | 2 | P-DY12 | 산업용 텐터기 | 1 | 3 | 3 |  |  | 170 | 170 | 20 | 1200 |  |  | 170 | 170 | 20 | 1200 |  |  | 170 | 170 | 20 | 1200 |  |  | 170 | 170 | 20 | 1200 |  |  | 170 | 170 | 20 | 1200 |  |  | 170 | 170 | 20 | 1200 |  |  | 170 | 170 | 20 | 1200 | 6.75 | Dorosperse Brown K-3LR | ARCHROMA | 분산 | 고일광 | 3 | [16 empty] | 1:10 | 0.0675 | Sunsolt RM-340S | 니카코리아 | 분산·균염제 | 0.3 | 빙초산 | 삼일 | 산 | 0.5 | [8 empty] | P-DY08 | STARLET DL-6000+ | 40 | 1.5 | 64 | 0 | 0.75 | 100 | 0 | 1.5 | 136 | 60 | 2 | 64 | 0 | 0 | 64 | 0 | 0 | 64 | 0 | 0 | 64 | 0 | P-DY08 | STARLET DL-6000+ | NaOH | 삼일 | 가성소다 | 2 | Sera Con M-FAS | Dystar | 환원세정제 | 2 | 1:10 | 0.0675 | 40 | 2 | 80 | 20 | 0 | 80 | 0 | 0 | 80 | 0 | 0 | 80 | 0 | 0 | 80 | 0 | 0 | 80 | 0 | 0 | 80 | 0 | 60 |  | 1 | 25 |  | 2 |  |  |  | 100 | 10 |  |  |  |  | P-DY05 | 실험실 패더 | 1 | 1 | P-DY06 | 실험실 텐터 | 180 | 1 | 2 | 2 | [165 empty] | 310.8456782 | 1.18 | [12 empty] | 50.7 | 10.56 | 9.18 | 2.1366 | 51.25 | 10.45 | 9.71 | 56.03 | 10.07 | 10.78 | 4 | 4.92
| 332 | 2021-04-21 | 다이텍연구원 | 1 | P-DY09 | 고압 래피드 염색기 | RAW-001 | Recycled Polyester | 300 | 96 | Semi Dull | Draw Textured Yarn | 82.5 | 150*2 INT | Filaments | Recycled Polyester | 300 | 96 | Semi Dull | Draw Textured Yarn | 82.5 | 150*2 INT | Filaments | WOVEN | TWILL |  |  |  | P-DY09 | 고압 래피드 염색기 |  | Sera Wash C-NEP | DYSTAR | 정련호발제 | 3 | NaOH | 삼일 | 가성소다 | 5 | CH3COOH | 삼일 | 빙초산 | 0.5 | 45 | 5.5 | 95 | 60 | 0 | 95 | 0 | 0 | 95 | 0 | 0 | 95 | 0 | 0 | 95 | 0 | 0 | 95 | 0 | 0 | 95 | 0 | 80 | 10 | 2 | P-DY12 | 산업용 텐터기 | 1 | 3 | 3 |  |  | 170 | 170 | 20 | 1200 |  |  | 170 | 170 | 20 | 1200 |  |  | 170 | 170 | 20 | 1200 |  |  | 170 | 170 | 20 | 1200 |  |  | 170 | 170 | 20 | 1200 |  |  | 170 | 170 | 20 | 1200 |  |  | 170 | 170 | 20 | 1200 | 4 | Dorosperse Yellow KKL | ARCHROMA | 분산 | 고일광 | 0.05 | [16 empty] | 1:10 | 0.04 | Sunsolt RM-340S | 니카코리아 | 분산·균염제 | 0.3 | 빙초산 | 삼일 | 산 | 0.5 | [8 empty] | P-DY02 | IR 염색기 | 40 | 1.5 | 64 | 0 | 0.75 | 100 | 0 | 1.458333333 | 135 | 60 | 1.97222 | 64 | 0 | 0 | 64 | 0 | 0 | 64 | 0 | 0 | 64 | 0 | P-DY02 | IR 염색기 | NaOH | 삼일 | 가성소다 | 1.5 | Sera Con M-FAS | Dystar | 환원세정제 | 1.5 | 1:10 | 0.04 | 40 | 2 | 80 | 20 | 0 | 80 | 0 | 0 | 80 | 0 | 0 | 80 | 0 | 0 | 80 | 0 | 0 | 80 | 0 | 0 | 80 | 0 | 60 |  | 1 | 25 |  | 2 |  |  |  | 100 | 10 |  |  |  |  | P-DY05 | 실험실 패더 | 1 | 1 | P-DY06 | 실험실 텐터 | 180 | 1 | 2 | 2 | [165 empty] | 310.8456782 | 1.18 | [12 empty] | 88.55 | 0.55 | 32.42 | 0.3531 | 86.7 | -1.87 | 29.66 | 90.79 | -0.04 | 26.33 | 2-3 | 5.59
| 333 | 2021-04-21 | 다이텍연구원 | 1 | P-DY09 | 고압 래피드 염색기 | RAW-001 | Recycled Polyester | 300 | 96 | Semi Dull | Draw Textured Yarn | 82.5 | 150*2 INT | Filaments | Recycled Polyester | 300 | 96 | Semi Dull | Draw Textured Yarn | 82.5 | 150*2 INT | Filaments | WOVEN | TWILL |  |  |  | P-DY09 | 고압 래피드 염색기 |  | Sera Wash C-NEP | DYSTAR | 정련호발제 | 3 | NaOH | 삼일 | 가성소다 | 5 | CH3COOH | 삼일 | 빙초산 | 0.5 | 45 | 5.5 | 95 | 60 | 0 | 95 | 0 | 0 | 95 | 0 | 0 | 95 | 0 | 0 | 95 | 0 | 0 | 95 | 0 | 0 | 95 | 0 | 80 | 10 | 2 | P-DY12 | 산업용 텐터기 | 1 | 3 | 3 |  |  | 170 | 170 | 20 | 1200 |  |  | 170 | 170 | 20 | 1200 |  |  | 170 | 170 | 20 | 1200 |  |  | 170 | 170 | 20 | 1200 |  |  | 170 | 170 | 20 | 1200 |  |  | 170 | 170 | 20 | 1200 |  |  | 170 | 170 | 20 | 1200 | 4 | Dorosperse Yellow KKL | ARCHROMA | 분산 | 고일광 | 0.1 | [16 empty] | 1:10 | 0.04 | Sunsolt RM-340S | 니카코리아 | 분산·균염제 | 0.3 | 빙초산 | 삼일 | 산 | 0.5 | [8 empty] | P-DY02 | IR 염색기 | 40 | 1.5 | 64 | 0 | 0.75 | 100 | 0 | 1.458333333 | 135 | 60 | 1.97222 | 64 | 0 | 0 | 64 | 0 | 0 | 64 | 0 | 0 | 64 | 0 | P-DY02 | IR 염색기 | NaOH | 삼일 | 가성소다 | 1.5 | Sera Con M-FAS | Dystar | 환원세정제 | 1.5 | 1:10 | 0.04 | 40 | 2 | 80 | 20 | 0 | 80 | 0 | 0 | 80 | 0 | 0 | 80 | 0 | 0 | 80 | 0 | 0 | 80 | 0 | 0 | 80 | 0 | 60 |  | 1 | 25 |  | 2 |  |  |  | 100 | 10 |  |  |  |  | P-DY05 | 실험실 패더 | 1 | 1 | P-DY06 | 실험실 텐터 | 180 | 1 | 2 | 2 | [165 empty] | 310.8456782 | 1.18 | [12 empty] | 86.64 | 2.22 | 41.3 | 0.5422 | 85.18 | -0.37 | 38.75 | 88.95 | 1.74 | 33.36 | 2 | 6.91
| 334 | 2021-04-21 | 다이텍연구원 | 1 | P-DY09 | 고압 래피드 염색기 | RAW-001 | Recycled Polyester | 300 | 96 | Semi Dull | Draw Textured Yarn | 82.5 | 150*2 INT | Filaments | Recycled Polyester | 300 | 96 | Semi Dull | Draw Textured Yarn | 82.5 | 150*2 INT | Filaments | WOVEN | TWILL |  |  |  | P-DY09 | 고압 래피드 염색기 |  | Sera Wash C-NEP | DYSTAR | 정련호발제 | 3 | NaOH | 삼일 | 가성소다 | 5 | CH3COOH | 삼일 | 빙초산 | 0.5 | 45 | 5.5 | 95 | 60 | 0 | 95 | 0 | 0 | 95 | 0 | 0 | 95 | 0 | 0 | 95 | 0 | 0 | 95 | 0 | 0 | 95 | 0 | 80 | 10 | 2 | P-DY12 | 산업용 텐터기 | 1 | 3 | 3 |  |  | 170 | 170 | 20 | 1200 |  |  | 170 | 170 | 20 | 1200 |  |  | 170 | 170 | 20 | 1200 |  |  | 170 | 170 | 20 | 1200 |  |  | 170 | 170 | 20 | 1200 |  |  | 170 | 170 | 20 | 1200 |  |  | 170 | 170 | 20 | 1200 | 4 | Dorosperse Yellow KKL | ARCHROMA | 분산 | 고일광 | 0.5 | [16 empty] | 1:10 | 0.04 | Sunsolt RM-340S | 니카코리아 | 분산·균염제 | 0.3 | 빙초산 | 삼일 | 산 | 0.5 | [8 empty] | P-DY02 | IR 염색기 | 40 | 1.5 | 64 | 0 | 0.75 | 100 | 0 | 1.458333333 | 135 | 60 | 1.97222 | 64 | 0 | 0 | 64 | 0 | 0 | 64 | 0 | 0 | 64 | 0 | P-DY02 | IR 염색기 | NaOH | 삼일 | 가성소다 | 1.5 | Sera Con M-FAS | Dystar | 환원세정제 | 1.5 | 1:10 | 0.04 | 40 | 2 | 80 | 20 | 0 | 80 | 0 | 0 | 80 | 0 | 0 | 80 | 0 | 0 | 80 | 0 | 0 | 80 | 0 | 0 | 80 | 0 | 60 |  | 1 | 25 |  | 2 |  |  |  | 100 | 10 |  |  |  |  | P-DY05 | 실험실 패더 | 1 | 1 | P-DY06 | 실험실 텐터 | 180 | 1 | 2 | 2 | [165 empty] | 310.8456782 | 1.18 | [12 empty] | 80.08 | 11.67 | 66.36 | 2.0228 | 79.16 | 8.85 | 64.36 | 82.43 | 12.36 | 62.32 | 3 | 5.25
| 335 | 2021-04-21 | 다이텍연구원 | 1 | P-DY09 | 고압 래피드 염색기 | RAW-001 | Recycled Polyester | 300 | 96 | Semi Dull | Draw Textured Yarn | 82.5 | 150*2 INT | Filaments | Recycled Polyester | 300 | 96 | Semi Dull | Draw Textured Yarn | 82.5 | 150*2 INT | Filaments | WOVEN | TWILL |  |  |  | P-DY09 | 고압 래피드 염색기 |  | Sera Wash C-NEP | DYSTAR | 정련호발제 | 3 | NaOH | 삼일 | 가성소다 | 5 | CH3COOH | 삼일 | 빙초산 | 0.5 | 45 | 5.5 | 95 | 60 | 0 | 95 | 0 | 0 | 95 | 0 | 0 | 95 | 0 | 0 | 95 | 0 | 0 | 95 | 0 | 0 | 95 | 0 | 80 | 10 | 2 | P-DY12 | 산업용 텐터기 | 1 | 3 | 3 |  |  | 170 | 170 | 20 | 1200 |  |  | 170 | 170 | 20 | 1200 |  |  | 170 | 170 | 20 | 1200 |  |  | 170 | 170 | 20 | 1200 |  |  | 170 | 170 | 20 | 1200 |  |  | 170 | 170 | 20 | 1200 |  |  | 170 | 170 | 20 | 1200 | 4 | Dorosperse Yellow KKL | ARCHROMA | 분산 | 고일광 | 1 | [16 empty] | 1:10 | 0.04 | Sunsolt RM-340S | 니카코리아 | 분산·균염제 | 0.3 | 빙초산 | 삼일 | 산 | 0.5 | [8 empty] | P-DY02 | IR 염색기 | 40 | 1.5 | 64 | 0 | 0.75 | 100 | 0 | 1.458333333 | 135 | 60 | 1.97222 | 64 | 0 | 0 | 64 | 0 | 0 | 64 | 0 | 0 | 64 | 0 | P-DY02 | IR 염색기 | NaOH | 삼일 | 가성소다 | 1.5 | Sera Con M-FAS | Dystar | 환원세정제 | 1.5 | 1:10 | 0.04 | 40 | 2 | 80 | 20 | 0 | 80 | 0 | 0 | 80 | 0 | 0 | 80 | 0 | 0 | 80 | 0 | 0 | 80 | 0 | 0 | 80 | 0 | 60 |  | 1 | 25 |  | 2 |  |  |  | 100 | 10 |  |  |  |  | P-DY05 | 실험실 패더 | 1 | 1 | P-DY06 | 실험실 텐터 | 180 | 1 | 2 | 2 | [165 empty] | 310.8456782 | 1.18 | [12 empty] | 76.57 | 18.26 | 76.07 | 3.7712 | 75.92 | 15.57 | 74.82 | 78.53 | 20.48 | 74.95 | 3 | 5.56
| 336 | 2021-04-21 | 다이텍연구원 | 1 | P-DY09 | 고압 래피드 염색기 | RAW-001 | Recycled Polyester | 300 | 96 | Semi Dull | Draw Textured Yarn | 82.5 | 150*2 INT | Filaments | Recycled Polyester | 300 | 96 | Semi Dull | Draw Textured Yarn | 82.5 | 150*2 INT | Filaments | WOVEN | TWILL |  |  |  | P-DY09 | 고압 래피드 염색기 |  | Sera Wash C-NEP | DYSTAR | 정련호발제 | 3 | NaOH | 삼일 | 가성소다 | 5 | CH3COOH | 삼일 | 빙초산 | 0.5 | 45 | 5.5 | 95 | 60 | 0 | 95 | 0 | 0 | 95 | 0 | 0 | 95 | 0 | 0 | 95 | 0 | 0 | 95 | 0 | 0 | 95 | 0 | 80 | 10 | 2 | P-DY12 | 산업용 텐터기 | 1 | 3 | 3 |  |  | 170 | 170 | 20 | 1200 |  |  | 170 | 170 | 20 | 1200 |  |  | 170 | 170 | 20 | 1200 |  |  | 170 | 170 | 20 | 1200 |  |  | 170 | 170 | 20 | 1200 |  |  | 170 | 170 | 20 | 1200 |  |  | 170 | 170 | 20 | 1200 | 4 | Dorosperse Yellow KKL | ARCHROMA | 분산 | 고일광 | 1.5 | [16 empty] | 1:10 | 0.04 | Sunsolt RM-340S | 니카코리아 | 분산·균염제 | 0.3 | 빙초산 | 삼일 | 산 | 0.5 | [8 empty] | P-DY02 | IR 염색기 | 40 | 1.5 | 64 | 0 | 0.75 | 100 | 0 | 1.458333333 | 135 | 60 | 1.97222 | 64 | 0 | 0 | 64 | 0 | 0 | 64 | 0 | 0 | 64 | 0 | P-DY02 | IR 염색기 | NaOH | 삼일 | 가성소다 | 1.5 | Sera Con M-FAS | Dystar | 환원세정제 | 1.5 | 1:10 | 0.04 | 40 | 2 | 80 | 20 | 0 | 80 | 0 | 0 | 80 | 0 | 0 | 80 | 0 | 0 | 80 | 0 | 0 | 80 | 0 | 0 | 80 | 0 | 60 |  | 1 | 25 |  | 2 |  |  |  | 100 | 10 |  |  |  |  | P-DY05 | 실험실 패더 | 1 | 1 | P-DY06 | 실험실 텐터 | 180 | 1 | 2 | 2 | [165 empty] | 310.8456782 | 1.18 | [12 empty] | 74.3 | 21.66 | 78.96 | 5.1488 | 73.36 | 20.16 | 79 | 76.64 | 23.34 | 77.56 | 3-4 | 4.82
| 337 | 2021-04-21 | 다이텍연구원 | 1 | P-DY09 | 고압 래피드 염색기 | RAW-001 | Recycled Polyester | 300 | 96 | Semi Dull | Draw Textured Yarn | 82.5 | 150*2 INT | Filaments | Recycled Polyester | 300 | 96 | Semi Dull | Draw Textured Yarn | 82.5 | 150*2 INT | Filaments | WOVEN | TWILL |  |  |  | P-DY09 | 고압 래피드 염색기 |  | Sera Wash C-NEP | DYSTAR | 정련호발제 | 3 | NaOH | 삼일 | 가성소다 | 5 | CH3COOH | 삼일 | 빙초산 | 0.5 | 45 | 5.5 | 95 | 60 | 0 | 95 | 0 | 0 | 95 | 0 | 0 | 95 | 0 | 0 | 95 | 0 | 0 | 95 | 0 | 0 | 95 | 0 | 80 | 10 | 2 | P-DY12 | 산업용 텐터기 | 1 | 3 | 3 |  |  | 170 | 170 | 20 | 1200 |  |  | 170 | 170 | 20 | 1200 |  |  | 170 | 170 | 20 | 1200 |  |  | 170 | 170 | 20 | 1200 |  |  | 170 | 170 | 20 | 1200 |  |  | 170 | 170 | 20 | 1200 |  |  | 170 | 170 | 20 | 1200 | 4 | Dorosperse Yellow KKL | ARCHROMA | 분산 | 고일광 | 2 | [16 empty] | 1:10 | 0.04 | Sunsolt RM-340S | 니카코리아 | 분산·균염제 | 0.3 | 빙초산 | 삼일 | 산 | 0.5 | [8 empty] | P-DY02 | IR 염색기 | 40 | 1.5 | 64 | 0 | 0.75 | 100 | 0 | 1.458333333 | 135 | 60 | 1.97222 | 64 | 0 | 0 | 64 | 0 | 0 | 64 | 0 | 0 | 64 | 0 | P-DY02 | IR 염색기 | NaOH | 삼일 | 가성소다 | 1.5 | Sera Con M-FAS | Dystar | 환원세정제 | 1.5 | 1:10 | 0.04 | 40 | 2 | 80 | 20 | 0 | 80 | 0 | 0 | 80 | 0 | 0 | 80 | 0 | 0 | 80 | 0 | 0 | 80 | 0 | 0 | 80 | 0 | 60 |  | 1 | 25 |  | 2 |  |  |  | 100 | 10 |  |  |  |  | P-DY05 | 실험실 패더 | 1 | 1 | P-DY06 | 실험실 텐터 | 180 | 1 | 2 | 2 | [165 empty] | 310.8456782 | 1.18 | [12 empty] | 72.67 | 25.65 | 81.29 | 6.7033 | 72.49 | 22.95 | 80.46 | 74.72 | 27.53 | 79.81 | 4 | 5.14
| 338 | 2021-04-21 | 다이텍연구원 | 1 | P-DY09 | 고압 래피드 염색기 | RAW-001 | Recycled Polyester | 300 | 96 | Semi Dull | Draw Textured Yarn | 82.5 | 150*2 INT | Filaments | Recycled Polyester | 300 | 96 | Semi Dull | Draw Textured Yarn | 82.5 | 150*2 INT | Filaments | WOVEN | TWILL |  |  |  | P-DY09 | 고압 래피드 염색기 |  | Sera Wash C-NEP | DYSTAR | 정련호발제 | 3 | NaOH | 삼일 | 가성소다 | 5 | CH3COOH | 삼일 | 빙초산 | 0.5 | 45 | 5.5 | 95 | 60 | 0 | 95 | 0 | 0 | 95 | 0 | 0 | 95 | 0 | 0 | 95 | 0 | 0 | 95 | 0 | 0 | 95 | 0 | 80 | 10 | 2 | P-DY12 | 산업용 텐터기 | 1 | 3 | 3 |  |  | 170 | 170 | 20 | 1200 |  |  | 170 | 170 | 20 | 1200 |  |  | 170 | 170 | 20 | 1200 |  |  | 170 | 170 | 20 | 1200 |  |  | 170 | 170 | 20 | 1200 |  |  | 170 | 170 | 20 | 1200 |  |  | 170 | 170 | 20 | 1200 | 4 | Dorosperse Yellow KKL | ARCHROMA | 분산 | 고일광 | 2.5 | [16 empty] | 1:10 | 0.04 | Sunsolt RM-340S | 니카코리아 | 분산·균염제 | 0.3 | 빙초산 | 삼일 | 산 | 0.5 | [8 empty] | P-DY02 | IR 염색기 | 40 | 1.5 | 64 | 0 | 0.75 | 100 | 0 | 1.458333333 | 135 | 60 | 1.97222 | 64 | 0 | 0 | 64 | 0 | 0 | 64 | 0 | 0 | 64 | 0 | P-DY02 | IR 염색기 | NaOH | 삼일 | 가성소다 | 1.5 | Sera Con M-FAS | Dystar | 환원세정제 | 1.5 | 1:10 | 0.04 | 40 | 2 | 80 | 20 | 0 | 80 | 0 | 0 | 80 | 0 | 0 | 80 | 0 | 0 | 80 | 0 | 0 | 80 | 0 | 0 | 80 | 0 | 60 |  | 1 | 25 |  | 2 |  |  |  | 100 | 10 |  |  |  |  | P-DY05 | 실험실 패더 | 1 | 1 | P-DY06 | 실험실 텐터 | 180 | 1 | 2 | 2 | [165 empty] | 310.8456782 | 1.18 | [12 empty] | 71.66 | 27.72 | 82.03 | 7.6222 | 71.25 | 25.13 | 81.04 | 73.42 | 30.11 | 82.24 | 4 | 5.57
| 339 | 2021-04-21 | 다이텍연구원 | 1 | P-DY09 | 고압 래피드 염색기 | RAW-001 | Recycled Polyester | 300 | 96 | Semi Dull | Draw Textured Yarn | 82.5 | 150*2 INT | Filaments | Recycled Polyester | 300 | 96 | Semi Dull | Draw Textured Yarn | 82.5 | 150*2 INT | Filaments | WOVEN | TWILL |  |  |  | P-DY09 | 고압 래피드 염색기 |  | Sera Wash C-NEP | DYSTAR | 정련호발제 | 3 | NaOH | 삼일 | 가성소다 | 5 | CH3COOH | 삼일 | 빙초산 | 0.5 | 45 | 5.5 | 95 | 60 | 0 | 95 | 0 | 0 | 95 | 0 | 0 | 95 | 0 | 0 | 95 | 0 | 0 | 95 | 0 | 0 | 95 | 0 | 80 | 10 | 2 | P-DY12 | 산업용 텐터기 | 1 | 3 | 3 |  |  | 170 | 170 | 20 | 1200 |  |  | 170 | 170 | 20 | 1200 |  |  | 170 | 170 | 20 | 1200 |  |  | 170 | 170 | 20 | 1200 |  |  | 170 | 170 | 20 | 1200 |  |  | 170 | 170 | 20 | 1200 |  |  | 170 | 170 | 20 | 1200 | 4 | Dorosperse Yellow KKL | ARCHROMA | 분산 | 고일광 | 3 | [16 empty] | 1:10 | 0.04 | Sunsolt RM-340S | 니카코리아 | 분산·균염제 | 0.3 | 빙초산 | 삼일 | 산 | 0.5 | [8 empty] | P-DY02 | IR 염색기 | 40 | 1.5 | 64 | 0 | 0.75 | 100 | 0 | 1.458333333 | 135 | 60 | 1.97222 | 64 | 0 | 0 | 64 | 0 | 0 | 64 | 0 | 0 | 64 | 0 | P-DY02 | IR 염색기 | NaOH | 삼일 | 가성소다 | 1.5 | Sera Con M-FAS | Dystar | 환원세정제 | 1.5 | 1:10 | 0.04 | 40 | 2 | 80 | 20 | 0 | 80 | 0 | 0 | 80 | 0 | 0 | 80 | 0 | 0 | 80 | 0 | 0 | 80 | 0 | 0 | 80 | 0 | 60 |  | 1 | 25 |  | 2 |  |  |  | 100 | 10 |  |  |  |  | P-DY05 | 실험실 패더 | 1 | 1 | P-DY06 | 실험실 텐터 | 180 | 1 | 2 | 2 | [165 empty] | 310.8456782 | 1.18 | [12 empty] | 70.21 | 29.71 | 81.96 | 8.7656 | 70.04 | 26.84 | 81.4 | 72.43 | 30.88 | 81.58 | 4 | 4.7
| 340 | 2021-04-21 | 다이텍연구원 | 1 | P-DY09 | 고압 래피드 염색기 | RAW-001 | Recycled Polyester | 300 | 96 | Semi Dull | Draw Textured Yarn | 82.5 | 150*2 INT | Filaments | Recycled Polyester | 300 | 96 | Semi Dull | Draw Textured Yarn | 82.5 | 150*2 INT | Filaments | WOVEN | TWILL |  |  |  | P-DY09 | 고압 래피드 염색기 |  | Sera Wash C-NEP | DYSTAR | 정련호발제 | 3 | NaOH | 삼일 | 가성소다 | 5 | CH3COOH | 삼일 | 빙초산 | 0.5 | 45 | 5.5 | 95 | 60 | 0 | 95 | 0 | 0 | 95 | 0 | 0 | 95 | 0 | 0 | 95 | 0 | 0 | 95 | 0 | 0 | 95 | 0 | 80 | 10 | 2 | P-DY12 | 산업용 텐터기 | 1 | 3 | 3 |  |  | 170 | 170 | 20 | 1200 |  |  | 170 | 170 | 20 | 1200 |  |  | 170 | 170 | 20 | 1200 |  |  | 170 | 170 | 20 | 1200 |  |  | 170 | 170 | 20 | 1200 |  |  | 170 | 170 | 20 | 1200 |  |  | 170 | 170 | 20 | 1200 | 4 | Dorosperse Red KKL | ARCHROMA | 분산 | 고일광 | 0.05 | [16 empty] | 1:10 | 0.04 | Sunsolt RM-340S | 니카코리아 | 분산·균염제 | 0.3 | 빙초산 | 삼일 | 산 | 0.5 | [8 empty] | P-DY02 | IR 염색기 | 40 | 1.5 | 64 | 0 | 0.75 | 100 | 0 | 1.458333333 | 135 | 60 | 1.97222 | 64 | 0 | 0 | 64 | 0 | 0 | 64 | 0 | 0 | 64 | 0 | P-DY02 | IR 염색기 | NaOH | 삼일 | 가성소다 | 1.5 | Sera Con M-FAS | Dystar | 환원세정제 | 1.5 | 1:10 | 0.04 | 40 | 2 | 80 | 20 | 0 | 80 | 0 | 0 | 80 | 0 | 0 | 80 | 0 | 0 | 80 | 0 | 0 | 80 | 0 | 0 | 80 | 0 | 60 |  | 1 | 25 |  | 2 |  |  |  | 100 | 10 |  |  |  |  | P-DY05 | 실험실 패더 | 1 | 1 | P-DY06 | 실험실 텐터 | 180 | 1 | 2 | 2 | [165 empty] | 310.8456782 | 1.18 | [12 empty] | 78.55 | 29.33 | 2.38 | 0.1579 | 77.83 | 26.12 | 1.52 | 83.32 | 21.54 | 2.52 | 2 | 7.22
| 341 | 2021-04-21 | 다이텍연구원 | 1 | P-DY09 | 고압 래피드 염색기 | RAW-001 | Recycled Polyester | 300 | 96 | Semi Dull | Draw Textured Yarn | 82.5 | 150*2 INT | Filaments | Recycled Polyester | 300 | 96 | Semi Dull | Draw Textured Yarn | 82.5 | 150*2 INT | Filaments | WOVEN | TWILL |  |  |  | P-DY09 | 고압 래피드 염색기 |  | Sera Wash C-NEP | DYSTAR | 정련호발제 | 3 | NaOH | 삼일 | 가성소다 | 5 | CH3COOH | 삼일 | 빙초산 | 0.5 | 45 | 5.5 | 95 | 60 | 0 | 95 | 0 | 0 | 95 | 0 | 0 | 95 | 0 | 0 | 95 | 0 | 0 | 95 | 0 | 0 | 95 | 0 | 80 | 10 | 2 | P-DY12 | 산업용 텐터기 | 1 | 3 | 3 |  |  | 170 | 170 | 20 | 1200 |  |  | 170 | 170 | 20 | 1200 |  |  | 170 | 170 | 20 | 1200 |  |  | 170 | 170 | 20 | 1200 |  |  | 170 | 170 | 20 | 1200 |  |  | 170 | 170 | 20 | 1200 |  |  | 170 | 170 | 20 | 1200 | 4 | Dorosperse Red KKL | ARCHROMA | 분산 | 고일광 | 0.1 | [16 empty] | 1:10 | 0.04 | Sunsolt RM-340S | 니카코리아 | 분산·균염제 | 0.3 | 빙초산 | 삼일 | 산 | 0.5 | [8 empty] | P-DY02 | IR 염색기 | 40 | 1.5 | 64 | 0 | 0.75 | 100 | 0 | 1.458333333 | 135 | 60 | 1.97222 | 64 | 0 | 0 | 64 | 0 | 0 | 64 | 0 | 0 | 64 | 0 | P-DY02 | IR 염색기 | NaOH | 삼일 | 가성소다 | 1.5 | Sera Con M-FAS | Dystar | 환원세정제 | 1.5 | 1:10 | 0.04 | 40 | 2 | 80 | 20 | 0 | 80 | 0 | 0 | 80 | 0 | 0 | 80 | 0 | 0 | 80 | 0 | 0 | 80 | 0 | 0 | 80 | 0 | 60 |  | 1 | 25 |  | 2 |  |  |  | 100 | 10 |  |  |  |  | P-DY05 | 실험실 패더 | 1 | 1 | P-DY06 | 실험실 텐터 | 180 | 1 | 2 | 2 | [165 empty] | 310.8456782 | 1.18 | [12 empty] | 73.97 | 37.56 | 3.15 | 0.1968 | 73.64 | 34.6 | 2.22 | 79.34 | 28.11 | 3.14 | 2 | 8.7
| 342 | 2021-04-21 | 다이텍연구원 | 1 | P-DY09 | 고압 래피드 염색기 | RAW-001 | Recycled Polyester | 300 | 96 | Semi Dull | Draw Textured Yarn | 82.5 | 150*2 INT | Filaments | Recycled Polyester | 300 | 96 | Semi Dull | Draw Textured Yarn | 82.5 | 150*2 INT | Filaments | WOVEN | TWILL |  |  |  | P-DY09 | 고압 래피드 염색기 |  | Sera Wash C-NEP | DYSTAR | 정련호발제 | 3 | NaOH | 삼일 | 가성소다 | 5 | CH3COOH | 삼일 | 빙초산 | 0.5 | 45 | 5.5 | 95 | 60 | 0 | 95 | 0 | 0 | 95 | 0 | 0 | 95 | 0 | 0 | 95 | 0 | 0 | 95 | 0 | 0 | 95 | 0 | 80 | 10 | 2 | P-DY12 | 산업용 텐터기 | 1 | 3 | 3 |  |  | 170 | 170 | 20 | 1200 |  |  | 170 | 170 | 20 | 1200 |  |  | 170 | 170 | 20 | 1200 |  |  | 170 | 170 | 20 | 1200 |  |  | 170 | 170 | 20 | 1200 |  |  | 170 | 170 | 20 | 1200 |  |  | 170 | 170 | 20 | 1200 | 4 | Dorosperse Red KKL | ARCHROMA | 분산 | 고일광 | 0.5 | [16 empty] | 1:10 | 0.04 | Sunsolt RM-340S | 니카코리아 | 분산·균염제 | 0.3 | 빙초산 | 삼일 | 산 | 0.5 | [8 empty] | P-DY02 | IR 염색기 | 40 | 1.5 | 64 | 0 | 0.75 | 100 | 0 | 1.458333333 | 135 | 60 | 1.97222 | 64 | 0 | 0 | 64 | 0 | 0 | 64 | 0 | 0 | 64 | 0 | P-DY02 | IR 염색기 | NaOH | 삼일 | 가성소다 | 1.5 | Sera Con M-FAS | Dystar | 환원세정제 | 1.5 | 1:10 | 0.04 | 40 | 2 | 80 | 20 | 0 | 80 | 0 | 0 | 80 | 0 | 0 | 80 | 0 | 0 | 80 | 0 | 0 | 80 | 0 | 0 | 80 | 0 | 60 |  | 1 | 25 |  | 2 |  |  |  | 100 | 10 |  |  |  |  | P-DY05 | 실험실 패더 | 1 | 1 | P-DY06 | 실험실 텐터 | 180 | 1 | 2 | 2 | [165 empty] | 310.8456782 | 1.18 | [12 empty] | 60.63 | 54.46 | 9.46 | 0.523 | 60.27 | 53.16 | 9.09 | 66.18 | 46.37 | 7.59 | 2 | 9.12
| 343 | 2021-04-21 | 다이텍연구원 | 1 | P-DY09 | 고압 래피드 염색기 | RAW-001 | Recycled Polyester | 300 | 96 | Semi Dull | Draw Textured Yarn | 82.5 | 150*2 INT | Filaments | Recycled Polyester | 300 | 96 | Semi Dull | Draw Textured Yarn | 82.5 | 150*2 INT | Filaments | WOVEN | TWILL |  |  |  | P-DY09 | 고압 래피드 염색기 |  | Sera Wash C-NEP | DYSTAR | 정련호발제 | 3 | NaOH | 삼일 | 가성소다 | 5 | CH3COOH | 삼일 | 빙초산 | 0.5 | 45 | 5.5 | 95 | 60 | 0 | 95 | 0 | 0 | 95 | 0 | 0 | 95 | 0 | 0 | 95 | 0 | 0 | 95 | 0 | 0 | 95 | 0 | 80 | 10 | 2 | P-DY12 | 산업용 텐터기 | 1 | 3 | 3 |  |  | 170 | 170 | 20 | 1200 |  |  | 170 | 170 | 20 | 1200 |  |  | 170 | 170 | 20 | 1200 |  |  | 170 | 170 | 20 | 1200 |  |  | 170 | 170 | 20 | 1200 |  |  | 170 | 170 | 20 | 1200 |  |  | 170 | 170 | 20 | 1200 | 4 | Dorosperse Red KKL | ARCHROMA | 분산 | 고일광 | 1 | [16 empty] | 1:10 | 0.04 | Sunsolt RM-340S | 니카코리아 | 분산·균염제 | 0.3 | 빙초산 | 삼일 | 산 | 0.5 | [8 empty] | P-DY02 | IR 염색기 | 40 | 1.5 | 64 | 0 | 0.75 | 100 | 0 | 1.458333333 | 135 | 60 | 1.97222 | 64 | 0 | 0 | 64 | 0 | 0 | 64 | 0 | 0 | 64 | 0 | P-DY02 | IR 염색기 | NaOH | 삼일 | 가성소다 | 1.5 | Sera Con M-FAS | Dystar | 환원세정제 | 1.5 | 1:10 | 0.04 | 40 | 2 | 80 | 20 | 0 | 80 | 0 | 0 | 80 | 0 | 0 | 80 | 0 | 0 | 80 | 0 | 0 | 80 | 0 | 0 | 80 | 0 | 60 |  | 1 | 25 |  | 2 |  |  |  | 100 | 10 |  |  |  |  | P-DY05 | 실험실 패더 | 1 | 1 | P-DY06 | 실험실 텐터 | 180 | 1 | 2 | 2 | [165 empty] | 310.8456782 | 1.18 | [12 empty] | 54.45 | 59.66 | 13.91 | 0.8694 | 54.41 | 58.79 | 13.53 | 59.52 | 51.81 | 11.02 | 2 | 9.01
| 344 | 2021-04-21 | 다이텍연구원 | 1 | P-DY09 | 고압 래피드 염색기 | RAW-001 | Recycled Polyester | 300 | 96 | Semi Dull | Draw Textured Yarn | 82.5 | 150*2 INT | Filaments | Recycled Polyester | 300 | 96 | Semi Dull | Draw Textured Yarn | 82.5 | 150*2 INT | Filaments | WOVEN | TWILL |  |  |  | P-DY09 | 고압 래피드 염색기 |  | Sera Wash C-NEP | DYSTAR | 정련호발제 | 3 | NaOH | 삼일 | 가성소다 | 5 | CH3COOH | 삼일 | 빙초산 | 0.5 | 45 | 5.5 | 95 | 60 | 0 | 95 | 0 | 0 | 95 | 0 | 0 | 95 | 0 | 0 | 95 | 0 | 0 | 95 | 0 | 0 | 95 | 0 | 80 | 10 | 2 | P-DY12 | 산업용 텐터기 | 1 | 3 | 3 |  |  | 170 | 170 | 20 | 1200 |  |  | 170 | 170 | 20 | 1200 |  |  | 170 | 170 | 20 | 1200 |  |  | 170 | 170 | 20 | 1200 |  |  | 170 | 170 | 20 | 1200 |  |  | 170 | 170 | 20 | 1200 |  |  | 170 | 170 | 20 | 1200 | 4 | Dorosperse Red KKL | ARCHROMA | 분산 | 고일광 | 1.5 | [16 empty] | 1:10 | 0.04 | Sunsolt RM-340S | 니카코리아 | 분산·균염제 | 0.3 | 빙초산 | 삼일 | 산 | 0.5 | [8 empty] | P-DY02 | IR 염색기 | 40 | 1.5 | 64 | 0 | 0.75 | 100 | 0 | 1.458333333 | 135 | 60 | 1.97222 | 64 | 0 | 0 | 64 | 0 | 0 | 64 | 0 | 0 | 64 | 0 | P-DY02 | IR 염색기 | NaOH | 삼일 | 가성소다 | 1.5 | Sera Con M-FAS | Dystar | 환원세정제 | 1.5 | 1:10 | 0.04 | 40 | 2 | 80 | 20 | 0 | 80 | 0 | 0 | 80 | 0 | 0 | 80 | 0 | 0 | 80 | 0 | 0 | 80 | 0 | 0 | 80 | 0 | 60 |  | 1 | 25 |  | 2 |  |  |  | 100 | 10 |  |  |  |  | P-DY05 | 실험실 패더 | 1 | 1 | P-DY06 | 실험실 텐터 | 180 | 1 | 2 | 2 | [165 empty] | 310.8456782 | 1.18 | [12 empty] | 50.75 | 61.59 | 17.13 | 1.2221 | 51.25 | 60.88 | 16.61 | 55.1 | 53.96 | 13.48 | 2 | 8.54
| 345 | 2021-04-21 | 다이텍연구원 | 1 | P-DY09 | 고압 래피드 염색기 | RAW-001 | Recycled Polyester | 300 | 96 | Semi Dull | Draw Textured Yarn | 82.5 | 150*2 INT | Filaments | Recycled Polyester | 300 | 96 | Semi Dull | Draw Textured Yarn | 82.5 | 150*2 INT | Filaments | WOVEN | TWILL |  |  |  | P-DY09 | 고압 래피드 염색기 |  | Sera Wash C-NEP | DYSTAR | 정련호발제 | 3 | NaOH | 삼일 | 가성소다 | 5 | CH3COOH | 삼일 | 빙초산 | 0.5 | 45 | 5.5 | 95 | 60 | 0 | 95 | 0 | 0 | 95 | 0 | 0 | 95 | 0 | 0 | 95 | 0 | 0 | 95 | 0 | 0 | 95 | 0 | 80 | 10 | 2 | P-DY12 | 산업용 텐터기 | 1 | 3 | 3 |  |  | 170 | 170 | 20 | 1200 |  |  | 170 | 170 | 20 | 1200 |  |  | 170 | 170 | 20 | 1200 |  |  | 170 | 170 | 20 | 1200 |  |  | 170 | 170 | 20 | 1200 |  |  | 170 | 170 | 20 | 1200 |  |  | 170 | 170 | 20 | 1200 | 4 | Dorosperse Red KKL | ARCHROMA | 분산 | 고일광 | 2 | [16 empty] | 1:10 | 0.04 | Sunsolt RM-340S | 니카코리아 | 분산·균염제 | 0.3 | 빙초산 | 삼일 | 산 | 0.5 | [8 empty] | P-DY02 | IR 염색기 | 40 | 1.5 | 64 | 0 | 0.75 | 100 | 0 | 1.458333333 | 135 | 60 | 1.97222 | 64 | 0 | 0 | 64 | 0 | 0 | 64 | 0 | 0 | 64 | 0 | P-DY02 | IR 염색기 | NaOH | 삼일 | 가성소다 | 1.5 | Sera Con M-FAS | Dystar | 환원세정제 | 1.5 | 1:10 | 0.04 | 40 | 2 | 80 | 20 | 0 | 80 | 0 | 0 | 80 | 0 | 0 | 80 | 0 | 0 | 80 | 0 | 0 | 80 | 0 | 0 | 80 | 0 | 60 |  | 1 | 25 |  | 2 |  |  |  | 100 | 10 |  |  |  |  | P-DY05 | 실험실 패더 | 1 | 1 | P-DY06 | 실험실 텐터 | 180 | 1 | 2 | 2 | [165 empty] | 310.8456782 | 1.18 | [12 empty] | 48.22 | 62.07 | 19.09 | 1.5225 | 48.34 | 61.65 | 19.02 | 51.8 | 55.18 | 15.46 | 2 | 8.17
| 346 | 2021-04-21 | 다이텍연구원 | 1 | P-DY09 | 고압 래피드 염색기 | RAW-001 | Recycled Polyester | 300 | 96 | Semi Dull | Draw Textured Yarn | 82.5 | 150*2 INT | Filaments | Recycled Polyester | 300 | 96 | Semi Dull | Draw Textured Yarn | 82.5 | 150*2 INT | Filaments | WOVEN | TWILL |  |  |  | P-DY09 | 고압 래피드 염색기 |  | Sera Wash C-NEP | DYSTAR | 정련호발제 | 3 | NaOH | 삼일 | 가성소다 | 5 | CH3COOH | 삼일 | 빙초산 | 0.5 | 45 | 5.5 | 95 | 60 | 0 | 95 | 0 | 0 | 95 | 0 | 0 | 95 | 0 | 0 | 95 | 0 | 0 | 95 | 0 | 0 | 95 | 0 | 80 | 10 | 2 | P-DY12 | 산업용 텐터기 | 1 | 3 | 3 |  |  | 170 | 170 | 20 | 1200 |  |  | 170 | 170 | 20 | 1200 |  |  | 170 | 170 | 20 | 1200 |  |  | 170 | 170 | 20 | 1200 |  |  | 170 | 170 | 20 | 1200 |  |  | 170 | 170 | 20 | 1200 |  |  | 170 | 170 | 20 | 1200 | 4 | Dorosperse Red KKL | ARCHROMA | 분산 | 고일광 | 2.5 | [16 empty] | 1:10 | 0.04 | Sunsolt RM-340S | 니카코리아 | 분산·균염제 | 0.3 | 빙초산 | 삼일 | 산 | 0.5 | [8 empty] | P-DY02 | IR 염색기 | 40 | 1.5 | 64 | 0 | 0.75 | 100 | 0 | 1.458333333 | 135 | 60 | 1.97222 | 64 | 0 | 0 | 64 | 0 | 0 | 64 | 0 | 0 | 64 | 0 | P-DY02 | IR 염색기 | NaOH | 삼일 | 가성소다 | 1.5 | Sera Con M-FAS | Dystar | 환원세정제 | 1.5 | 1:10 | 0.04 | 40 | 2 | 80 | 20 | 0 | 80 | 0 | 0 | 80 | 0 | 0 | 80 | 0 | 0 | 80 | 0 | 0 | 80 | 0 | 0 | 80 | 0 | 60 |  | 1 | 25 |  | 2 |  |  |  | 100 | 10 |  |  |  |  | P-DY05 | 실험실 패더 | 1 | 1 | P-DY06 | 실험실 텐터 | 180 | 1 | 2 | 2 | [165 empty] | 310.8456782 | 1.18 | [12 empty] | 46.43 | 62.21 | 20.78 | 1.8176 | 46.53 | 61.62 | 20.62 | 50.4 | 55.72 | 16.45 | 2 | 8.21
| 347 | 2021-05-28 | 부산대학교 | 1 | P-DY09 | 고압 래피드 염색기 | RAW-001 | Recycled Polyester | 300 | 96 | Semi Dull | Draw Textured Yarn | 82.5 | 150*2 INT | Filaments | Recycled Polyester | 300 | 96 | Semi Dull | Draw Textured Yarn | 82.5 | 150*2 INT | Filaments | WOVEN | TWILL |  |  |  | P-DY09 | 고압 래피드 염색기 |  | Sera Wash C-NEP | DYSTAR | 정련호발제 | 3 | NaOH | 삼일 | 가성소다 | 5 | CH3COOH | 삼일 | 빙초산 | 0.5 | 45 | 5.5 | 95 | 60 | 0 | 95 | 0 | 0 | 95 | 0 | 0 | 95 | 0 | 0 | 95 | 0 | 0 | 95 | 0 | 0 | 95 | 0 | 80 | 10 | 2 | P-DY12 | 산업용 텐터기 | 1 | 3 | 3 |  |  | 170 | 170 | 20 | 1200 |  |  | 170 | 170 | 20 | 1200 |  |  | 170 | 170 | 20 | 1200 |  |  | 170 | 170 | 20 | 1200 |  |  | 170 | 170 | 20 | 1200 |  |  | 170 | 170 | 20 | 1200 |  |  | 170 | 170 | 20 | 1200 | 6.75 | Dorosperse Brown K-3LR | ARCHROMA | 분산 | 고일광 | 0.5 | [16 empty] | 1:10 | 0.0675 | Sunsolt RM-340S | 니카코리아 | 분산·균염제 | 0.3 | 빙초산 | 삼일 | 산 | 0.5 | UVK-200 | 경인양행 | 일광견뢰도증진제 | 4 | UVK-400 H/C | 경인양행 | 일광견뢰도증진제 | 4 | P-DY08 | STARLET DL-6000+ | 40 | 1.5 | 64 | 0 | 0.75 | 100 | 0 | 1.5 | 136 | 60 | 2 | 64 | 0 | 0 | 64 | 0 | 0 | 64 | 0 | 0 | 64 | 0 | P-DY08 | STARLET DL-6000+ | NaOH | 삼일 | 가성소다 | 2 | Sera Con M-FAS | Dystar | 환원세정제 | 2 | 1:10 | 0.0675 | 40 | 2 | 80 | 20 | 0 | 80 | 0 | 0 | 80 | 0 | 0 | 80 | 0 | 0 | 80 | 0 | 0 | 80 | 0 | 0 | 80 | 0 | 60 |  | 1 | 25 |  | 2 |  |  |  | 100 | 10 |  |  |  |  | P-DY05 | 실험실 패더 | 1 | 1 | P-DY06 | 실험실 텐터 | 180 | 1 | 2 | 2 | [165 empty] | 310.8456782 | 1.18 | [12 empty] | 50.74 | 10.49 | 9.63 | 4.2422 | 51.15 | 10.53 | 9.97 | 52.31 | 10.55 | 10.3 | 4 | 1.21
| 348 | 2021-05-28 | 부산대학교 | 1 | P-DY09 | 고압 래피드 염색기 | RAW-001 | Recycled Polyester | 300 | 96 | Semi Dull | Draw Textured Yarn | 82.5 | 150*2 INT | Filaments | Recycled Polyester | 300 | 96 | Semi Dull | Draw Textured Yarn | 82.5 | 150*2 INT | Filaments | WOVEN | TWILL |  |  |  | P-DY09 | 고압 래피드 염색기 |  | Sera Wash C-NEP | DYSTAR | 정련호발제 | 3 | NaOH | 삼일 | 가성소다 | 5 | CH3COOH | 삼일 | 빙초산 | 0.5 | 45 | 5.5 | 95 | 60 | 0 | 95 | 0 | 0 | 95 | 0 | 0 | 95 | 0 | 0 | 95 | 0 | 0 | 95 | 0 | 0 | 95 | 0 | 80 | 10 | 2 | P-DY12 | 산업용 텐터기 | 1 | 3 | 3 |  |  | 170 | 170 | 20 | 1200 |  |  | 170 | 170 | 20 | 1200 |  |  | 170 | 170 | 20 | 1200 |  |  | 170 | 170 | 20 | 1200 |  |  | 170 | 170 | 20 | 1200 |  |  | 170 | 170 | 20 | 1200 |  |  | 170 | 170 | 20 | 1200 | 6.75 | Dorosperse Brown K-3LR | ARCHROMA | 분산 | 고일광 | 1 | [16 empty] | 1:10 | 0.0675 | Sunsolt RM-340S | 니카코리아 | 분산·균염제 | 0.3 | 빙초산 | 삼일 | 산 | 0.5 | UVK-200 | 경인양행 | 일광견뢰도증진제 | 4 | UVK-400 H/C | 경인양행 | 일광견뢰도증진제 | 4 | P-DY08 | STARLET DL-6000+ | 40 | 1.5 | 64 | 0 | 0.75 | 100 | 0 | 1.5 | 136 | 60 | 2 | 64 | 0 | 0 | 64 | 0 | 0 | 64 | 0 | 0 | 64 | 0 | P-DY08 | STARLET DL-6000+ | NaOH | 삼일 | 가성소다 | 2 | Sera Con M-FAS | Dystar | 환원세정제 | 2 | 1:10 | 0.0675 | 40 | 2 | 80 | 20 | 0 | 80 | 0 | 0 | 80 | 0 | 0 | 80 | 0 | 0 | 80 | 0 | 0 | 80 | 0 | 0 | 80 | 0 | 60 |  | 1 | 25 |  | 2 |  |  |  | 100 | 10 |  |  |  |  | P-DY05 | 실험실 패더 | 1 | 1 | P-DY06 | 실험실 텐터 | 180 | 1 | 2 | 2 | [165 empty] | 310.8456782 | 1.18 | [12 empty] | 50.05 | 10.62 | 9.55 | 4.1359 | 50.49 | 10.57 | 10.11 | 51.61 | 10.56 | 10.3 | 4 | 1.15
| 349 | 2021-05-28 | 부산대학교 | 1 | P-DY09 | 고압 래피드 염색기 | RAW-001 | Recycled Polyester | 300 | 96 | Semi Dull | Draw Textured Yarn | 82.5 | 150*2 INT | Filaments | Recycled Polyester | 300 | 96 | Semi Dull | Draw Textured Yarn | 82.5 | 150*2 INT | Filaments | WOVEN | TWILL |  |  |  | P-DY09 | 고압 래피드 염색기 |  | Sera Wash C-NEP | DYSTAR | 정련호발제 | 3 | NaOH | 삼일 | 가성소다 | 5 | CH3COOH | 삼일 | 빙초산 | 0.5 | 45 | 5.5 | 95 | 60 | 0 | 95 | 0 | 0 | 95 | 0 | 0 | 95 | 0 | 0 | 95 | 0 | 0 | 95 | 0 | 0 | 95 | 0 | 80 | 10 | 2 | P-DY12 | 산업용 텐터기 | 1 | 3 | 3 |  |  | 170 | 170 | 20 | 1200 |  |  | 170 | 170 | 20 | 1200 |  |  | 170 | 170 | 20 | 1200 |  |  | 170 | 170 | 20 | 1200 |  |  | 170 | 170 | 20 | 1200 |  |  | 170 | 170 | 20 | 1200 |  |  | 170 | 170 | 20 | 1200 | 6.75 | Dorosperse Brown K-3LR | ARCHROMA | 분산 | 고일광 | 1.5 | [16 empty] | 1:10 | 0.0675 | Sunsolt RM-340S | 니카코리아 | 분산·균염제 | 0.3 | 빙초산 | 삼일 | 산 | 0.5 | UVK-200 | 경인양행 | 일광견뢰도증진제 | 4 | UVK-400 H/C | 경인양행 | 일광견뢰도증진제 | 4 | P-DY08 | STARLET DL-6000+ | 40 | 1.5 | 64 | 0 | 0.75 | 100 | 0 | 1.5 | 136 | 60 | 2 | 64 | 0 | 0 | 64 | 0 | 0 | 64 | 0 | 0 | 64 | 0 | P-DY08 | STARLET DL-6000+ | NaOH | 삼일 | 가성소다 | 2 | Sera Con M-FAS | Dystar | 환원세정제 | 2 | 1:10 | 0.0675 | 40 | 2 | 80 | 20 | 0 | 80 | 0 | 0 | 80 | 0 | 0 | 80 | 0 | 0 | 80 | 0 | 0 | 80 | 0 | 0 | 80 | 0 | 60 |  | 1 | 25 |  | 2 |  |  |  | 100 | 10 |  |  |  |  | P-DY05 | 실험실 패더 | 1 | 1 | P-DY06 | 실험실 텐터 | 180 | 1 | 2 | 2 | [165 empty] | 310.8456782 | 1.18 | [12 empty] | 52.1 | 10.21 | 9.53 | 3.9995 | 51.98 | 10.27 | 9.96 | 53.76 | 10.22 | 10.24 | 4 | 1.79
| 350 | 2021-05-28 | 부산대학교 | 1 | P-DY09 | 고압 래피드 염색기 | RAW-001 | Recycled Polyester | 300 | 96 | Semi Dull | Draw Textured Yarn | 82.5 | 150*2 INT | Filaments | Recycled Polyester | 300 | 96 | Semi Dull | Draw Textured Yarn | 82.5 | 150*2 INT | Filaments | WOVEN | TWILL |  |  |  | P-DY09 | 고압 래피드 염색기 |  | Sera Wash C-NEP | DYSTAR | 정련호발제 | 3 | NaOH | 삼일 | 가성소다 | 5 | CH3COOH | 삼일 | 빙초산 | 0.5 | 45 | 5.5 | 95 | 60 | 0 | 95 | 0 | 0 | 95 | 0 | 0 | 95 | 0 | 0 | 95 | 0 | 0 | 95 | 0 | 0 | 95 | 0 | 80 | 10 | 2 | P-DY12 | 산업용 텐터기 | 1 | 3 | 3 |  |  | 170 | 170 | 20 | 1200 |  |  | 170 | 170 | 20 | 1200 |  |  | 170 | 170 | 20 | 1200 |  |  | 170 | 170 | 20 | 1200 |  |  | 170 | 170 | 20 | 1200 |  |  | 170 | 170 | 20 | 1200 |  |  | 170 | 170 | 20 | 1200 | 6.75 | Dorosperse Brown K-3LR | ARCHROMA | 분산 | 고일광 | 2 | [16 empty] | 1:10 | 0.0675 | Sunsolt RM-340S | 니카코리아 | 분산·균염제 | 0.3 | 빙초산 | 삼일 | 산 | 0.5 | UVK-200 | 경인양행 | 일광견뢰도증진제 | 4 | UVK-400 H/C | 경인양행 | 일광견뢰도증진제 | 4 | P-DY08 | STARLET DL-6000+ | 40 | 1.5 | 64 | 0 | 0.75 | 100 | 0 | 1.5 | 136 | 60 | 2 | 64 | 0 | 0 | 64 | 0 | 0 | 64 | 0 | 0 | 64 | 0 | P-DY08 | STARLET DL-6000+ | NaOH | 삼일 | 가성소다 | 2 | Sera Con M-FAS | Dystar | 환원세정제 | 2 | 1:10 | 0.0675 | 40 | 2 | 80 | 20 | 0 | 80 | 0 | 0 | 80 | 0 | 0 | 80 | 0 | 0 | 80 | 0 | 0 | 80 | 0 | 0 | 80 | 0 | 60 |  | 1 | 25 |  | 2 |  |  |  | 100 | 10 |  |  |  |  | P-DY05 | 실험실 패더 | 1 | 1 | P-DY06 | 실험실 텐터 | 180 | 1 | 2 | 2 | [165 empty] | 310.8456782 | 1.18 | [12 empty] | 49.43 | 10.83 | 9.72 | 4.2396 | 49.6 | 10.54 | 10.01 | 50.81 | 10.75 | 10.27 | 4 | 1.25
| 351 | 2021-05-28 | 부산대학교 | 1 | P-DY09 | 고압 래피드 염색기 | RAW-001 | Recycled Polyester | 300 | 96 | Semi Dull | Draw Textured Yarn | 82.5 | 150*2 INT | Filaments | Recycled Polyester | 300 | 96 | Semi Dull | Draw Textured Yarn | 82.5 | 150*2 INT | Filaments | WOVEN | TWILL |  |  |  | P-DY09 | 고압 래피드 염색기 |  | Sera Wash C-NEP | DYSTAR | 정련호발제 | 3 | NaOH | 삼일 | 가성소다 | 5 | CH3COOH | 삼일 | 빙초산 | 0.5 | 45 | 5.5 | 95 | 60 | 0 | 95 | 0 | 0 | 95 | 0 | 0 | 95 | 0 | 0 | 95 | 0 | 0 | 95 | 0 | 0 | 95 | 0 | 80 | 10 | 2 | P-DY12 | 산업용 텐터기 | 1 | 3 | 3 |  |  | 170 | 170 | 20 | 1200 |  |  | 170 | 170 | 20 | 1200 |  |  | 170 | 170 | 20 | 1200 |  |  | 170 | 170 | 20 | 1200 |  |  | 170 | 170 | 20 | 1200 |  |  | 170 | 170 | 20 | 1200 |  |  | 170 | 170 | 20 | 1200 | 6.75 | Dorosperse Brown K-3LR | ARCHROMA | 분산 | 고일광 | 2.5 | [16 empty] | 1:10 | 0.0675 | Sunsolt RM-340S | 니카코리아 | 분산·균염제 | 0.3 | 빙초산 | 삼일 | 산 | 0.5 | UVK-200 | 경인양행 | 일광견뢰도증진제 | 4 | UVK-400 H/C | 경인양행 | 일광견뢰도증진제 | 4 | P-DY08 | STARLET DL-6000+ | 40 | 1.5 | 64 | 0 | 0.75 | 100 | 0 | 1.5 | 136 | 60 | 2 | 64 | 0 | 0 | 64 | 0 | 0 | 64 | 0 | 0 | 64 | 0 | P-DY08 | STARLET DL-6000+ | NaOH | 삼일 | 가성소다 | 2 | Sera Con M-FAS | Dystar | 환원세정제 | 2 | 1:10 | 0.0675 | 40 | 2 | 80 | 20 | 0 | 80 | 0 | 0 | 80 | 0 | 0 | 80 | 0 | 0 | 80 | 0 | 0 | 80 | 0 | 0 | 80 | 0 | 60 |  | 1 | 25 |  | 2 |  |  |  | 100 | 10 |  |  |  |  | P-DY05 | 실험실 패더 | 1 | 1 | P-DY06 | 실험실 텐터 | 180 | 1 | 2 | 2 | [165 empty] | 310.8456782 | 1.18 | [12 empty] | 49.1 | 10.79 | 9.64 | 4.5931 | 49.41 | 10.42 | 10.16 | 51.19 | 10.56 | 10.38 | 4 | 1.8
| 352 | 2021-05-28 | 부산대학교 | 1 | P-DY09 | 고압 래피드 염색기 | RAW-001 | Recycled Polyester | 300 | 96 | Semi Dull | Draw Textured Yarn | 82.5 | 150*2 INT | Filaments | Recycled Polyester | 300 | 96 | Semi Dull | Draw Textured Yarn | 82.5 | 150*2 INT | Filaments | WOVEN | TWILL |  |  |  | P-DY09 | 고압 래피드 염색기 |  | Sera Wash C-NEP | DYSTAR | 정련호발제 | 3 | NaOH | 삼일 | 가성소다 | 5 | CH3COOH | 삼일 | 빙초산 | 0.5 | 45 | 5.5 | 95 | 60 | 0 | 95 | 0 | 0 | 95 | 0 | 0 | 95 | 0 | 0 | 95 | 0 | 0 | 95 | 0 | 0 | 95 | 0 | 80 | 10 | 2 | P-DY12 | 산업용 텐터기 | 1 | 3 | 3 |  |  | 170 | 170 | 20 | 1200 |  |  | 170 | 170 | 20 | 1200 |  |  | 170 | 170 | 20 | 1200 |  |  | 170 | 170 | 20 | 1200 |  |  | 170 | 170 | 20 | 1200 |  |  | 170 | 170 | 20 | 1200 |  |  | 170 | 170 | 20 | 1200 | 6.75 | Dorosperse Brown K-3LR | ARCHROMA | 분산 | 고일광 | 3 | [16 empty] | 1:10 | 0.0675 | Sunsolt RM-340S | 니카코리아 | 분산·균염제 | 0.3 | 빙초산 | 삼일 | 산 | 0.5 | UVK-200 | 경인양행 | 일광견뢰도증진제 | 4 | UVK-400 H/C | 경인양행 | 일광견뢰도증진제 | 4 | P-DY08 | STARLET DL-6000+ | 40 | 1.5 | 64 | 0 | 0.75 | 100 | 0 | 1.5 | 136 | 60 | 2 | 64 | 0 | 0 | 64 | 0 | 0 | 64 | 0 | 0 | 64 | 0 | P-DY08 | STARLET DL-6000+ | NaOH | 삼일 | 가성소다 | 2 | Sera Con M-FAS | Dystar | 환원세정제 | 2 | 1:10 | 0.0675 | 40 | 2 | 80 | 20 | 0 | 80 | 0 | 0 | 80 | 0 | 0 | 80 | 0 | 0 | 80 | 0 | 0 | 80 | 0 | 0 | 80 | 0 | 60 |  | 1 | 25 |  | 2 |  |  |  | 100 | 10 |  |  |  |  | P-DY05 | 실험실 패더 | 1 | 1 | P-DY06 | 실험실 텐터 | 180 | 1 | 2 | 2 | [165 empty] | 310.8456782 | 1.18 | [12 empty] | 50.76 | 10.44 | 9.46 | 3.7645 | 51.32 | 10.07 | 9.82 | 52.29 | 10.4 | 10.37 | 4 | 1.19
| 353 | 2021-05-28 | 부산대학교 | 1 | P-DY09 | 고압 래피드 염색기 | RAW-001 | Recycled Polyester | 300 | 96 | Semi Dull | Draw Textured Yarn | 82.5 | 150*2 INT | Filaments | Recycled Polyester | 300 | 96 | Semi Dull | Draw Textured Yarn | 82.5 | 150*2 INT | Filaments | WOVEN | TWILL |  |  |  | P-DY09 | 고압 래피드 염색기 |  | Sera Wash C-NEP | DYSTAR | 정련호발제 | 3 | NaOH | 삼일 | 가성소다 | 5 | CH3COOH | 삼일 | 빙초산 | 0.5 | 45 | 5.5 | 95 | 60 | 0 | 95 | 0 | 0 | 95 | 0 | 0 | 95 | 0 | 0 | 95 | 0 | 0 | 95 | 0 | 0 | 95 | 0 | 80 | 10 | 2 | P-DY12 | 산업용 텐터기 | 1 | 3 | 3 |  |  | 170 | 170 | 20 | 1200 |  |  | 170 | 170 | 20 | 1200 |  |  | 170 | 170 | 20 | 1200 |  |  | 170 | 170 | 20 | 1200 |  |  | 170 | 170 | 20 | 1200 |  |  | 170 | 170 | 20 | 1200 |  |  | 170 | 170 | 20 | 1200 | 6.75 | Dorosperse Brown K-3LR | ARCHROMA | 분산 | 고일광 | 0.5 | [16 empty] | 1:10 | 0.0675 | Sunsolt RM-340S | 니카코리아 | 분산·균염제 | 0.3 | 빙초산 | 삼일 | 산 | 0.5 | Fadex® TS liq | Archroma | 일광견뢰도증진제 | 4 | Sera Fast P-UVC | Dystar | 일광견뢰도증진제 | 4 | P-DY08 | STARLET DL-6000+ | 40 | 1.5 | 64 | 0 | 0.75 | 100 | 0 | 1.5 | 136 | 60 | 2 | 64 | 0 | 0 | 64 | 0 | 0 | 64 | 0 | 0 | 64 | 0 | P-DY08 | STARLET DL-6000+ | NaOH | 삼일 | 가성소다 | 2 | Sera Con M-FAS | Dystar | 환원세정제 | 2 | 1:10 | 0.0675 | 40 | 2 | 80 | 20 | 0 | 80 | 0 | 0 | 80 | 0 | 0 | 80 | 0 | 0 | 80 | 0 | 0 | 80 | 0 | 0 | 80 | 0 | 60 |  | 1 | 25 |  | 2 |  |  |  | 100 | 10 |  |  |  |  | P-DY05 | 실험실 패더 | 1 | 1 | P-DY06 | 실험실 텐터 | 180 | 1 | 2 | 2 | [165 empty] | 310.8456782 | 1.18 | [12 empty] | 50.25 | 10.48 | 9.52 | 4.5988 | 51.2 | 10.02 | 9.98 | 52.42 | 10.09 | 9.96 | 4 | 1.22
| 354 | 2021-05-28 | 부산대학교 | 1 | P-DY09 | 고압 래피드 염색기 | RAW-001 | Recycled Polyester | 300 | 96 | Semi Dull | Draw Textured Yarn | 82.5 | 150*2 INT | Filaments | Recycled Polyester | 300 | 96 | Semi Dull | Draw Textured Yarn | 82.5 | 150*2 INT | Filaments | WOVEN | TWILL |  |  |  | P-DY09 | 고압 래피드 염색기 |  | Sera Wash C-NEP | DYSTAR | 정련호발제 | 3 | NaOH | 삼일 | 가성소다 | 5 | CH3COOH | 삼일 | 빙초산 | 0.5 | 45 | 5.5 | 95 | 60 | 0 | 95 | 0 | 0 | 95 | 0 | 0 | 95 | 0 | 0 | 95 | 0 | 0 | 95 | 0 | 0 | 95 | 0 | 80 | 10 | 2 | P-DY12 | 산업용 텐터기 | 1 | 3 | 3 |  |  | 170 | 170 | 20 | 1200 |  |  | 170 | 170 | 20 | 1200 |  |  | 170 | 170 | 20 | 1200 |  |  | 170 | 170 | 20 | 1200 |  |  | 170 | 170 | 20 | 1200 |  |  | 170 | 170 | 20 | 1200 |  |  | 170 | 170 | 20 | 1200 | 6.75 | Dorosperse Brown K-3LR | ARCHROMA | 분산 | 고일광 | 1 | [16 empty] | 1:10 | 0.0675 | Sunsolt RM-340S | 니카코리아 | 분산·균염제 | 0.3 | 빙초산 | 삼일 | 산 | 0.5 | Fadex® TS liq | Archroma | 일광견뢰도증진제 | 4 | Sera Fast P-UVC | Dystar | 일광견뢰도증진제 | 4 | P-DY08 | STARLET DL-6000+ | 40 | 1.5 | 64 | 0 | 0.75 | 100 | 0 | 1.5 | 136 | 60 | 2 | 64 | 0 | 0 | 64 | 0 | 0 | 64 | 0 | 0 | 64 | 0 | P-DY08 | STARLET DL-6000+ | NaOH | 삼일 | 가성소다 | 2 | Sera Con M-FAS | Dystar | 환원세정제 | 2 | 1:10 | 0.0675 | 40 | 2 | 80 | 20 | 0 | 80 | 0 | 0 | 80 | 0 | 0 | 80 | 0 | 0 | 80 | 0 | 0 | 80 | 0 | 0 | 80 | 0 | 60 |  | 1 | 25 |  | 2 |  |  |  | 100 | 10 |  |  |  |  | P-DY05 | 실험실 패더 | 1 | 1 | P-DY06 | 실험실 텐터 | 180 | 1 | 2 | 2 | [165 empty] | 310.8456782 | 1.18 | [12 empty] | 49.17 | 10.84 | 9.73 | 4.7473 | 49.61 | 10.38 | 10.09 | 50.63 | 10.51 | 10.06 | 4 | 1.03
| 355 | 2021-05-28 | 부산대학교 | 1 | P-DY09 | 고압 래피드 염색기 | RAW-001 | Recycled Polyester | 300 | 96 | Semi Dull | Draw Textured Yarn | 82.5 | 150*2 INT | Filaments | Recycled Polyester | 300 | 96 | Semi Dull | Draw Textured Yarn | 82.5 | 150*2 INT | Filaments | WOVEN | TWILL |  |  |  | P-DY09 | 고압 래피드 염색기 |  | Sera Wash C-NEP | DYSTAR | 정련호발제 | 3 | NaOH | 삼일 | 가성소다 | 5 | CH3COOH | 삼일 | 빙초산 | 0.5 | 45 | 5.5 | 95 | 60 | 0 | 95 | 0 | 0 | 95 | 0 | 0 | 95 | 0 | 0 | 95 | 0 | 0 | 95 | 0 | 0 | 95 | 0 | 80 | 10 | 2 | P-DY12 | 산업용 텐터기 | 1 | 3 | 3 |  |  | 170 | 170 | 20 | 1200 |  |  | 170 | 170 | 20 | 1200 |  |  | 170 | 170 | 20 | 1200 |  |  | 170 | 170 | 20 | 1200 |  |  | 170 | 170 | 20 | 1200 |  |  | 170 | 170 | 20 | 1200 |  |  | 170 | 170 | 20 | 1200 | 6.75 | Dorosperse Brown K-3LR | ARCHROMA | 분산 | 고일광 | 1.5 | [16 empty] | 1:10 | 0.0675 | Sunsolt RM-340S | 니카코리아 | 분산·균염제 | 0.3 | 빙초산 | 삼일 | 산 | 0.5 | Fadex® TS liq | Archroma | 일광견뢰도증진제 | 4 | Sera Fast P-UVC | Dystar | 일광견뢰도증진제 | 4 | P-DY08 | STARLET DL-6000+ | 40 | 1.5 | 64 | 0 | 0.75 | 100 | 0 | 1.5 | 136 | 60 | 2 | 64 | 0 | 0 | 64 | 0 | 0 | 64 | 0 | 0 | 64 | 0 | P-DY08 | STARLET DL-6000+ | NaOH | 삼일 | 가성소다 | 2 | Sera Con M-FAS | Dystar | 환원세정제 | 2 | 1:10 | 0.0675 | 40 | 2 | 80 | 20 | 0 | 80 | 0 | 0 | 80 | 0 | 0 | 80 | 0 | 0 | 80 | 0 | 0 | 80 | 0 | 0 | 80 | 0 | 60 |  | 1 | 25 |  | 2 |  |  |  | 100 | 10 |  |  |  |  | P-DY05 | 실험실 패더 | 1 | 1 | P-DY06 | 실험실 텐터 | 180 | 1 | 2 | 2 | [165 empty] | 310.8456782 | 1.18 | [12 empty] | 51.02 | 10.23 | 9.57 | 4.5788 | 50.63 | 9.93 | 9.62 | 51.91 | 10.29 | 10.22 | 4 | 1.48
| 356 | 2021-05-28 | 부산대학교 | 1 | P-DY09 | 고압 래피드 염색기 | RAW-001 | Recycled Polyester | 300 | 96 | Semi Dull | Draw Textured Yarn | 82.5 | 150*2 INT | Filaments | Recycled Polyester | 300 | 96 | Semi Dull | Draw Textured Yarn | 82.5 | 150*2 INT | Filaments | WOVEN | TWILL |  |  |  | P-DY09 | 고압 래피드 염색기 |  | Sera Wash C-NEP | DYSTAR | 정련호발제 | 3 | NaOH | 삼일 | 가성소다 | 5 | CH3COOH | 삼일 | 빙초산 | 0.5 | 45 | 5.5 | 95 | 60 | 0 | 95 | 0 | 0 | 95 | 0 | 0 | 95 | 0 | 0 | 95 | 0 | 0 | 95 | 0 | 0 | 95 | 0 | 80 | 10 | 2 | P-DY12 | 산업용 텐터기 | 1 | 3 | 3 |  |  | 170 | 170 | 20 | 1200 |  |  | 170 | 170 | 20 | 1200 |  |  | 170 | 170 | 20 | 1200 |  |  | 170 | 170 | 20 | 1200 |  |  | 170 | 170 | 20 | 1200 |  |  | 170 | 170 | 20 | 1200 |  |  | 170 | 170 | 20 | 1200 | 6.75 | Dorosperse Brown K-3LR | ARCHROMA | 분산 | 고일광 | 2 | [16 empty] | 1:10 | 0.0675 | Sunsolt RM-340S | 니카코리아 | 분산·균염제 | 0.3 | 빙초산 | 삼일 | 산 | 0.5 | Fadex® TS liq | Archroma | 일광견뢰도증진제 | 4 | Sera Fast P-UVC | Dystar | 일광견뢰도증진제 | 4 | P-DY08 | STARLET DL-6000+ | 40 | 1.5 | 64 | 0 | 0.75 | 100 | 0 | 1.5 | 136 | 60 | 2 | 64 | 0 | 0 | 64 | 0 | 0 | 64 | 0 | 0 | 64 | 0 | P-DY08 | STARLET DL-6000+ | NaOH | 삼일 | 가성소다 | 2 | Sera Con M-FAS | Dystar | 환원세정제 | 2 | 1:10 | 0.0675 | 40 | 2 | 80 | 20 | 0 | 80 | 0 | 0 | 80 | 0 | 0 | 80 | 0 | 0 | 80 | 0 | 0 | 80 | 0 | 0 | 80 | 0 | 60 |  | 1 | 25 |  | 2 |  |  |  | 100 | 10 |  |  |  |  | P-DY05 | 실험실 패더 | 1 | 1 | P-DY06 | 실험실 텐터 | 180 | 1 | 2 | 2 | [165 empty] | 310.8456782 | 1.18 | [12 empty] | 48.19 | 10.92 | 9.87 | 5.3853 | 49.4 | 10.29 | 10 | 50.28 | 10.64 | 10.06 | 4 | 0.96
| 357 | 2021-05-28 | 부산대학교 | 1 | P-DY09 | 고압 래피드 염색기 | RAW-001 | Recycled Polyester | 300 | 96 | Semi Dull | Draw Textured Yarn | 82.5 | 150*2 INT | Filaments | Recycled Polyester | 300 | 96 | Semi Dull | Draw Textured Yarn | 82.5 | 150*2 INT | Filaments | WOVEN | TWILL |  |  |  | P-DY09 | 고압 래피드 염색기 |  | Sera Wash C-NEP | DYSTAR | 정련호발제 | 3 | NaOH | 삼일 | 가성소다 | 5 | CH3COOH | 삼일 | 빙초산 | 0.5 | 45 | 5.5 | 95 | 60 | 0 | 95 | 0 | 0 | 95 | 0 | 0 | 95 | 0 | 0 | 95 | 0 | 0 | 95 | 0 | 0 | 95 | 0 | 80 | 10 | 2 | P-DY12 | 산업용 텐터기 | 1 | 3 | 3 |  |  | 170 | 170 | 20 | 1200 |  |  | 170 | 170 | 20 | 1200 |  |  | 170 | 170 | 20 | 1200 |  |  | 170 | 170 | 20 | 1200 |  |  | 170 | 170 | 20 | 1200 |  |  | 170 | 170 | 20 | 1200 |  |  | 170 | 170 | 20 | 1200 | 6.75 | Dorosperse Brown K-3LR | ARCHROMA | 분산 | 고일광 | 2.5 | [16 empty] | 1:10 | 0.0675 | Sunsolt RM-340S | 니카코리아 | 분산·균염제 | 0.3 | 빙초산 | 삼일 | 산 | 0.5 | Fadex® TS liq | Archroma | 일광견뢰도증진제 | 4 | Sera Fast P-UVC | Dystar | 일광견뢰도증진제 | 4 | P-DY08 | STARLET DL-6000+ | 40 | 1.5 | 64 | 0 | 0.75 | 100 | 0 | 1.5 | 136 | 60 | 2 | 64 | 0 | 0 | 64 | 0 | 0 | 64 | 0 | 0 | 64 | 0 | P-DY08 | STARLET DL-6000+ | NaOH | 삼일 | 가성소다 | 2 | Sera Con M-FAS | Dystar | 환원세정제 | 2 | 1:10 | 0.0675 | 40 | 2 | 80 | 20 | 0 | 80 | 0 | 0 | 80 | 0 | 0 | 80 | 0 | 0 | 80 | 0 | 0 | 80 | 0 | 0 | 80 | 0 | 60 |  | 1 | 25 |  | 2 |  |  |  | 100 | 10 |  |  |  |  | P-DY05 | 실험실 패더 | 1 | 1 | P-DY06 | 실험실 텐터 | 180 | 1 | 2 | 2 | [165 empty] | 310.8456782 | 1.18 | [12 empty] | 49.38 | 10.68 | 9.68 | 4.6246 | 49.81 | 10.31 | 10.4 | 51.24 | 10.22 | 10.1 | 4 | 1.46
| 358 | 2021-05-28 | 부산대학교 | 1 | P-DY09 | 고압 래피드 염색기 | RAW-001 | Recycled Polyester | 300 | 96 | Semi Dull | Draw Textured Yarn | 82.5 | 150*2 INT | Filaments | Recycled Polyester | 300 | 96 | Semi Dull | Draw Textured Yarn | 82.5 | 150*2 INT | Filaments | WOVEN | TWILL |  |  |  | P-DY09 | 고압 래피드 염색기 |  | Sera Wash C-NEP | DYSTAR | 정련호발제 | 3 | NaOH | 삼일 | 가성소다 | 5 | CH3COOH | 삼일 | 빙초산 | 0.5 | 45 | 5.5 | 95 | 60 | 0 | 95 | 0 | 0 | 95 | 0 | 0 | 95 | 0 | 0 | 95 | 0 | 0 | 95 | 0 | 0 | 95 | 0 | 80 | 10 | 2 | P-DY12 | 산업용 텐터기 | 1 | 3 | 3 |  |  | 170 | 170 | 20 | 1200 |  |  | 170 | 170 | 20 | 1200 |  |  | 170 | 170 | 20 | 1200 |  |  | 170 | 170 | 20 | 1200 |  |  | 170 | 170 | 20 | 1200 |  |  | 170 | 170 | 20 | 1200 |  |  | 170 | 170 | 20 | 1200 | 6.75 | Dorosperse Brown K-3LR | ARCHROMA | 분산 | 고일광 | 3 | [16 empty] | 1:10 | 0.0675 | Sunsolt RM-340S | 니카코리아 | 분산·균염제 | 0.3 | 빙초산 | 삼일 | 산 | 0.5 | Fadex® TS liq | Archroma | 일광견뢰도증진제 | 4 | Sera Fast P-UVC | Dystar | 일광견뢰도증진제 | 4 | P-DY08 | STARLET DL-6000+ | 40 | 1.5 | 64 | 0 | 0.75 | 100 | 0 | 1.5 | 136 | 60 | 2 | 64 | 0 | 0 | 64 | 0 | 0 | 64 | 0 | 0 | 64 | 0 | P-DY08 | STARLET DL-6000+ | NaOH | 삼일 | 가성소다 | 2 | Sera Con M-FAS | Dystar | 환원세정제 | 2 | 1:10 | 0.0675 | 40 | 2 | 80 | 20 | 0 | 80 | 0 | 0 | 80 | 0 | 0 | 80 | 0 | 0 | 80 | 0 | 0 | 80 | 0 | 0 | 80 | 0 | 60 |  | 1 | 25 |  | 2 |  |  |  | 100 | 10 |  |  |  |  | P-DY05 | 실험실 패더 | 1 | 1 | P-DY06 | 실험실 텐터 | 180 | 1 | 2 | 2 | [165 empty] | 310.8456782 | 1.18 | [12 empty] | 50.4 | 10.31 | 9.58 | 4.3813 | 51.67 | 9.84 | 9.91 | 51.67 | 10.45 | 10.4 | 4 | 0.86
| 359 | 2021-05-28 | 부산대학교 | 1 | P-DY09 | 고압 래피드 염색기 | RAW-001 | Recycled Polyester | 300 | 96 | Semi Dull | Draw Textured Yarn | 82.5 | 150*2 INT | Filaments | Recycled Polyester | 300 | 96 | Semi Dull | Draw Textured Yarn | 82.5 | 150*2 INT | Filaments | WOVEN | TWILL |  |  |  | P-DY09 | 고압 래피드 염색기 |  | Sera Wash C-NEP | DYSTAR | 정련호발제 | 3 | NaOH | 삼일 | 가성소다 | 5 | CH3COOH | 삼일 | 빙초산 | 0.5 | 45 | 5.5 | 95 | 60 | 0 | 95 | 0 | 0 | 95 | 0 | 0 | 95 | 0 | 0 | 95 | 0 | 0 | 95 | 0 | 0 | 95 | 0 | 80 | 10 | 2 | P-DY12 | 산업용 텐터기 | 1 | 3 | 3 |  |  | 170 | 170 | 20 | 1200 |  |  | 170 | 170 | 20 | 1200 |  |  | 170 | 170 | 20 | 1200 |  |  | 170 | 170 | 20 | 1200 |  |  | 170 | 170 | 20 | 1200 |  |  | 170 | 170 | 20 | 1200 |  |  | 170 | 170 | 20 | 1200 | 6.75 | Synofast 28 | 경인양행 | 분산 | 고일광 | 0.5 | [16 empty] | 1:10 | 0.0675 | Sunsolt RM-340S | 니카코리아 | 분산·균염제 | 0.3 | 빙초산 | 삼일 | 산 | 0.5 | [8 empty] | P-DY08 | STARLET DL-6000+ | 40 | 1.5 | 64 | 0 | 0.75 | 100 | 0 | 1.5 | 136 | 60 | 2 | 64 | 0 | 0 | 64 | 0 | 0 | 64 | 0 | 0 | 64 | 0 | P-DY08 | STARLET DL-6000+ | NaOH | 삼일 | 가성소다 | 2 | Sera Con M-FAS | Dystar | 환원세정제 | 2 | 1:10 | 0.0675 | 40 | 2 | 80 | 20 | 0 | 80 | 0 | 0 | 80 | 0 | 0 | 80 | 0 | 0 | 80 | 0 | 0 | 80 | 0 | 0 | 80 | 0 | 60 |  | 1 | 25 |  | 2 |  |  |  | 100 | 10 |  |  |  |  | P-DY05 | 실험실 패더 | 1 | 1 | P-DY06 | 실험실 텐터 | 180 | 1 | 2 | 2 | [165 empty] | 310.8456782 | 1.18 | [12 empty] | 50.51 | 10.55 | 9.48 | 2.2294 | 50.71 | 10.24 | 9.76 | 54.57 | 10.22 | 11.1 | 2-3 | 4.09
| 360 | 2021-05-28 | 부산대학교 | 1 | P-DY09 | 고압 래피드 염색기 | RAW-001 | Recycled Polyester | 300 | 96 | Semi Dull | Draw Textured Yarn | 82.5 | 150*2 INT | Filaments | Recycled Polyester | 300 | 96 | Semi Dull | Draw Textured Yarn | 82.5 | 150*2 INT | Filaments | WOVEN | TWILL |  |  |  | P-DY09 | 고압 래피드 염색기 |  | Sera Wash C-NEP | DYSTAR | 정련호발제 | 3 | NaOH | 삼일 | 가성소다 | 5 | CH3COOH | 삼일 | 빙초산 | 0.5 | 45 | 5.5 | 95 | 60 | 0 | 95 | 0 | 0 | 95 | 0 | 0 | 95 | 0 | 0 | 95 | 0 | 0 | 95 | 0 | 0 | 95 | 0 | 80 | 10 | 2 | P-DY12 | 산업용 텐터기 | 1 | 3 | 3 |  |  | 170 | 170 | 20 | 1200 |  |  | 170 | 170 | 20 | 1200 |  |  | 170 | 170 | 20 | 1200 |  |  | 170 | 170 | 20 | 1200 |  |  | 170 | 170 | 20 | 1200 |  |  | 170 | 170 | 20 | 1200 |  |  | 170 | 170 | 20 | 1200 | 6.75 | Synofast 28 | 경인양행 | 분산 | 고일광 | 1 | [16 empty] | 1:10 | 0.0675 | Sunsolt RM-340S | 니카코리아 | 분산·균염제 | 0.3 | 빙초산 | 삼일 | 산 | 0.5 | [8 empty] | P-DY08 | STARLET DL-6000+ | 40 | 1.5 | 64 | 0 | 0.75 | 100 | 0 | 1.5 | 136 | 60 | 2 | 64 | 0 | 0 | 64 | 0 | 0 | 64 | 0 | 0 | 64 | 0 | P-DY08 | STARLET DL-6000+ | NaOH | 삼일 | 가성소다 | 2 | Sera Con M-FAS | Dystar | 환원세정제 | 2 | 1:10 | 0.0675 | 40 | 2 | 80 | 20 | 0 | 80 | 0 | 0 | 80 | 0 | 0 | 80 | 0 | 0 | 80 | 0 | 0 | 80 | 0 | 0 | 80 | 0 | 60 |  | 1 | 25 |  | 2 |  |  |  | 100 | 10 |  |  |  |  | P-DY05 | 실험실 패더 | 1 | 1 | P-DY06 | 실험실 텐터 | 180 | 1 | 2 | 2 | [165 empty] | 310.8456782 | 1.18 | [12 empty] | 48.93 | 10.92 | 9.57 | 2.4554 | 48.24 | 10.68 | 10.12 | 54.85 | 10.2 | 11.13 | 2 | 6.7
| 361 | 2021-05-28 | 부산대학교 | 1 | P-DY09 | 고압 래피드 염색기 | RAW-001 | Recycled Polyester | 300 | 96 | Semi Dull | Draw Textured Yarn | 82.5 | 150*2 INT | Filaments | Recycled Polyester | 300 | 96 | Semi Dull | Draw Textured Yarn | 82.5 | 150*2 INT | Filaments | WOVEN | TWILL |  |  |  | P-DY09 | 고압 래피드 염색기 |  | Sera Wash C-NEP | DYSTAR | 정련호발제 | 3 | NaOH | 삼일 | 가성소다 | 5 | CH3COOH | 삼일 | 빙초산 | 0.5 | 45 | 5.5 | 95 | 60 | 0 | 95 | 0 | 0 | 95 | 0 | 0 | 95 | 0 | 0 | 95 | 0 | 0 | 95 | 0 | 0 | 95 | 0 | 80 | 10 | 2 | P-DY12 | 산업용 텐터기 | 1 | 3 | 3 |  |  | 170 | 170 | 20 | 1200 |  |  | 170 | 170 | 20 | 1200 |  |  | 170 | 170 | 20 | 1200 |  |  | 170 | 170 | 20 | 1200 |  |  | 170 | 170 | 20 | 1200 |  |  | 170 | 170 | 20 | 1200 |  |  | 170 | 170 | 20 | 1200 | 6.75 | Synofast 28 | 경인양행 | 분산 | 고일광 | 1.5 | [16 empty] | 1:10 | 0.0675 | Sunsolt RM-340S | 니카코리아 | 분산·균염제 | 0.3 | 빙초산 | 삼일 | 산 | 0.5 | [8 empty] | P-DY08 | STARLET DL-6000+ | 40 | 1.5 | 64 | 0 | 0.75 | 100 | 0 | 1.5 | 136 | 60 | 2 | 64 | 0 | 0 | 64 | 0 | 0 | 64 | 0 | 0 | 64 | 0 | P-DY08 | STARLET DL-6000+ | NaOH | 삼일 | 가성소다 | 2 | Sera Con M-FAS | Dystar | 환원세정제 | 2 | 1:10 | 0.0675 | 40 | 2 | 80 | 20 | 0 | 80 | 0 | 0 | 80 | 0 | 0 | 80 | 0 | 0 | 80 | 0 | 0 | 80 | 0 | 0 | 80 | 0 | 60 |  | 1 | 25 |  | 2 |  |  |  | 100 | 10 |  |  |  |  | P-DY05 | 실험실 패더 | 1 | 1 | P-DY06 | 실험실 텐터 | 180 | 1 | 2 | 2 | [165 empty] | 310.8456782 | 1.18 | [12 empty] | 49.25 | 10.81 | 9.5 | 2.3994 | 49.53 | 10.57 | 9.99 | 55.18 | 10.17 | 10.9 | 2-3 | 5.74
| 362 | 2021-05-28 | 부산대학교 | 1 | P-DY09 | 고압 래피드 염색기 | RAW-001 | Recycled Polyester | 300 | 96 | Semi Dull | Draw Textured Yarn | 82.5 | 150*2 INT | Filaments | Recycled Polyester | 300 | 96 | Semi Dull | Draw Textured Yarn | 82.5 | 150*2 INT | Filaments | WOVEN | TWILL |  |  |  | P-DY09 | 고압 래피드 염색기 |  | Sera Wash C-NEP | DYSTAR | 정련호발제 | 3 | NaOH | 삼일 | 가성소다 | 5 | CH3COOH | 삼일 | 빙초산 | 0.5 | 45 | 5.5 | 95 | 60 | 0 | 95 | 0 | 0 | 95 | 0 | 0 | 95 | 0 | 0 | 95 | 0 | 0 | 95 | 0 | 0 | 95 | 0 | 80 | 10 | 2 | P-DY12 | 산업용 텐터기 | 1 | 3 | 3 |  |  | 170 | 170 | 20 | 1200 |  |  | 170 | 170 | 20 | 1200 |  |  | 170 | 170 | 20 | 1200 |  |  | 170 | 170 | 20 | 1200 |  |  | 170 | 170 | 20 | 1200 |  |  | 170 | 170 | 20 | 1200 |  |  | 170 | 170 | 20 | 1200 | 6.75 | Synofast 28 | 경인양행 | 분산 | 고일광 | 2 | [16 empty] | 1:10 | 0.0675 | Sunsolt RM-340S | 니카코리아 | 분산·균염제 | 0.3 | 빙초산 | 삼일 | 산 | 0.5 | [8 empty] | P-DY08 | STARLET DL-6000+ | 40 | 1.5 | 64 | 0 | 0.75 | 100 | 0 | 1.5 | 136 | 60 | 2 | 64 | 0 | 0 | 64 | 0 | 0 | 64 | 0 | 0 | 64 | 0 | P-DY08 | STARLET DL-6000+ | NaOH | 삼일 | 가성소다 | 2 | Sera Con M-FAS | Dystar | 환원세정제 | 2 | 1:10 | 0.0675 | 40 | 2 | 80 | 20 | 0 | 80 | 0 | 0 | 80 | 0 | 0 | 80 | 0 | 0 | 80 | 0 | 0 | 80 | 0 | 0 | 80 | 0 | 60 |  | 1 | 25 |  | 2 |  |  |  | 100 | 10 |  |  |  |  | P-DY05 | 실험실 패더 | 1 | 1 | P-DY06 | 실험실 텐터 | 180 | 1 | 2 | 2 | [165 empty] | 310.8456782 | 1.18 | [12 empty] | 51.19 | 10.43 | 9.45 | 2.1333 | 50.84 | 10.3 | 9.58 | 56.45 | 9.88 | 10.62 | 2-3 | 5.72
| 363 | 2021-05-28 | 부산대학교 | 1 | P-DY09 | 고압 래피드 염색기 | RAW-001 | Recycled Polyester | 300 | 96 | Semi Dull | Draw Textured Yarn | 82.5 | 150*2 INT | Filaments | Recycled Polyester | 300 | 96 | Semi Dull | Draw Textured Yarn | 82.5 | 150*2 INT | Filaments | WOVEN | TWILL |  |  |  | P-DY09 | 고압 래피드 염색기 |  | Sera Wash C-NEP | DYSTAR | 정련호발제 | 3 | NaOH | 삼일 | 가성소다 | 5 | CH3COOH | 삼일 | 빙초산 | 0.5 | 45 | 5.5 | 95 | 60 | 0 | 95 | 0 | 0 | 95 | 0 | 0 | 95 | 0 | 0 | 95 | 0 | 0 | 95 | 0 | 0 | 95 | 0 | 80 | 10 | 2 | P-DY12 | 산업용 텐터기 | 1 | 3 | 3 |  |  | 170 | 170 | 20 | 1200 |  |  | 170 | 170 | 20 | 1200 |  |  | 170 | 170 | 20 | 1200 |  |  | 170 | 170 | 20 | 1200 |  |  | 170 | 170 | 20 | 1200 |  |  | 170 | 170 | 20 | 1200 |  |  | 170 | 170 | 20 | 1200 | 6.75 | Synofast 28 | 경인양행 | 분산 | 고일광 | 2.5 | [16 empty] | 1:10 | 0.0675 | Sunsolt RM-340S | 니카코리아 | 분산·균염제 | 0.3 | 빙초산 | 삼일 | 산 | 0.5 | [8 empty] | P-DY08 | STARLET DL-6000+ | 40 | 1.5 | 64 | 0 | 0.75 | 100 | 0 | 1.5 | 136 | 60 | 2 | 64 | 0 | 0 | 64 | 0 | 0 | 64 | 0 | 0 | 64 | 0 | P-DY08 | STARLET DL-6000+ | NaOH | 삼일 | 가성소다 | 2 | Sera Con M-FAS | Dystar | 환원세정제 | 2 | 1:10 | 0.0675 | 40 | 2 | 80 | 20 | 0 | 80 | 0 | 0 | 80 | 0 | 0 | 80 | 0 | 0 | 80 | 0 | 0 | 80 | 0 | 0 | 80 | 0 | 60 |  | 1 | 25 |  | 2 |  |  |  | 100 | 10 |  |  |  |  | P-DY05 | 실험실 패더 | 1 | 1 | P-DY06 | 실험실 텐터 | 180 | 1 | 2 | 2 | [165 empty] | 310.8456782 | 1.18 | [12 empty] | 49.94 | 10.68 | 9.38 | 2.2797 | 50.8 | 10.27 | 9.78 | 55.76 | 10.02 | 11.06 | 2-3 | 5.13
| 364 | 2021-05-28 | 부산대학교 | 1 | P-DY09 | 고압 래피드 염색기 | RAW-001 | Recycled Polyester | 300 | 96 | Semi Dull | Draw Textured Yarn | 82.5 | 150*2 INT | Filaments | Recycled Polyester | 300 | 96 | Semi Dull | Draw Textured Yarn | 82.5 | 150*2 INT | Filaments | WOVEN | TWILL |  |  |  | P-DY09 | 고압 래피드 염색기 |  | Sera Wash C-NEP | DYSTAR | 정련호발제 | 3 | NaOH | 삼일 | 가성소다 | 5 | CH3COOH | 삼일 | 빙초산 | 0.5 | 45 | 5.5 | 95 | 60 | 0 | 95 | 0 | 0 | 95 | 0 | 0 | 95 | 0 | 0 | 95 | 0 | 0 | 95 | 0 | 0 | 95 | 0 | 80 | 10 | 2 | P-DY12 | 산업용 텐터기 | 1 | 3 | 3 |  |  | 170 | 170 | 20 | 1200 |  |  | 170 | 170 | 20 | 1200 |  |  | 170 | 170 | 20 | 1200 |  |  | 170 | 170 | 20 | 1200 |  |  | 170 | 170 | 20 | 1200 |  |  | 170 | 170 | 20 | 1200 |  |  | 170 | 170 | 20 | 1200 | 6.75 | Synofast 28 | 경인양행 | 분산 | 고일광 | 3 | [16 empty] | 1:10 | 0.0675 | Sunsolt RM-340S | 니카코리아 | 분산·균염제 | 0.3 | 빙초산 | 삼일 | 산 | 0.5 | [8 empty] | P-DY08 | STARLET DL-6000+ | 40 | 1.5 | 64 | 0 | 0.75 | 100 | 0 | 1.5 | 136 | 60 | 2 | 64 | 0 | 0 | 64 | 0 | 0 | 64 | 0 | 0 | 64 | 0 | P-DY08 | STARLET DL-6000+ | NaOH | 삼일 | 가성소다 | 2 | Sera Con M-FAS | Dystar | 환원세정제 | 2 | 1:10 | 0.0675 | 40 | 2 | 80 | 20 | 0 | 80 | 0 | 0 | 80 | 0 | 0 | 80 | 0 | 0 | 80 | 0 | 0 | 80 | 0 | 0 | 80 | 0 | 60 |  | 1 | 25 |  | 2 |  |  |  | 100 | 10 |  |  |  |  | P-DY05 | 실험실 패더 | 1 | 1 | P-DY06 | 실험실 텐터 | 180 | 1 | 2 | 2 | [165 empty] | 310.8456782 | 1.18 | [12 empty] | 51.99 | 10.38 | 9.22 | 1.9915 | 52.61 | 9.94 | 9.51 | 59.21 | 9.2 | 10.77 | 2 | 6.75
| 365 | 2021-05-28 | 부산대학교 | 1 | P-DY09 | 고압 래피드 염색기 | RAW-001 | Recycled Polyester | 300 | 96 | Semi Dull | Draw Textured Yarn | 82.5 | 150*2 INT | Filaments | Recycled Polyester | 300 | 96 | Semi Dull | Draw Textured Yarn | 82.5 | 150*2 INT | Filaments | WOVEN | TWILL |  |  |  | P-DY09 | 고압 래피드 염색기 |  | Sera Wash C-NEP | DYSTAR | 정련호발제 | 3 | NaOH | 삼일 | 가성소다 | 5 | CH3COOH | 삼일 | 빙초산 | 0.5 | 45 | 5.5 | 95 | 60 | 0 | 95 | 0 | 0 | 95 | 0 | 0 | 95 | 0 | 0 | 95 | 0 | 0 | 95 | 0 | 0 | 95 | 0 | 80 | 10 | 2 | P-DY12 | 산업용 텐터기 | 1 | 3 | 3 |  |  | 170 | 170 | 20 | 1200 |  |  | 170 | 170 | 20 | 1200 |  |  | 170 | 170 | 20 | 1200 |  |  | 170 | 170 | 20 | 1200 |  |  | 170 | 170 | 20 | 1200 |  |  | 170 | 170 | 20 | 1200 |  |  | 170 | 170 | 20 | 1200 | 6.75 | Synofast 28 | 경인양행 | 분산 | 고일광 | 0.5 | [16 empty] | 1:10 | 0.0675 | Sunsolt RM-340S | 니카코리아 | 분산·균염제 | 0.3 | 빙초산 | 삼일 | 산 | 0.5 | UVK-200 | 경인양행 | 일광견뢰도증진제 | 4 | UVK-400 H/C | 경인양행 | 일광견뢰도증진제 | 4 | P-DY08 | STARLET DL-6000+ | 40 | 1.5 | 64 | 0 | 0.75 | 100 | 0 | 1.5 | 136 | 60 | 2 | 64 | 0 | 0 | 64 | 0 | 0 | 64 | 0 | 0 | 64 | 0 | P-DY08 | STARLET DL-6000+ | NaOH | 삼일 | 가성소다 | 2 | Sera Con M-FAS | Dystar | 환원세정제 | 2 | 1:10 | 0.0675 | 40 | 2 | 80 | 20 | 0 | 80 | 0 | 0 | 80 | 0 | 0 | 80 | 0 | 0 | 80 | 0 | 0 | 80 | 0 | 0 | 80 | 0 | 60 |  | 1 | 25 |  | 2 |  |  |  | 100 | 10 |  |  |  |  | P-DY05 | 실험실 패더 | 1 | 1 | P-DY06 | 실험실 텐터 | 180 | 1 | 2 | 2 | [165 empty] | 310.8456782 | 1.18 | [12 empty] | 51.87 | 10.24 | 9.48 | 3.7643 | 51.85 | 9.98 | 10.15 | 53.53 | 10.11 | 10.42 | 4 | 1.7
| 366 | 2021-05-28 | 부산대학교 | 1 | P-DY09 | 고압 래피드 염색기 | RAW-001 | Recycled Polyester | 300 | 96 | Semi Dull | Draw Textured Yarn | 82.5 | 150*2 INT | Filaments | Recycled Polyester | 300 | 96 | Semi Dull | Draw Textured Yarn | 82.5 | 150*2 INT | Filaments | WOVEN | TWILL |  |  |  | P-DY09 | 고압 래피드 염색기 |  | Sera Wash C-NEP | DYSTAR | 정련호발제 | 3 | NaOH | 삼일 | 가성소다 | 5 | CH3COOH | 삼일 | 빙초산 | 0.5 | 45 | 5.5 | 95 | 60 | 0 | 95 | 0 | 0 | 95 | 0 | 0 | 95 | 0 | 0 | 95 | 0 | 0 | 95 | 0 | 0 | 95 | 0 | 80 | 10 | 2 | P-DY12 | 산업용 텐터기 | 1 | 3 | 3 |  |  | 170 | 170 | 20 | 1200 |  |  | 170 | 170 | 20 | 1200 |  |  | 170 | 170 | 20 | 1200 |  |  | 170 | 170 | 20 | 1200 |  |  | 170 | 170 | 20 | 1200 |  |  | 170 | 170 | 20 | 1200 |  |  | 170 | 170 | 20 | 1200 | 6.75 | Synofast 28 | 경인양행 | 분산 | 고일광 | 1 | [16 empty] | 1:10 | 0.0675 | Sunsolt RM-340S | 니카코리아 | 분산·균염제 | 0.3 | 빙초산 | 삼일 | 산 | 0.5 | UVK-200 | 경인양행 | 일광견뢰도증진제 | 4 | UVK-400 H/C | 경인양행 | 일광견뢰도증진제 | 4 | P-DY08 | STARLET DL-6000+ | 40 | 1.5 | 64 | 0 | 0.75 | 100 | 0 | 1.5 | 136 | 60 | 2 | 64 | 0 | 0 | 64 | 0 | 0 | 64 | 0 | 0 | 64 | 0 | P-DY08 | STARLET DL-6000+ | NaOH | 삼일 | 가성소다 | 2 | Sera Con M-FAS | Dystar | 환원세정제 | 2 | 1:10 | 0.0675 | 40 | 2 | 80 | 20 | 0 | 80 | 0 | 0 | 80 | 0 | 0 | 80 | 0 | 0 | 80 | 0 | 0 | 80 | 0 | 0 | 80 | 0 | 60 |  | 1 | 25 |  | 2 |  |  |  | 100 | 10 |  |  |  |  | P-DY05 | 실험실 패더 | 1 | 1 | P-DY06 | 실험실 텐터 | 180 | 1 | 2 | 2 | [165 empty] | 310.8456782 | 1.18 | [12 empty] | 50.1 | 10.68 | 9.49 | 3.8387 | 50.32 | 10.19 | 10.15 | 51.62 | 10.52 | 10.4 | 4 | 1.36
| 367 | 2021-05-28 | 부산대학교 | 1 | P-DY09 | 고압 래피드 염색기 | RAW-001 | Recycled Polyester | 300 | 96 | Semi Dull | Draw Textured Yarn | 82.5 | 150*2 INT | Filaments | Recycled Polyester | 300 | 96 | Semi Dull | Draw Textured Yarn | 82.5 | 150*2 INT | Filaments | WOVEN | TWILL |  |  |  | P-DY09 | 고압 래피드 염색기 |  | Sera Wash C-NEP | DYSTAR | 정련호발제 | 3 | NaOH | 삼일 | 가성소다 | 5 | CH3COOH | 삼일 | 빙초산 | 0.5 | 45 | 5.5 | 95 | 60 | 0 | 95 | 0 | 0 | 95 | 0 | 0 | 95 | 0 | 0 | 95 | 0 | 0 | 95 | 0 | 0 | 95 | 0 | 80 | 10 | 2 | P-DY12 | 산업용 텐터기 | 1 | 3 | 3 |  |  | 170 | 170 | 20 | 1200 |  |  | 170 | 170 | 20 | 1200 |  |  | 170 | 170 | 20 | 1200 |  |  | 170 | 170 | 20 | 1200 |  |  | 170 | 170 | 20 | 1200 |  |  | 170 | 170 | 20 | 1200 |  |  | 170 | 170 | 20 | 1200 | 6.75 | Synofast 28 | 경인양행 | 분산 | 고일광 | 1.5 | [16 empty] | 1:10 | 0.0675 | Sunsolt RM-340S | 니카코리아 | 분산·균염제 | 0.3 | 빙초산 | 삼일 | 산 | 0.5 | UVK-200 | 경인양행 | 일광견뢰도증진제 | 4 | UVK-400 H/C | 경인양행 | 일광견뢰도증진제 | 4 | P-DY08 | STARLET DL-6000+ | 40 | 1.5 | 64 | 0 | 0.75 | 100 | 0 | 1.5 | 136 | 60 | 2 | 64 | 0 | 0 | 64 | 0 | 0 | 64 | 0 | 0 | 64 | 0 | P-DY08 | STARLET DL-6000+ | NaOH | 삼일 | 가성소다 | 2 | Sera Con M-FAS | Dystar | 환원세정제 | 2 | 1:10 | 0.0675 | 40 | 2 | 80 | 20 | 0 | 80 | 0 | 0 | 80 | 0 | 0 | 80 | 0 | 0 | 80 | 0 | 0 | 80 | 0 | 0 | 80 | 0 | 60 |  | 1 | 25 |  | 2 |  |  |  | 100 | 10 |  |  |  |  | P-DY05 | 실험실 패더 | 1 | 1 | P-DY06 | 실험실 텐터 | 180 | 1 | 2 | 2 | [165 empty] | 310.8456782 | 1.18 | [12 empty] | 51.48 | 10.25 | 9.32 | 3.9802 | 52.27 | 9.74 | 9.8 | 54.14 | 9.98 | 10.21 | 4 | 1.93
| 368 | 2021-05-28 | 부산대학교 | 1 | P-DY09 | 고압 래피드 염색기 | RAW-001 | Recycled Polyester | 300 | 96 | Semi Dull | Draw Textured Yarn | 82.5 | 150*2 INT | Filaments | Recycled Polyester | 300 | 96 | Semi Dull | Draw Textured Yarn | 82.5 | 150*2 INT | Filaments | WOVEN | TWILL |  |  |  | P-DY09 | 고압 래피드 염색기 |  | Sera Wash C-NEP | DYSTAR | 정련호발제 | 3 | NaOH | 삼일 | 가성소다 | 5 | CH3COOH | 삼일 | 빙초산 | 0.5 | 45 | 5.5 | 95 | 60 | 0 | 95 | 0 | 0 | 95 | 0 | 0 | 95 | 0 | 0 | 95 | 0 | 0 | 95 | 0 | 0 | 95 | 0 | 80 | 10 | 2 | P-DY12 | 산업용 텐터기 | 1 | 3 | 3 |  |  | 170 | 170 | 20 | 1200 |  |  | 170 | 170 | 20 | 1200 |  |  | 170 | 170 | 20 | 1200 |  |  | 170 | 170 | 20 | 1200 |  |  | 170 | 170 | 20 | 1200 |  |  | 170 | 170 | 20 | 1200 |  |  | 170 | 170 | 20 | 1200 | 6.75 | Synofast 28 | 경인양행 | 분산 | 고일광 | 2 | [16 empty] | 1:10 | 0.0675 | Sunsolt RM-340S | 니카코리아 | 분산·균염제 | 0.3 | 빙초산 | 삼일 | 산 | 0.5 | UVK-200 | 경인양행 | 일광견뢰도증진제 | 4 | UVK-400 H/C | 경인양행 | 일광견뢰도증진제 | 4 | P-DY08 | STARLET DL-6000+ | 40 | 1.5 | 64 | 0 | 0.75 | 100 | 0 | 1.5 | 136 | 60 | 2 | 64 | 0 | 0 | 64 | 0 | 0 | 64 | 0 | 0 | 64 | 0 | P-DY08 | STARLET DL-6000+ | NaOH | 삼일 | 가성소다 | 2 | Sera Con M-FAS | Dystar | 환원세정제 | 2 | 1:10 | 0.0675 | 40 | 2 | 80 | 20 | 0 | 80 | 0 | 0 | 80 | 0 | 0 | 80 | 0 | 0 | 80 | 0 | 0 | 80 | 0 | 0 | 80 | 0 | 60 |  | 1 | 25 |  | 2 |  |  |  | 100 | 10 |  |  |  |  | P-DY05 | 실험실 패더 | 1 | 1 | P-DY06 | 실험실 텐터 | 180 | 1 | 2 | 2 | [165 empty] | 310.8456782 | 1.18 | [12 empty] | 50.03 | 10.6 | 9.82 | 4.0937 | 48.89 | 10.39 | 9.96 | 51.37 | 10.51 | 10.39 | 3-4 | 2.51
| 369 | 2021-05-28 | 부산대학교 | 1 | P-DY09 | 고압 래피드 염색기 | RAW-001 | Recycled Polyester | 300 | 96 | Semi Dull | Draw Textured Yarn | 82.5 | 150*2 INT | Filaments | Recycled Polyester | 300 | 96 | Semi Dull | Draw Textured Yarn | 82.5 | 150*2 INT | Filaments | WOVEN | TWILL |  |  |  | P-DY09 | 고압 래피드 염색기 |  | Sera Wash C-NEP | DYSTAR | 정련호발제 | 3 | NaOH | 삼일 | 가성소다 | 5 | CH3COOH | 삼일 | 빙초산 | 0.5 | 45 | 5.5 | 95 | 60 | 0 | 95 | 0 | 0 | 95 | 0 | 0 | 95 | 0 | 0 | 95 | 0 | 0 | 95 | 0 | 0 | 95 | 0 | 80 | 10 | 2 | P-DY12 | 산업용 텐터기 | 1 | 3 | 3 |  |  | 170 | 170 | 20 | 1200 |  |  | 170 | 170 | 20 | 1200 |  |  | 170 | 170 | 20 | 1200 |  |  | 170 | 170 | 20 | 1200 |  |  | 170 | 170 | 20 | 1200 |  |  | 170 | 170 | 20 | 1200 |  |  | 170 | 170 | 20 | 1200 | 6.75 | Synofast 28 | 경인양행 | 분산 | 고일광 | 2.5 | [16 empty] | 1:10 | 0.0675 | Sunsolt RM-340S | 니카코리아 | 분산·균염제 | 0.3 | 빙초산 | 삼일 | 산 | 0.5 | UVK-200 | 경인양행 | 일광견뢰도증진제 | 4 | UVK-400 H/C | 경인양행 | 일광견뢰도증진제 | 4 | P-DY08 | STARLET DL-6000+ | 40 | 1.5 | 64 | 0 | 0.75 | 100 | 0 | 1.5 | 136 | 60 | 2 | 64 | 0 | 0 | 64 | 0 | 0 | 64 | 0 | 0 | 64 | 0 | P-DY08 | STARLET DL-6000+ | NaOH | 삼일 | 가성소다 | 2 | Sera Con M-FAS | Dystar | 환원세정제 | 2 | 1:10 | 0.0675 | 40 | 2 | 80 | 20 | 0 | 80 | 0 | 0 | 80 | 0 | 0 | 80 | 0 | 0 | 80 | 0 | 0 | 80 | 0 | 0 | 80 | 0 | 60 |  | 1 | 25 |  | 2 |  |  |  | 100 | 10 |  |  |  |  | P-DY05 | 실험실 패더 | 1 | 1 | P-DY06 | 실험실 텐터 | 180 | 1 | 2 | 2 | [165 empty] | 310.8456782 | 1.18 | [12 empty] | 49.68 | 10.56 | 9.68 | 4.0918 | 50.16 | 10.37 | 10.16 | 51.97 | 10.32 | 10.3 | 4 | 1.82
| 370 | 2021-05-28 | 부산대학교 | 1 | P-DY09 | 고압 래피드 염색기 | RAW-001 | Recycled Polyester | 300 | 96 | Semi Dull | Draw Textured Yarn | 82.5 | 150*2 INT | Filaments | Recycled Polyester | 300 | 96 | Semi Dull | Draw Textured Yarn | 82.5 | 150*2 INT | Filaments | WOVEN | TWILL |  |  |  | P-DY09 | 고압 래피드 염색기 |  | Sera Wash C-NEP | DYSTAR | 정련호발제 | 3 | NaOH | 삼일 | 가성소다 | 5 | CH3COOH | 삼일 | 빙초산 | 0.5 | 45 | 5.5 | 95 | 60 | 0 | 95 | 0 | 0 | 95 | 0 | 0 | 95 | 0 | 0 | 95 | 0 | 0 | 95 | 0 | 0 | 95 | 0 | 80 | 10 | 2 | P-DY12 | 산업용 텐터기 | 1 | 3 | 3 |  |  | 170 | 170 | 20 | 1200 |  |  | 170 | 170 | 20 | 1200 |  |  | 170 | 170 | 20 | 1200 |  |  | 170 | 170 | 20 | 1200 |  |  | 170 | 170 | 20 | 1200 |  |  | 170 | 170 | 20 | 1200 |  |  | 170 | 170 | 20 | 1200 | 6.75 | Synofast 28 | 경인양행 | 분산 | 고일광 | 3 | [16 empty] | 1:10 | 0.0675 | Sunsolt RM-340S | 니카코리아 | 분산·균염제 | 0.3 | 빙초산 | 삼일 | 산 | 0.5 | UVK-200 | 경인양행 | 일광견뢰도증진제 | 4 | UVK-400 H/C | 경인양행 | 일광견뢰도증진제 | 4 | P-DY08 | STARLET DL-6000+ | 40 | 1.5 | 64 | 0 | 0.75 | 100 | 0 | 1.5 | 136 | 60 | 2 | 64 | 0 | 0 | 64 | 0 | 0 | 64 | 0 | 0 | 64 | 0 | P-DY08 | STARLET DL-6000+ | NaOH | 삼일 | 가성소다 | 2 | Sera Con M-FAS | Dystar | 환원세정제 | 2 | 1:10 | 0.0675 | 40 | 2 | 80 | 20 | 0 | 80 | 0 | 0 | 80 | 0 | 0 | 80 | 0 | 0 | 80 | 0 | 0 | 80 | 0 | 0 | 80 | 0 | 60 |  | 1 | 25 |  | 2 |  |  |  | 100 | 10 |  |  |  |  | P-DY05 | 실험실 패더 | 1 | 1 | P-DY06 | 실험실 텐터 | 180 | 1 | 2 | 2 | [165 empty] | 310.8456782 | 1.18 | [12 empty] | 50.98 | 10.21 | 9.72 | 3.946 | 51.42 | 10.41 | 9.89 | 53.31 | 10.18 | 10.45 | 4 | 2
| 371 | 2021-05-28 | 부산대학교 | 1 | P-DY09 | 고압 래피드 염색기 | RAW-001 | Recycled Polyester | 300 | 96 | Semi Dull | Draw Textured Yarn | 82.5 | 150*2 INT | Filaments | Recycled Polyester | 300 | 96 | Semi Dull | Draw Textured Yarn | 82.5 | 150*2 INT | Filaments | WOVEN | TWILL |  |  |  | P-DY09 | 고압 래피드 염색기 |  | Sera Wash C-NEP | DYSTAR | 정련호발제 | 3 | NaOH | 삼일 | 가성소다 | 5 | CH3COOH | 삼일 | 빙초산 | 0.5 | 45 | 5.5 | 95 | 60 | 0 | 95 | 0 | 0 | 95 | 0 | 0 | 95 | 0 | 0 | 95 | 0 | 0 | 95 | 0 | 0 | 95 | 0 | 80 | 10 | 2 | P-DY12 | 산업용 텐터기 | 1 | 3 | 3 |  |  | 170 | 170 | 20 | 1200 |  |  | 170 | 170 | 20 | 1200 |  |  | 170 | 170 | 20 | 1200 |  |  | 170 | 170 | 20 | 1200 |  |  | 170 | 170 | 20 | 1200 |  |  | 170 | 170 | 20 | 1200 |  |  | 170 | 170 | 20 | 1200 | 6.75 | Synofast 28 | 경인양행 | 분산 | 고일광 | 0.5 | [16 empty] | 1:10 | 0.0675 | Sunsolt RM-340S | 니카코리아 | 분산·균염제 | 0.3 | 빙초산 | 삼일 | 산 | 0.5 | Fadex® TS liq | Archroma | 일광견뢰도증진제 | 4 | Sera Fast P-UVC | Dystar | 일광견뢰도증진제 | 4 | P-DY08 | STARLET DL-6000+ | 40 | 1.5 | 64 | 0 | 0.75 | 100 | 0 | 1.5 | 136 | 60 | 2 | 64 | 0 | 0 | 64 | 0 | 0 | 64 | 0 | 0 | 64 | 0 | P-DY08 | STARLET DL-6000+ | NaOH | 삼일 | 가성소다 | 2 | Sera Con M-FAS | Dystar | 환원세정제 | 2 | 1:10 | 0.0675 | 40 | 2 | 80 | 20 | 0 | 80 | 0 | 0 | 80 | 0 | 0 | 80 | 0 | 0 | 80 | 0 | 0 | 80 | 0 | 0 | 80 | 0 | 60 |  | 1 | 25 |  | 2 |  |  |  | 100 | 10 |  |  |  |  | P-DY05 | 실험실 패더 | 1 | 1 | P-DY06 | 실험실 텐터 | 180 | 1 | 2 | 2 | [165 empty] | 310.8456782 | 1.18 | [12 empty] | 51.46 | 10.01 | 9.79 | 4.8139 | 51.83 | 9.74 | 10 | 52.96 | 9.86 | 10 | 4 | 1.15
| 372 | 2021-05-28 | 부산대학교 | 1 | P-DY09 | 고압 래피드 염색기 | RAW-001 | Recycled Polyester | 300 | 96 | Semi Dull | Draw Textured Yarn | 82.5 | 150*2 INT | Filaments | Recycled Polyester | 300 | 96 | Semi Dull | Draw Textured Yarn | 82.5 | 150*2 INT | Filaments | WOVEN | TWILL |  |  |  | P-DY09 | 고압 래피드 염색기 |  | Sera Wash C-NEP | DYSTAR | 정련호발제 | 3 | NaOH | 삼일 | 가성소다 | 5 | CH3COOH | 삼일 | 빙초산 | 0.5 | 45 | 5.5 | 95 | 60 | 0 | 95 | 0 | 0 | 95 | 0 | 0 | 95 | 0 | 0 | 95 | 0 | 0 | 95 | 0 | 0 | 95 | 0 | 80 | 10 | 2 | P-DY12 | 산업용 텐터기 | 1 | 3 | 3 |  |  | 170 | 170 | 20 | 1200 |  |  | 170 | 170 | 20 | 1200 |  |  | 170 | 170 | 20 | 1200 |  |  | 170 | 170 | 20 | 1200 |  |  | 170 | 170 | 20 | 1200 |  |  | 170 | 170 | 20 | 1200 |  |  | 170 | 170 | 20 | 1200 | 6.75 | Synofast 28 | 경인양행 | 분산 | 고일광 | 1 | [16 empty] | 1:10 | 0.0675 | Sunsolt RM-340S | 니카코리아 | 분산·균염제 | 0.3 | 빙초산 | 삼일 | 산 | 0.5 | Fadex® TS liq | Archroma | 일광견뢰도증진제 | 4 | Sera Fast P-UVC | Dystar | 일광견뢰도증진제 | 4 | P-DY08 | STARLET DL-6000+ | 40 | 1.5 | 64 | 0 | 0.75 | 100 | 0 | 1.5 | 136 | 60 | 2 | 64 | 0 | 0 | 64 | 0 | 0 | 64 | 0 | 0 | 64 | 0 | P-DY08 | STARLET DL-6000+ | NaOH | 삼일 | 가성소다 | 2 | Sera Con M-FAS | Dystar | 환원세정제 | 2 | 1:10 | 0.0675 | 40 | 2 | 80 | 20 | 0 | 80 | 0 | 0 | 80 | 0 | 0 | 80 | 0 | 0 | 80 | 0 | 0 | 80 | 0 | 0 | 80 | 0 | 60 |  | 1 | 25 |  | 2 |  |  |  | 100 | 10 |  |  |  |  | P-DY05 | 실험실 패더 | 1 | 1 | P-DY06 | 실험실 텐터 | 180 | 1 | 2 | 2 | [165 empty] | 310.8456782 | 1.18 | [12 empty] | 49.58 | 10.52 | 9.79 | 5.1216 | 50.3 | 10.11 | 10.44 | 51.4 | 10.26 | 10.04 | 4 | 1.18
| 373 | 2021-05-28 | 부산대학교 | 1 | P-DY09 | 고압 래피드 염색기 | RAW-001 | Recycled Polyester | 300 | 96 | Semi Dull | Draw Textured Yarn | 82.5 | 150*2 INT | Filaments | Recycled Polyester | 300 | 96 | Semi Dull | Draw Textured Yarn | 82.5 | 150*2 INT | Filaments | WOVEN | TWILL |  |  |  | P-DY09 | 고압 래피드 염색기 |  | Sera Wash C-NEP | DYSTAR | 정련호발제 | 3 | NaOH | 삼일 | 가성소다 | 5 | CH3COOH | 삼일 | 빙초산 | 0.5 | 45 | 5.5 | 95 | 60 | 0 | 95 | 0 | 0 | 95 | 0 | 0 | 95 | 0 | 0 | 95 | 0 | 0 | 95 | 0 | 0 | 95 | 0 | 80 | 10 | 2 | P-DY12 | 산업용 텐터기 | 1 | 3 | 3 |  |  | 170 | 170 | 20 | 1200 |  |  | 170 | 170 | 20 | 1200 |  |  | 170 | 170 | 20 | 1200 |  |  | 170 | 170 | 20 | 1200 |  |  | 170 | 170 | 20 | 1200 |  |  | 170 | 170 | 20 | 1200 |  |  | 170 | 170 | 20 | 1200 | 6.75 | Synofast 28 | 경인양행 | 분산 | 고일광 | 1.5 | [16 empty] | 1:10 | 0.0675 | Sunsolt RM-340S | 니카코리아 | 분산·균염제 | 0.3 | 빙초산 | 삼일 | 산 | 0.5 | Fadex® TS liq | Archroma | 일광견뢰도증진제 | 4 | Sera Fast P-UVC | Dystar | 일광견뢰도증진제 | 4 | P-DY08 | STARLET DL-6000+ | 40 | 1.5 | 64 | 0 | 0.75 | 100 | 0 | 1.5 | 136 | 60 | 2 | 64 | 0 | 0 | 64 | 0 | 0 | 64 | 0 | 0 | 64 | 0 | P-DY08 | STARLET DL-6000+ | NaOH | 삼일 | 가성소다 | 2 | Sera Con M-FAS | Dystar | 환원세정제 | 2 | 1:10 | 0.0675 | 40 | 2 | 80 | 20 | 0 | 80 | 0 | 0 | 80 | 0 | 0 | 80 | 0 | 0 | 80 | 0 | 0 | 80 | 0 | 0 | 80 | 0 | 60 |  | 1 | 25 |  | 2 |  |  |  | 100 | 10 |  |  |  |  | P-DY05 | 실험실 패더 | 1 | 1 | P-DY06 | 실험실 텐터 | 180 | 1 | 2 | 2 | [165 empty] | 310.8456782 | 1.18 | [12 empty] | 49.93 | 10.42 | 9.77 | 4.7228 | 50.04 | 10.25 | 10.13 | 51.02 | 10.42 | 10.17 | 4 | 1
| 374 | 2021-05-28 | 부산대학교 | 1 | P-DY09 | 고압 래피드 염색기 | RAW-001 | Recycled Polyester | 300 | 96 | Semi Dull | Draw Textured Yarn | 82.5 | 150*2 INT | Filaments | Recycled Polyester | 300 | 96 | Semi Dull | Draw Textured Yarn | 82.5 | 150*2 INT | Filaments | WOVEN | TWILL |  |  |  | P-DY09 | 고압 래피드 염색기 |  | Sera Wash C-NEP | DYSTAR | 정련호발제 | 3 | NaOH | 삼일 | 가성소다 | 5 | CH3COOH | 삼일 | 빙초산 | 0.5 | 45 | 5.5 | 95 | 60 | 0 | 95 | 0 | 0 | 95 | 0 | 0 | 95 | 0 | 0 | 95 | 0 | 0 | 95 | 0 | 0 | 95 | 0 | 80 | 10 | 2 | P-DY12 | 산업용 텐터기 | 1 | 3 | 3 |  |  | 170 | 170 | 20 | 1200 |  |  | 170 | 170 | 20 | 1200 |  |  | 170 | 170 | 20 | 1200 |  |  | 170 | 170 | 20 | 1200 |  |  | 170 | 170 | 20 | 1200 |  |  | 170 | 170 | 20 | 1200 |  |  | 170 | 170 | 20 | 1200 | 6.75 | Synofast 28 | 경인양행 | 분산 | 고일광 | 2 | [16 empty] | 1:10 | 0.0675 | Sunsolt RM-340S | 니카코리아 | 분산·균염제 | 0.3 | 빙초산 | 삼일 | 산 | 0.5 | Fadex® TS liq | Archroma | 일광견뢰도증진제 | 4 | Sera Fast P-UVC | Dystar | 일광견뢰도증진제 | 4 | P-DY08 | STARLET DL-6000+ | 40 | 1.5 | 64 | 0 | 0.75 | 100 | 0 | 1.5 | 136 | 60 | 2 | 64 | 0 | 0 | 64 | 0 | 0 | 64 | 0 | 0 | 64 | 0 | P-DY08 | STARLET DL-6000+ | NaOH | 삼일 | 가성소다 | 2 | Sera Con M-FAS | Dystar | 환원세정제 | 2 | 1:10 | 0.0675 | 40 | 2 | 80 | 20 | 0 | 80 | 0 | 0 | 80 | 0 | 0 | 80 | 0 | 0 | 80 | 0 | 0 | 80 | 0 | 0 | 80 | 0 | 60 |  | 1 | 25 |  | 2 |  |  |  | 100 | 10 |  |  |  |  | P-DY05 | 실험실 패더 | 1 | 1 | P-DY06 | 실험실 텐터 | 180 | 1 | 2 | 2 | [165 empty] | 310.8456782 | 1.18 | [12 empty] | 50.26 | 10.48 | 9.82 | 4.4733 | 49.91 | 10.19 | 10.17 | 51.83 | 10.33 | 10.22 | 4 | 1.92
| 375 | 2021-05-28 | 부산대학교 | 1 | P-DY09 | 고압 래피드 염색기 | RAW-001 | Recycled Polyester | 300 | 96 | Semi Dull | Draw Textured Yarn | 82.5 | 150*2 INT | Filaments | Recycled Polyester | 300 | 96 | Semi Dull | Draw Textured Yarn | 82.5 | 150*2 INT | Filaments | WOVEN | TWILL |  |  |  | P-DY09 | 고압 래피드 염색기 |  | Sera Wash C-NEP | DYSTAR | 정련호발제 | 3 | NaOH | 삼일 | 가성소다 | 5 | CH3COOH | 삼일 | 빙초산 | 0.5 | 45 | 5.5 | 95 | 60 | 0 | 95 | 0 | 0 | 95 | 0 | 0 | 95 | 0 | 0 | 95 | 0 | 0 | 95 | 0 | 0 | 95 | 0 | 80 | 10 | 2 | P-DY12 | 산업용 텐터기 | 1 | 3 | 3 |  |  | 170 | 170 | 20 | 1200 |  |  | 170 | 170 | 20 | 1200 |  |  | 170 | 170 | 20 | 1200 |  |  | 170 | 170 | 20 | 1200 |  |  | 170 | 170 | 20 | 1200 |  |  | 170 | 170 | 20 | 1200 |  |  | 170 | 170 | 20 | 1200 | 6.75 | Synofast 28 | 경인양행 | 분산 | 고일광 | 2.5 | [16 empty] | 1:10 | 0.0675 | Sunsolt RM-340S | 니카코리아 | 분산·균염제 | 0.3 | 빙초산 | 삼일 | 산 | 0.5 | Fadex® TS liq | Archroma | 일광견뢰도증진제 | 4 | Sera Fast P-UVC | Dystar | 일광견뢰도증진제 | 4 | P-DY08 | STARLET DL-6000+ | 40 | 1.5 | 64 | 0 | 0.75 | 100 | 0 | 1.5 | 136 | 60 | 2 | 64 | 0 | 0 | 64 | 0 | 0 | 64 | 0 | 0 | 64 | 0 | P-DY08 | STARLET DL-6000+ | NaOH | 삼일 | 가성소다 | 2 | Sera Con M-FAS | Dystar | 환원세정제 | 2 | 1:10 | 0.0675 | 40 | 2 | 80 | 20 | 0 | 80 | 0 | 0 | 80 | 0 | 0 | 80 | 0 | 0 | 80 | 0 | 0 | 80 | 0 | 0 | 80 | 0 | 60 |  | 1 | 25 |  | 2 |  |  |  | 100 | 10 |  |  |  |  | P-DY05 | 실험실 패더 | 1 | 1 | P-DY06 | 실험실 텐터 | 180 | 1 | 2 | 2 | [165 empty] | 310.8456782 | 1.18 | [12 empty] | 51.38 | 10.04 | 9.64 | 3.9408 | 52.27 | 9.66 | 10.02 | 53.16 | 9.88 | 10.12 | 4 | 0.92
| 376 | 2021-05-28 | 부산대학교 | 1 | P-DY09 | 고압 래피드 염색기 | RAW-001 | Recycled Polyester | 300 | 96 | Semi Dull | Draw Textured Yarn | 82.5 | 150*2 INT | Filaments | Recycled Polyester | 300 | 96 | Semi Dull | Draw Textured Yarn | 82.5 | 150*2 INT | Filaments | WOVEN | TWILL |  |  |  | P-DY09 | 고압 래피드 염색기 |  | Sera Wash C-NEP | DYSTAR | 정련호발제 | 3 | NaOH | 삼일 | 가성소다 | 5 | CH3COOH | 삼일 | 빙초산 | 0.5 | 45 | 5.5 | 95 | 60 | 0 | 95 | 0 | 0 | 95 | 0 | 0 | 95 | 0 | 0 | 95 | 0 | 0 | 95 | 0 | 0 | 95 | 0 | 80 | 10 | 2 | P-DY12 | 산업용 텐터기 | 1 | 3 | 3 |  |  | 170 | 170 | 20 | 1200 |  |  | 170 | 170 | 20 | 1200 |  |  | 170 | 170 | 20 | 1200 |  |  | 170 | 170 | 20 | 1200 |  |  | 170 | 170 | 20 | 1200 |  |  | 170 | 170 | 20 | 1200 |  |  | 170 | 170 | 20 | 1200 | 6.75 | Synofast 28 | 경인양행 | 분산 | 고일광 | 3 | [16 empty] | 1:10 | 0.0675 | Sunsolt RM-340S | 니카코리아 | 분산·균염제 | 0.3 | 빙초산 | 삼일 | 산 | 0.5 | Fadex® TS liq | Archroma | 일광견뢰도증진제 | 4 | Sera Fast P-UVC | Dystar | 일광견뢰도증진제 | 4 | P-DY08 | STARLET DL-6000+ | 40 | 1.5 | 64 | 0 | 0.75 | 100 | 0 | 1.5 | 136 | 60 | 2 | 64 | 0 | 0 | 64 | 0 | 0 | 64 | 0 | 0 | 64 | 0 | P-DY08 | STARLET DL-6000+ | NaOH | 삼일 | 가성소다 | 2 | Sera Con M-FAS | Dystar | 환원세정제 | 2 | 1:10 | 0.0675 | 40 | 2 | 80 | 20 | 0 | 80 | 0 | 0 | 80 | 0 | 0 | 80 | 0 | 0 | 80 | 0 | 0 | 80 | 0 | 0 | 80 | 0 | 60 |  | 1 | 25 |  | 2 |  |  |  | 100 | 10 |  |  |  |  | P-DY05 | 실험실 패더 | 1 | 1 | P-DY06 | 실험실 텐터 | 180 | 1 | 2 | 2 | [165 empty] | 310.8456782 | 1.18 | [12 empty] | 51.84 | 9.95 | 9.55 | 3.9831 | 52.45 | 9.61 | 9.92 | 53.42 | 9.88 | 10.11 | 4 | 1.05
| 377 | 2021-08-24 | 다이텍연구원 | 1 | P-DY09 | 고압 래피드 염색기 | RAW-029 | Recycled Polyester | 300 | 96 | Semi Dull | Draw Textured Yarn | 82.5 | 150*2 INT | Filaments | Recycled Polyester | 300 | 96 | Semi Dull | Draw Textured Yarn | 82.5 | 150*2 INT | Filaments | WOVEN | TWILL | 242 | 1.37 |  | P-DY09 | 고압 래피드 염색기 | 29709.6972 | Sera Wash C-NEP | DYSTAR | 정련호발제 | 3 | NaOH | 삼일 | 가성소다 | 5 | CH3COOH | 삼일 | 빙초산 | 1 | 45 | 5.5 | 95 | 60 | 0 | 95 | 0 | 0 | 95 | 0 | 0 | 95 | 0 | 0 | 95 | 0 | 0 | 95 | 0 | 0 | 95 | 0 | 80 | 10 | 2 | P-DY12 | 산업용 텐터기 | 1 | 3 | 3 |  |  | 170 | 170 | 20 | 1200 |  |  | 170 | 170 | 20 | 1200 |  |  | 170 | 170 | 20 | 1200 |  |  | 170 | 170 | 20 | 1200 |  |  | 170 | 170 | 20 | 1200 |  |  | 170 | 170 | 20 | 1200 |  |  | 170 | 170 | 20 | 1200 | 10 | Dorosperse Red KKL | ARCHROMA | 분산 |  | 0.017 | Dorosperse Blue KKL | ARCHROMA | 분산 |  | 0.033 | [6 empty] | 0.05 |  |  |  |  | 1:10 | 0.1 | Sunsolt RM-340S | 니카코리아 | 분산·균염제 | 0.3 | 빙초산 | 삼일 | 산 | 0.2 | [8 empty] | P-DY02 | IR 염색기 | 40 | 1.5 | 64 | 0 | 0.75 | 100 | 0 | 1.458333333 | 135 | 60 | 1.97222 | 64 | 0 | 0 | 64 | 0 | 0 | 64 | 0 | 0 | 64 | 0 | P-DY02 | IR 염색기 | NaOH | 삼일 | 가성소다 | 2 | Sera Con M-FAS | Dystar | 환원세정제 | 4 | 1:10 | 0.1 | 40 | 2 | 80 | 20 | 0 | 80 | 0 | 0 | 80 | 0 | 0 | 80 | 0 | 0 | 80 | 0 | 0 | 80 | 0 | 0 | 80 | 0 | 60 |  | 1 | 25 |  | 2 |  |  |  | 100 | 10 |  |  |  |  | P-DY05 | 실험실 패더 | 1 | 1 | P-DY06 | 실험실 텐터 | 180 | 1 | 2 | 2 | [165 empty] | 319 | 1.135
| 377 | 2021-08-24 | 다이텍연구원 | 1 | P-DY09 | 고압 래피드 염색기 | RAW-029 | Recycled Polyester | 300 | 96 | Semi Dull | Draw Textured Yarn | 82.5 | 150*2 INT | Filaments | Recycled Polyester | 300 | 96 | Semi Dull | Draw Textured Yarn | 82.5 | 150*2 INT | Filaments | WOVEN | TWILL | 242 | 1.37 |  | P-DY09 | 고압 래피드 염색기 | 29709.6972 | Sera Wash C-NEP | DYSTAR | 정련호발제 | 3 | NaOH | 삼일 | 가성소다 | 5 | CH3COOH | 삼일 | 빙초산 | 1 | 45 | 5.5 | 95 | 60 | 0 | 95 | 0 | 0 | 95 | 0 | 0 | 95 | 0 | 0 | 95 | 0 | 0 | 95 | 0 | 0 | 95 | 0 | 80 | 10 | 2 | P-DY12 | 산업용 텐터기 | 1 | 3 | 3 |  |  | 170 | 170 | 20 | 1200 |  |  | 170 | 170 | 20 | 1200 |  |  | 170 | 170 | 20 | 1200 |  |  | 170 | 170 | 20 | 1200 |  |  | 170 | 170 | 20 | 1200 |  |  | 170 | 170 | 20 | 1200 |  |  | 170 | 170 | 20 | 1200 | 10 | Dorosperse Red KKL | ARCHROMA | 분산 |  | 0.033 | Dorosperse Blue KKL | ARCHROMA | 분산 |  | 0.017 | [6 empty] | 0.05 |  |  |  |  | 1:10 | 0.1 | Sunsolt RM-340S | 니카코리아 | 분산·균염제 | 0.3 | 빙초산 | 삼일 | 산 | 0.2 | [8 empty] | P-DY02 | IR 염색기 | 40 | 1.5 | 64 | 0 | 0.75 | 100 | 0 | 1.458333333 | 135 | 60 | 1.97222 | 64 | 0 | 0 | 64 | 0 | 0 | 64 | 0 | 0 | 64 | 0 | P-DY02 | IR 염색기 | NaOH | 삼일 | 가성소다 | 2 | Sera Con M-FAS | Dystar | 환원세정제 | 4 | 1:10 | 0.1 | 40 | 2 | 80 | 20 | 0 | 80 | 0 | 0 | 80 | 0 | 0 | 80 | 0 | 0 | 80 | 0 | 0 | 80 | 0 | 0 | 80 | 0 | 60 |  | 1 | 25 |  | 2 |  |  |  | 100 | 10 |  |  |  |  | P-DY05 | 실험실 패더 | 1 | 1 | P-DY06 | 실험실 텐터 | 180 | 1 | 2 | 2 | [165 empty] | 319 | 1.135
| 377 | 2021-08-24 | 다이텍연구원 | 1 | P-DY09 | 고압 래피드 염색기 | RAW-029 | Recycled Polyester | 300 | 96 | Semi Dull | Draw Textured Yarn | 82.5 | 150*2 INT | Filaments | Recycled Polyester | 300 | 96 | Semi Dull | Draw Textured Yarn | 82.5 | 150*2 INT | Filaments | WOVEN | TWILL | 242 | 1.37 |  | P-DY09 | 고압 래피드 염색기 | 29709.6972 | Sera Wash C-NEP | DYSTAR | 정련호발제 | 3 | NaOH | 삼일 | 가성소다 | 5 | CH3COOH | 삼일 | 빙초산 | 1 | 45 | 5.5 | 95 | 60 | 0 | 95 | 0 | 0 | 95 | 0 | 0 | 95 | 0 | 0 | 95 | 0 | 0 | 95 | 0 | 0 | 95 | 0 | 80 | 10 | 2 | P-DY12 | 산업용 텐터기 | 1 | 3 | 3 |  |  | 170 | 170 | 20 | 1200 |  |  | 170 | 170 | 20 | 1200 |  |  | 170 | 170 | 20 | 1200 |  |  | 170 | 170 | 20 | 1200 |  |  | 170 | 170 | 20 | 1200 |  |  | 170 | 170 | 20 | 1200 |  |  | 170 | 170 | 20 | 1200 | 10 | Dorosperse Yellow KKL | ARCHROMA | 분산 |  | 0.017 | Dorosperse Blue KKL | ARCHROMA | 분산 |  | 0.033 | [6 empty] | 0.05 |  |  |  |  | 1:10 | 0.1 | Sunsolt RM-340S | 니카코리아 | 분산·균염제 | 0.3 | 빙초산 | 삼일 | 산 | 0.2 | [8 empty] | P-DY02 | IR 염색기 | 40 | 1.5 | 64 | 0 | 0.75 | 100 | 0 | 1.458333333 | 135 | 60 | 1.97222 | 64 | 0 | 0 | 64 | 0 | 0 | 64 | 0 | 0 | 64 | 0 | P-DY02 | IR 염색기 | NaOH | 삼일 | 가성소다 | 2 | Sera Con M-FAS | Dystar | 환원세정제 | 4 | 1:10 | 0.1 | 40 | 2 | 80 | 20 | 0 | 80 | 0 | 0 | 80 | 0 | 0 | 80 | 0 | 0 | 80 | 0 | 0 | 80 | 0 | 0 | 80 | 0 | 60 |  | 1 | 25 |  | 2 |  |  |  | 100 | 10 |  |  |  |  | P-DY05 | 실험실 패더 | 1 | 1 | P-DY06 | 실험실 텐터 | 180 | 1 | 2 | 2 | [165 empty] | 319 | 1.135
| 377 | 2021-08-24 | 다이텍연구원 | 1 | P-DY09 | 고압 래피드 염색기 | RAW-029 | Recycled Polyester | 300 | 96 | Semi Dull | Draw Textured Yarn | 82.5 | 150*2 INT | Filaments | Recycled Polyester | 300 | 96 | Semi Dull | Draw Textured Yarn | 82.5 | 150*2 INT | Filaments | WOVEN | TWILL | 242 | 1.37 |  | P-DY09 | 고압 래피드 염색기 | 29709.6972 | Sera Wash C-NEP | DYSTAR | 정련호발제 | 3 | NaOH | 삼일 | 가성소다 | 5 | CH3COOH | 삼일 | 빙초산 | 1 | 45 | 5.5 | 95 | 60 | 0 | 95 | 0 | 0 | 95 | 0 | 0 | 95 | 0 | 0 | 95 | 0 | 0 | 95 | 0 | 0 | 95 | 0 | 80 | 10 | 2 | P-DY12 | 산업용 텐터기 | 1 | 3 | 3 |  |  | 170 | 170 | 20 | 1200 |  |  | 170 | 170 | 20 | 1200 |  |  | 170 | 170 | 20 | 1200 |  |  | 170 | 170 | 20 | 1200 |  |  | 170 | 170 | 20 | 1200 |  |  | 170 | 170 | 20 | 1200 |  |  | 170 | 170 | 20 | 1200 | 10 | Dorosperse Yellow KKL | ARCHROMA | 분산 |  | 0.017 | Dorosperse Red KKL | ARCHROMA | 분산 |  | 0.017 | Dorosperse Blue KKL | ARCHROMA | 분산 |  | 0.017 |  | 0.051 |  |  |  |  | 1:10 | 0.1 | Sunsolt RM-340S | 니카코리아 | 분산·균염제 | 0.3 | 빙초산 | 삼일 | 산 | 0.2 | [8 empty] | P-DY02 | IR 염색기 | 40 | 1.5 | 64 | 0 | 0.75 | 100 | 0 | 1.458333333 | 135 | 60 | 1.97222 | 64 | 0 | 0 | 64 | 0 | 0 | 64 | 0 | 0 | 64 | 0 | P-DY02 | IR 염색기 | NaOH | 삼일 | 가성소다 | 2 | Sera Con M-FAS | Dystar | 환원세정제 | 4 | 1:10 | 0.1 | 40 | 2 | 80 | 20 | 0 | 80 | 0 | 0 | 80 | 0 | 0 | 80 | 0 | 0 | 80 | 0 | 0 | 80 | 0 | 0 | 80 | 0 | 60 |  | 1 | 25 |  | 2 |  |  |  | 100 | 10 |  |  |  |  | P-DY05 | 실험실 패더 | 1 | 1 | P-DY06 | 실험실 텐터 | 180 | 1 | 2 | 2 | [165 empty] | 319 | 1.135
| 377 | 2021-08-24 | 다이텍연구원 | 1 | P-DY09 | 고압 래피드 염색기 | RAW-029 | Recycled Polyester | 300 | 96 | Semi Dull | Draw Textured Yarn | 82.5 | 150*2 INT | Filaments | Recycled Polyester | 300 | 96 | Semi Dull | Draw Textured Yarn | 82.5 | 150*2 INT | Filaments | WOVEN | TWILL | 242 | 1.37 |  | P-DY09 | 고압 래피드 염색기 | 29709.6972 | Sera Wash C-NEP | DYSTAR | 정련호발제 | 3 | NaOH | 삼일 | 가성소다 | 5 | CH3COOH | 삼일 | 빙초산 | 1 | 45 | 5.5 | 95 | 60 | 0 | 95 | 0 | 0 | 95 | 0 | 0 | 95 | 0 | 0 | 95 | 0 | 0 | 95 | 0 | 0 | 95 | 0 | 80 | 10 | 2 | P-DY12 | 산업용 텐터기 | 1 | 3 | 3 |  |  | 170 | 170 | 20 | 1200 |  |  | 170 | 170 | 20 | 1200 |  |  | 170 | 170 | 20 | 1200 |  |  | 170 | 170 | 20 | 1200 |  |  | 170 | 170 | 20 | 1200 |  |  | 170 | 170 | 20 | 1200 |  |  | 170 | 170 | 20 | 1200 | 10 | Dorosperse Yellow KKL | ARCHROMA | 분산 |  | 0.017 | Dorosperse Red KKL | ARCHROMA | 분산 |  | 0.033 | [6 empty] | 0.05 |  |  |  |  | 1:10 | 0.1 | Sunsolt RM-340S | 니카코리아 | 분산·균염제 | 0.3 | 빙초산 | 삼일 | 산 | 0.2 | [8 empty] | P-DY02 | IR 염색기 | 40 | 1.5 | 64 | 0 | 0.75 | 100 | 0 | 1.458333333 | 135 | 60 | 1.97222 | 64 | 0 | 0 | 64 | 0 | 0 | 64 | 0 | 0 | 64 | 0 | P-DY02 | IR 염색기 | NaOH | 삼일 | 가성소다 | 2 | Sera Con M-FAS | Dystar | 환원세정제 | 4 | 1:10 | 0.1 | 40 | 2 | 80 | 20 | 0 | 80 | 0 | 0 | 80 | 0 | 0 | 80 | 0 | 0 | 80 | 0 | 0 | 80 | 0 | 0 | 80 | 0 | 60 |  | 1 | 25 |  | 2 |  |  |  | 100 | 10 |  |  |  |  | P-DY05 | 실험실 패더 | 1 | 1 | P-DY06 | 실험실 텐터 | 180 | 1 | 2 | 2 | [165 empty] | 319 | 1.135
| 377 | 2021-08-24 | 다이텍연구원 | 1 | P-DY09 | 고압 래피드 염색기 | RAW-029 | Recycled Polyester | 300 | 96 | Semi Dull | Draw Textured Yarn | 82.5 | 150*2 INT | Filaments | Recycled Polyester | 300 | 96 | Semi Dull | Draw Textured Yarn | 82.5 | 150*2 INT | Filaments | WOVEN | TWILL | 242 | 1.37 |  | P-DY09 | 고압 래피드 염색기 | 29709.6972 | Sera Wash C-NEP | DYSTAR | 정련호발제 | 3 | NaOH | 삼일 | 가성소다 | 5 | CH3COOH | 삼일 | 빙초산 | 1 | 45 | 5.5 | 95 | 60 | 0 | 95 | 0 | 0 | 95 | 0 | 0 | 95 | 0 | 0 | 95 | 0 | 0 | 95 | 0 | 0 | 95 | 0 | 80 | 10 | 2 | P-DY12 | 산업용 텐터기 | 1 | 3 | 3 |  |  | 170 | 170 | 20 | 1200 |  |  | 170 | 170 | 20 | 1200 |  |  | 170 | 170 | 20 | 1200 |  |  | 170 | 170 | 20 | 1200 |  |  | 170 | 170 | 20 | 1200 |  |  | 170 | 170 | 20 | 1200 |  |  | 170 | 170 | 20 | 1200 | 10 | Dorosperse Yellow KKL | ARCHROMA | 분산 |  | 0.033 | Dorosperse Blue KKL | ARCHROMA | 분산 |  | 0.017 | [6 empty] | 0.05 |  |  |  |  | 1:10 | 0.1 | Sunsolt RM-340S | 니카코리아 | 분산·균염제 | 0.3 | 빙초산 | 삼일 | 산 | 0.2 | [8 empty] | P-DY02 | IR 염색기 | 40 | 1.5 | 64 | 0 | 0.75 | 100 | 0 | 1.458333333 | 135 | 60 | 1.97222 | 64 | 0 | 0 | 64 | 0 | 0 | 64 | 0 | 0 | 64 | 0 | P-DY02 | IR 염색기 | NaOH | 삼일 | 가성소다 | 2 | Sera Con M-FAS | Dystar | 환원세정제 | 4 | 1:10 | 0.1 | 40 | 2 | 80 | 20 | 0 | 80 | 0 | 0 | 80 | 0 | 0 | 80 | 0 | 0 | 80 | 0 | 0 | 80 | 0 | 0 | 80 | 0 | 60 |  | 1 | 25 |  | 2 |  |  |  | 100 | 10 |  |  |  |  | P-DY05 | 실험실 패더 | 1 | 1 | P-DY06 | 실험실 텐터 | 180 | 1 | 2 | 2 | [165 empty] | 319 | 1.135
| 377 | 2021-08-24 | 다이텍연구원 | 1 | P-DY09 | 고압 래피드 염색기 | RAW-029 | Recycled Polyester | 300 | 96 | Semi Dull | Draw Textured Yarn | 82.5 | 150*2 INT | Filaments | Recycled Polyester | 300 | 96 | Semi Dull | Draw Textured Yarn | 82.5 | 150*2 INT | Filaments | WOVEN | TWILL | 242 | 1.37 |  | P-DY09 | 고압 래피드 염색기 | 29709.6972 | Sera Wash C-NEP | DYSTAR | 정련호발제 | 3 | NaOH | 삼일 | 가성소다 | 5 | CH3COOH | 삼일 | 빙초산 | 1 | 45 | 5.5 | 95 | 60 | 0 | 95 | 0 | 0 | 95 | 0 | 0 | 95 | 0 | 0 | 95 | 0 | 0 | 95 | 0 | 0 | 95 | 0 | 80 | 10 | 2 | P-DY12 | 산업용 텐터기 | 1 | 3 | 3 |  |  | 170 | 170 | 20 | 1200 |  |  | 170 | 170 | 20 | 1200 |  |  | 170 | 170 | 20 | 1200 |  |  | 170 | 170 | 20 | 1200 |  |  | 170 | 170 | 20 | 1200 |  |  | 170 | 170 | 20 | 1200 |  |  | 170 | 170 | 20 | 1200 | 10 | Dorosperse Yellow KKL | ARCHROMA | 분산 |  | 0.033 | Dorosperse Red KKL | ARCHROMA | 분산 |  | 0.017 | [6 empty] | 0.05 |  |  |  |  | 1:10 | 0.1 | Sunsolt RM-340S | 니카코리아 | 분산·균염제 | 0.3 | 빙초산 | 삼일 | 산 | 0.2 | [8 empty] | P-DY02 | IR 염색기 | 40 | 1.5 | 64 | 0 | 0.75 | 100 | 0 | 1.458333333 | 135 | 60 | 1.97222 | 64 | 0 | 0 | 64 | 0 | 0 | 64 | 0 | 0 | 64 | 0 | P-DY02 | IR 염색기 | NaOH | 삼일 | 가성소다 | 2 | Sera Con M-FAS | Dystar | 환원세정제 | 4 | 1:10 | 0.1 | 40 | 2 | 80 | 20 | 0 | 80 | 0 | 0 | 80 | 0 | 0 | 80 | 0 | 0 | 80 | 0 | 0 | 80 | 0 | 0 | 80 | 0 | 60 |  | 1 | 25 |  | 2 |  |  |  | 100 | 10 |  |  |  |  | P-DY05 | 실험실 패더 | 1 | 1 | P-DY06 | 실험실 텐터 | 180 | 1 | 2 | 2 | [165 empty] | 319 | 1.135
|  | 2021-08-24 | 다이텍연구원 | 1 | P-DY09 | 고압 래피드 염색기 | RAW-029 | Recycled Polyester | 300 | 96 | Semi Dull | Draw Textured Yarn | 82.5 | 150*2 INT | Filaments | Recycled Polyester | 300 | 96 | Semi Dull | Draw Textured Yarn | 82.5 | 150*2 INT | Filaments | WOVEN | TWILL | 242 | 1.37 |  | P-DY09 | 고압 래피드 염색기 | 29709.6972 | Sera Wash C-NEP | DYSTAR | 정련호발제 | 3 | NaOH | 삼일 | 가성소다 | 5 | CH3COOH | 삼일 | 빙초산 | 1 | 45 | 5.5 | 95 | 60 | 0 | 95 | 0 | 0 | 95 | 0 | 0 | 95 | 0 | 0 | 95 | 0 | 0 | 95 | 0 | 0 | 95 | 0 | 80 | 10 | 2 | P-DY12 | 산업용 텐터기 | 1 | 3 | 3 |  |  | 170 | 170 | 20 | 1200 |  |  | 170 | 170 | 20 | 1200 |  |  | 170 | 170 | 20 | 1200 |  |  | 170 | 170 | 20 | 1200 |  |  | 170 | 170 | 20 | 1200 |  |  | 170 | 170 | 20 | 1200 |  |  | 170 | 170 | 20 | 1200 | 10 | Dorosperse Red KKL | ARCHROMA | 분산 |  | 0.033 | Dorosperse Blue KKL | ARCHROMA | 분산 |  | 0.067 | [6 empty] | 0.1 |  |  |  |  | 1:10 | 0.1 | Sunsolt RM-340S | 니카코리아 | 분산·균염제 | 0.3 | 빙초산 | 삼일 | 산 | 0.2 | [8 empty] | P-DY02 | IR 염색기 | 40 | 1.5 | 64 | 0 | 0.75 | 100 | 0 | 1.458333333 | 135 | 60 | 1.97222 | 64 | 0 | 0 | 64 | 0 | 0 | 64 | 0 | 0 | 64 | 0 | P-DY02 | IR 염색기 | NaOH | 삼일 | 가성소다 | 2 | Sera Con M-FAS | Dystar | 환원세정제 | 4 | 1:10 | 0.1 | 40 | 2 | 80 | 20 | 0 | 80 | 0 | 0 | 80 | 0 | 0 | 80 | 0 | 0 | 80 | 0 | 0 | 80 | 0 | 0 | 80 | 0 | 60 |  | 1 | 25 |  | 2 |  |  |  | 100 | 10 |  |  |  |  | P-DY05 | 실험실 패더 | 1 | 1 | P-DY06 | 실험실 텐터 | 180 | 1 | 2 | 2 | [165 empty] | 319 | 1.135
|  | 2021-08-24 | 다이텍연구원 | 1 | P-DY09 | 고압 래피드 염색기 | RAW-029 | Recycled Polyester | 300 | 96 | Semi Dull | Draw Textured Yarn | 82.5 | 150*2 INT | Filaments | Recycled Polyester | 300 | 96 | Semi Dull | Draw Textured Yarn | 82.5 | 150*2 INT | Filaments | WOVEN | TWILL | 242 | 1.37 |  | P-DY09 | 고압 래피드 염색기 | 29709.6972 | Sera Wash C-NEP | DYSTAR | 정련호발제 | 3 | NaOH | 삼일 | 가성소다 | 5 | CH3COOH | 삼일 | 빙초산 | 1 | 45 | 5.5 | 95 | 60 | 0 | 95 | 0 | 0 | 95 | 0 | 0 | 95 | 0 | 0 | 95 | 0 | 0 | 95 | 0 | 0 | 95 | 0 | 80 | 10 | 2 | P-DY12 | 산업용 텐터기 | 1 | 3 | 3 |  |  | 170 | 170 | 20 | 1200 |  |  | 170 | 170 | 20 | 1200 |  |  | 170 | 170 | 20 | 1200 |  |  | 170 | 170 | 20 | 1200 |  |  | 170 | 170 | 20 | 1200 |  |  | 170 | 170 | 20 | 1200 |  |  | 170 | 170 | 20 | 1200 | 10 | Dorosperse Red KKL | ARCHROMA | 분산 |  | 0.067 | Dorosperse Blue KKL | ARCHROMA | 분산 |  | 0.033 | [6 empty] | 0.1 |  |  |  |  | 1:10 | 0.1 | Sunsolt RM-340S | 니카코리아 | 분산·균염제 | 0.3 | 빙초산 | 삼일 | 산 | 0.2 | [8 empty] | P-DY02 | IR 염색기 | 40 | 1.5 | 64 | 0 | 0.75 | 100 | 0 | 1.458333333 | 135 | 60 | 1.97222 | 64 | 0 | 0 | 64 | 0 | 0 | 64 | 0 | 0 | 64 | 0 | P-DY02 | IR 염색기 | NaOH | 삼일 | 가성소다 | 2 | Sera Con M-FAS | Dystar | 환원세정제 | 4 | 1:10 | 0.1 | 40 | 2 | 80 | 20 | 0 | 80 | 0 | 0 | 80 | 0 | 0 | 80 | 0 | 0 | 80 | 0 | 0 | 80 | 0 | 0 | 80 | 0 | 60 |  | 1 | 25 |  | 2 |  |  |  | 100 | 10 |  |  |  |  | P-DY05 | 실험실 패더 | 1 | 1 | P-DY06 | 실험실 텐터 | 180 | 1 | 2 | 2 | [165 empty] | 319 | 1.135
|  | 2021-08-24 | 다이텍연구원 | 1 | P-DY09 | 고압 래피드 염색기 | RAW-029 | Recycled Polyester | 300 | 96 | Semi Dull | Draw Textured Yarn | 82.5 | 150*2 INT | Filaments | Recycled Polyester | 300 | 96 | Semi Dull | Draw Textured Yarn | 82.5 | 150*2 INT | Filaments | WOVEN | TWILL | 242 | 1.37 |  | P-DY09 | 고압 래피드 염색기 | 29709.6972 | Sera Wash C-NEP | DYSTAR | 정련호발제 | 3 | NaOH | 삼일 | 가성소다 | 5 | CH3COOH | 삼일 | 빙초산 | 1 | 45 | 5.5 | 95 | 60 | 0 | 95 | 0 | 0 | 95 | 0 | 0 | 95 | 0 | 0 | 95 | 0 | 0 | 95 | 0 | 0 | 95 | 0 | 80 | 10 | 2 | P-DY12 | 산업용 텐터기 | 1 | 3 | 3 |  |  | 170 | 170 | 20 | 1200 |  |  | 170 | 170 | 20 | 1200 |  |  | 170 | 170 | 20 | 1200 |  |  | 170 | 170 | 20 | 1200 |  |  | 170 | 170 | 20 | 1200 |  |  | 170 | 170 | 20 | 1200 |  |  | 170 | 170 | 20 | 1200 | 10 | Dorosperse Yellow KKL | ARCHROMA | 분산 |  | 0.033 | Dorosperse Blue KKL | ARCHROMA | 분산 |  | 0.067 | [6 empty] | 0.1 |  |  |  |  | 1:10 | 0.1 | Sunsolt RM-340S | 니카코리아 | 분산·균염제 | 0.3 | 빙초산 | 삼일 | 산 | 0.2 | [42 empty] | 1:10 | 0.1 | 40 | 2 | 80 | 20 | 0 | 80 | 0 | 0 | 80 | 0 | 0 | 80 | 0 | 0 | 80 | 0 | 0 | 80 | 0 | 0 | 80 | 0 | 60 |  | 1 | 25 |  | 2 |  |  |  | 100 | 10 |  |  |  |  | P-DY05 | 실험실 패더 | 1 | 1 | P-DY06 | 실험실 텐터 | 180 | 1 | 2 | 2 | [165 empty] | 319 | 1.135
|  | 2021-08-24 | 다이텍연구원 | 1 | P-DY09 | 고압 래피드 염색기 | RAW-029 | Recycled Polyester | 300 | 96 | Semi Dull | Draw Textured Yarn | 82.5 | 150*2 INT | Filaments | Recycled Polyester | 300 | 96 | Semi Dull | Draw Textured Yarn | 82.5 | 150*2 INT | Filaments | WOVEN | TWILL | 242 | 1.37 |  | P-DY09 | 고압 래피드 염색기 | 29709.6972 | Sera Wash C-NEP | DYSTAR | 정련호발제 | 3 | NaOH | 삼일 | 가성소다 | 5 | CH3COOH | 삼일 | 빙초산 | 1 | 45 | 5.5 | 95 | 60 | 0 | 95 | 0 | 0 | 95 | 0 | 0 | 95 | 0 | 0 | 95 | 0 | 0 | 95 | 0 | 0 | 95 | 0 | 80 | 10 | 2 | P-DY12 | 산업용 텐터기 | 1 | 3 | 3 |  |  | 170 | 170 | 20 | 1200 |  |  | 170 | 170 | 20 | 1200 |  |  | 170 | 170 | 20 | 1200 |  |  | 170 | 170 | 20 | 1200 |  |  | 170 | 170 | 20 | 1200 |  |  | 170 | 170 | 20 | 1200 |  |  | 170 | 170 | 20 | 1200 | 10 | Dorosperse Yellow KKL | ARCHROMA | 분산 |  | 0.033 | Dorosperse Red KKL | ARCHROMA | 분산 |  | 0.033 | Dorosperse Blue KKL | ARCHROMA | 분산 |  | 0.033 |  | 0.099 |  |  |  |  | 1:10 | 0.1 | Sunsolt RM-340S | 니카코리아 | 분산·균염제 | 0.3 | 빙초산 | 삼일 | 산 | 0.2 | [42 empty] | 1:10 | 0.1 | 40 | 2 | 80 | 20 | 0 | 80 | 0 | 0 | 80 | 0 | 0 | 80 | 0 | 0 | 80 | 0 | 0 | 80 | 0 | 0 | 80 | 0 | 60 |  | 1 | 25 |  | 2 |  |  |  | 100 | 10 |  |  |  |  | P-DY05 | 실험실 패더 | 1 | 1 | P-DY06 | 실험실 텐터 | 180 | 1 | 2 | 2 | [165 empty] | 319 | 1.135
|  | 2021-08-24 | 다이텍연구원 | 1 | P-DY09 | 고압 래피드 염색기 | RAW-029 | Recycled Polyester | 300 | 96 | Semi Dull | Draw Textured Yarn | 82.5 | 150*2 INT | Filaments | Recycled Polyester | 300 | 96 | Semi Dull | Draw Textured Yarn | 82.5 | 150*2 INT | Filaments | WOVEN | TWILL | 242 | 1.37 |  | P-DY09 | 고압 래피드 염색기 | 29709.6972 | Sera Wash C-NEP | DYSTAR | 정련호발제 | 3 | NaOH | 삼일 | 가성소다 | 5 | CH3COOH | 삼일 | 빙초산 | 1 | 45 | 5.5 | 95 | 60 | 0 | 95 | 0 | 0 | 95 | 0 | 0 | 95 | 0 | 0 | 95 | 0 | 0 | 95 | 0 | 0 | 95 | 0 | 80 | 10 | 2 | P-DY12 | 산업용 텐터기 | 1 | 3 | 3 |  |  | 170 | 170 | 20 | 1200 |  |  | 170 | 170 | 20 | 1200 |  |  | 170 | 170 | 20 | 1200 |  |  | 170 | 170 | 20 | 1200 |  |  | 170 | 170 | 20 | 1200 |  |  | 170 | 170 | 20 | 1200 |  |  | 170 | 170 | 20 | 1200 | 10 | Dorosperse Yellow KKL | ARCHROMA | 분산 |  | 0.033 | Dorosperse Red KKL | ARCHROMA | 분산 |  | 0.067 | [6 empty] | 0.1 |  |  |  |  | 1:10 | 0.1 | Sunsolt RM-340S | 니카코리아 | 분산·균염제 | 0.3 | 빙초산 | 삼일 | 산 | 0.2 | [42 empty] | 1:10 | 0.1 | 40 | 2 | 80 | 20 | 0 | 80 | 0 | 0 | 80 | 0 | 0 | 80 | 0 | 0 | 80 | 0 | 0 | 80 | 0 | 0 | 80 | 0 | 60 |  | 1 | 25 |  | 2 |  |  |  | 100 | 10 |  |  |  |  | P-DY05 | 실험실 패더 | 1 | 1 | P-DY06 | 실험실 텐터 | 180 | 1 | 2 | 2 | [165 empty] | 319 | 1.135
|  | 2021-08-24 | 다이텍연구원 | 1 | P-DY09 | 고압 래피드 염색기 | RAW-029 | Recycled Polyester | 300 | 96 | Semi Dull | Draw Textured Yarn | 82.5 | 150*2 INT | Filaments | Recycled Polyester | 300 | 96 | Semi Dull | Draw Textured Yarn | 82.5 | 150*2 INT | Filaments | WOVEN | TWILL | 242 | 1.37 |  | P-DY09 | 고압 래피드 염색기 | 29709.6972 | Sera Wash C-NEP | DYSTAR | 정련호발제 | 3 | NaOH | 삼일 | 가성소다 | 5 | CH3COOH | 삼일 | 빙초산 | 1 | 45 | 5.5 | 95 | 60 | 0 | 95 | 0 | 0 | 95 | 0 | 0 | 95 | 0 | 0 | 95 | 0 | 0 | 95 | 0 | 0 | 95 | 0 | 80 | 10 | 2 | P-DY12 | 산업용 텐터기 | 1 | 3 | 3 |  |  | 170 | 170 | 20 | 1200 |  |  | 170 | 170 | 20 | 1200 |  |  | 170 | 170 | 20 | 1200 |  |  | 170 | 170 | 20 | 1200 |  |  | 170 | 170 | 20 | 1200 |  |  | 170 | 170 | 20 | 1200 |  |  | 170 | 170 | 20 | 1200 | 10 | Dorosperse Yellow KKL | ARCHROMA | 분산 |  | 0.067 | Dorosperse Blue KKL | ARCHROMA | 분산 |  | 0.033 | [6 empty] | 0.1 |  |  |  |  | 1:10 | 0.1 | Sunsolt RM-340S | 니카코리아 | 분산·균염제 | 0.3 | 빙초산 | 삼일 | 산 | 0.2 | [42 empty] | 1:10 | 0.1 | 40 | 2 | 80 | 20 | 0 | 80 | 0 | 0 | 80 | 0 | 0 | 80 | 0 | 0 | 80 | 0 | 0 | 80 | 0 | 0 | 80 | 0 | 60 |  | 1 | 25 |  | 2 |  |  |  | 100 | 10 |  |  |  |  | P-DY05 | 실험실 패더 | 1 | 1 | P-DY06 | 실험실 텐터 | 180 | 1 | 2 | 2 | [165 empty] | 319 | 1.135
|  | 2021-08-24 | 다이텍연구원 | 1 | P-DY09 | 고압 래피드 염색기 | RAW-029 | Recycled Polyester | 300 | 96 | Semi Dull | Draw Textured Yarn | 82.5 | 150*2 INT | Filaments | Recycled Polyester | 300 | 96 | Semi Dull | Draw Textured Yarn | 82.5 | 150*2 INT | Filaments | WOVEN | TWILL | 242 | 1.37 |  | P-DY09 | 고압 래피드 염색기 | 29709.6972 | Sera Wash C-NEP | DYSTAR | 정련호발제 | 3 | NaOH | 삼일 | 가성소다 | 5 | CH3COOH | 삼일 | 빙초산 | 1 | 45 | 5.5 | 95 | 60 | 0 | 95 | 0 | 0 | 95 | 0 | 0 | 95 | 0 | 0 | 95 | 0 | 0 | 95 | 0 | 0 | 95 | 0 | 80 | 10 | 2 | P-DY12 | 산업용 텐터기 | 1 | 3 | 3 |  |  | 170 | 170 | 20 | 1200 |  |  | 170 | 170 | 20 | 1200 |  |  | 170 | 170 | 20 | 1200 |  |  | 170 | 170 | 20 | 1200 |  |  | 170 | 170 | 20 | 1200 |  |  | 170 | 170 | 20 | 1200 |  |  | 170 | 170 | 20 | 1200 | 10 | Dorosperse Yellow KKL | ARCHROMA | 분산 |  | 0.067 | Dorosperse Red KKL | ARCHROMA | 분산 |  | 0.033 | [6 empty] | 0.1 |  |  |  |  | 1:10 | 0.1 | Sunsolt RM-340S | 니카코리아 | 분산·균염제 | 0.3 | 빙초산 | 삼일 | 산 | 0.2 | [42 empty] | 1:10 | 0.1 | 40 | 2 | 80 | 20 | 0 | 80 | 0 | 0 | 80 | 0 | 0 | 80 | 0 | 0 | 80 | 0 | 0 | 80 | 0 | 0 | 80 | 0 | 60 |  | 1 | 25 |  | 2 |  |  |  | 100 | 10 |  |  |  |  | P-DY05 | 실험실 패더 | 1 | 1 | P-DY06 | 실험실 텐터 | 180 | 1 | 2 | 2 | [165 empty] | 319 | 1.135
|  | 2021-08-24 | 다이텍연구원 | 1 | P-DY09 | 고압 래피드 염색기 | RAW-029 | Recycled Polyester | 300 | 96 | Semi Dull | Draw Textured Yarn | 82.5 | 150*2 INT | Filaments | Recycled Polyester | 300 | 96 | Semi Dull | Draw Textured Yarn | 82.5 | 150*2 INT | Filaments | WOVEN | TWILL | 242 | 1.37 |  | P-DY09 | 고압 래피드 염색기 | 29709.6972 | Sera Wash C-NEP | DYSTAR | 정련호발제 | 3 | NaOH | 삼일 | 가성소다 | 5 | CH3COOH | 삼일 | 빙초산 | 1 | 45 | 5.5 | 95 | 60 | 0 | 95 | 0 | 0 | 95 | 0 | 0 | 95 | 0 | 0 | 95 | 0 | 0 | 95 | 0 | 0 | 95 | 0 | 80 | 10 | 2 | P-DY12 | 산업용 텐터기 | 1 | 3 | 3 |  |  | 170 | 170 | 20 | 1200 |  |  | 170 | 170 | 20 | 1200 |  |  | 170 | 170 | 20 | 1200 |  |  | 170 | 170 | 20 | 1200 |  |  | 170 | 170 | 20 | 1200 |  |  | 170 | 170 | 20 | 1200 |  |  | 170 | 170 | 20 | 1200 | 10 | Dorosperse Red KKL | ARCHROMA | 분산 |  | 0.167 | Dorosperse Blue KKL | ARCHROMA | 분산 |  | 0.333 | [6 empty] | 0.5 |  |  |  |  | 1:10 | 0.1 | Sunsolt RM-340S | 니카코리아 | 분산·균염제 | 0.3 | 빙초산 | 삼일 | 산 | 0.2 | [42 empty] | 1:10 | 0.1 | 40 | 2 | 80 | 20 | 0 | 80 | 0 | 0 | 80 | 0 | 0 | 80 | 0 | 0 | 80 | 0 | 0 | 80 | 0 | 0 | 80 | 0 | 60 |  | 1 | 25 |  | 2 |  |  |  | 100 | 10 |  |  |  |  | P-DY05 | 실험실 패더 | 1 | 1 | P-DY06 | 실험실 텐터 | 180 | 1 | 2 | 2 | [165 empty] | 319 | 1.135
|  | 2021-08-24 | 다이텍연구원 | 1 | P-DY09 | 고압 래피드 염색기 | RAW-029 | Recycled Polyester | 300 | 96 | Semi Dull | Draw Textured Yarn | 82.5 | 150*2 INT | Filaments | Recycled Polyester | 300 | 96 | Semi Dull | Draw Textured Yarn | 82.5 | 150*2 INT | Filaments | WOVEN | TWILL | 242 | 1.37 |  | P-DY09 | 고압 래피드 염색기 | 29709.6972 | Sera Wash C-NEP | DYSTAR | 정련호발제 | 3 | NaOH | 삼일 | 가성소다 | 5 | CH3COOH | 삼일 | 빙초산 | 1 | 45 | 5.5 | 95 | 60 | 0 | 95 | 0 | 0 | 95 | 0 | 0 | 95 | 0 | 0 | 95 | 0 | 0 | 95 | 0 | 0 | 95 | 0 | 80 | 10 | 2 | P-DY12 | 산업용 텐터기 | 1 | 3 | 3 |  |  | 170 | 170 | 20 | 1200 |  |  | 170 | 170 | 20 | 1200 |  |  | 170 | 170 | 20 | 1200 |  |  | 170 | 170 | 20 | 1200 |  |  | 170 | 170 | 20 | 1200 |  |  | 170 | 170 | 20 | 1200 |  |  | 170 | 170 | 20 | 1200 | 10 | Dorosperse Red KKL | ARCHROMA | 분산 |  | 0.333 | Dorosperse Blue KKL | ARCHROMA | 분산 |  | 0.167 | [6 empty] | 0.5 |  |  |  |  | 1:10 | 0.1 | Sunsolt RM-340S | 니카코리아 | 분산·균염제 | 0.3 | 빙초산 | 삼일 | 산 | 0.2 | [42 empty] | 1:10 | 0.1 | 40 | 2 | 80 | 20 | 0 | 80 | 0 | 0 | 80 | 0 | 0 | 80 | 0 | 0 | 80 | 0 | 0 | 80 | 0 | 0 | 80 | 0 | 60 |  | 1 | 25 |  | 2 |  |  |  | 100 | 10 |  |  |  |  | P-DY05 | 실험실 패더 | 1 | 1 | P-DY06 | 실험실 텐터 | 180 | 1 | 2 | 2 | [165 empty] | 319 | 1.135
|  | 2021-08-24 | 다이텍연구원 | 1 | P-DY09 | 고압 래피드 염색기 | RAW-029 | Recycled Polyester | 300 | 96 | Semi Dull | Draw Textured Yarn | 82.5 | 150*2 INT | Filaments | Recycled Polyester | 300 | 96 | Semi Dull | Draw Textured Yarn | 82.5 | 150*2 INT | Filaments | WOVEN | TWILL | 242 | 1.37 |  | P-DY09 | 고압 래피드 염색기 | 29709.6972 | Sera Wash C-NEP | DYSTAR | 정련호발제 | 3 | NaOH | 삼일 | 가성소다 | 5 | CH3COOH | 삼일 | 빙초산 | 1 | 45 | 5.5 | 95 | 60 | 0 | 95 | 0 | 0 | 95 | 0 | 0 | 95 | 0 | 0 | 95 | 0 | 0 | 95 | 0 | 0 | 95 | 0 | 80 | 10 | 2 | P-DY12 | 산업용 텐터기 | 1 | 3 | 3 |  |  | 170 | 170 | 20 | 1200 |  |  | 170 | 170 | 20 | 1200 |  |  | 170 | 170 | 20 | 1200 |  |  | 170 | 170 | 20 | 1200 |  |  | 170 | 170 | 20 | 1200 |  |  | 170 | 170 | 20 | 1200 |  |  | 170 | 170 | 20 | 1200 | 10 | Dorosperse Yellow KKL | ARCHROMA | 분산 |  | 0.167 | Dorosperse Blue KKL | ARCHROMA | 분산 |  | 0.333 | [6 empty] | 0.5 |  |  |  |  | 1:10 | 0.1 | Sunsolt RM-340S | 니카코리아 | 분산·균염제 | 0.3 | 빙초산 | 삼일 | 산 | 0.2 | [42 empty] | 1:10 | 0.1 | 40 | 2 | 80 | 20 | 0 | 80 | 0 | 0 | 80 | 0 | 0 | 80 | 0 | 0 | 80 | 0 | 0 | 80 | 0 | 0 | 80 | 0 | 60 |  | 1 | 25 |  | 2 |  |  |  | 100 | 10 |  |  |  |  | P-DY05 | 실험실 패더 | 1 | 1 | P-DY06 | 실험실 텐터 | 180 | 1 | 2 | 2 | [165 empty] | 319 | 1.135
|  | 2021-08-24 | 다이텍연구원 | 1 | P-DY09 | 고압 래피드 염색기 | RAW-029 | Recycled Polyester | 300 | 96 | Semi Dull | Draw Textured Yarn | 82.5 | 150*2 INT | Filaments | Recycled Polyester | 300 | 96 | Semi Dull | Draw Textured Yarn | 82.5 | 150*2 INT | Filaments | WOVEN | TWILL | 242 | 1.37 |  | P-DY09 | 고압 래피드 염색기 | 29709.6972 | Sera Wash C-NEP | DYSTAR | 정련호발제 | 3 | NaOH | 삼일 | 가성소다 | 5 | CH3COOH | 삼일 | 빙초산 | 1 | 45 | 5.5 | 95 | 60 | 0 | 95 | 0 | 0 | 95 | 0 | 0 | 95 | 0 | 0 | 95 | 0 | 0 | 95 | 0 | 0 | 95 | 0 | 80 | 10 | 2 | P-DY12 | 산업용 텐터기 | 1 | 3 | 3 |  |  | 170 | 170 | 20 | 1200 |  |  | 170 | 170 | 20 | 1200 |  |  | 170 | 170 | 20 | 1200 |  |  | 170 | 170 | 20 | 1200 |  |  | 170 | 170 | 20 | 1200 |  |  | 170 | 170 | 20 | 1200 |  |  | 170 | 170 | 20 | 1200 | 10 | Dorosperse Yellow KKL | ARCHROMA | 분산 |  | 0.167 | Dorosperse Red KKL | ARCHROMA | 분산 |  | 0.167 | Dorosperse Blue KKL | ARCHROMA | 분산 |  | 0.167 |  | 0.501 |  |  |  |  | 1:10 | 0.1 | Sunsolt RM-340S | 니카코리아 | 분산·균염제 | 0.3 | 빙초산 | 삼일 | 산 | 0.2 | [42 empty] | 1:10 | 0.1 | 40 | 2 | 80 | 20 | 0 | 80 | 0 | 0 | 80 | 0 | 0 | 80 | 0 | 0 | 80 | 0 | 0 | 80 | 0 | 0 | 80 | 0 | 60 |  | 1 | 25 |  | 2 |  |  |  | 100 | 10 |  |  |  |  | P-DY05 | 실험실 패더 | 1 | 1 | P-DY06 | 실험실 텐터 | 180 | 1 | 2 | 2 | [165 empty] | 319 | 1.135
|  | 2021-08-24 | 다이텍연구원 | 1 | P-DY09 | 고압 래피드 염색기 | RAW-029 | Recycled Polyester | 300 | 96 | Semi Dull | Draw Textured Yarn | 82.5 | 150*2 INT | Filaments | Recycled Polyester | 300 | 96 | Semi Dull | Draw Textured Yarn | 82.5 | 150*2 INT | Filaments | WOVEN | TWILL | 242 | 1.37 |  | P-DY09 | 고압 래피드 염색기 | 29709.6972 | Sera Wash C-NEP | DYSTAR | 정련호발제 | 3 | NaOH | 삼일 | 가성소다 | 5 | CH3COOH | 삼일 | 빙초산 | 1 | 45 | 5.5 | 95 | 60 | 0 | 95 | 0 | 0 | 95 | 0 | 0 | 95 | 0 | 0 | 95 | 0 | 0 | 95 | 0 | 0 | 95 | 0 | 80 | 10 | 2 | P-DY12 | 산업용 텐터기 | 1 | 3 | 3 |  |  | 170 | 170 | 20 | 1200 |  |  | 170 | 170 | 20 | 1200 |  |  | 170 | 170 | 20 | 1200 |  |  | 170 | 170 | 20 | 1200 |  |  | 170 | 170 | 20 | 1200 |  |  | 170 | 170 | 20 | 1200 |  |  | 170 | 170 | 20 | 1200 | 10 | Dorosperse Yellow KKL | ARCHROMA | 분산 |  | 0.167 | Dorosperse Red KKL | ARCHROMA | 분산 |  | 0.333 | [6 empty] | 0.5 |  |  |  |  | 1:10 | 0.1 | Sunsolt RM-340S | 니카코리아 | 분산·균염제 | 0.3 | 빙초산 | 삼일 | 산 | 0.2 | [42 empty] | 1:10 | 0.1 | 40 | 2 | 80 | 20 | 0 | 80 | 0 | 0 | 80 | 0 | 0 | 80 | 0 | 0 | 80 | 0 | 0 | 80 | 0 | 0 | 80 | 0 | 60 |  | 1 | 25 |  | 2 |  |  |  | 100 | 10 |  |  |  |  | P-DY05 | 실험실 패더 | 1 | 1 | P-DY06 | 실험실 텐터 | 180 | 1 | 2 | 2 | [165 empty] | 319 | 1.135
|  | 2021-08-24 | 다이텍연구원 | 1 | P-DY09 | 고압 래피드 염색기 | RAW-029 | Recycled Polyester | 300 | 96 | Semi Dull | Draw Textured Yarn | 82.5 | 150*2 INT | Filaments | Recycled Polyester | 300 | 96 | Semi Dull | Draw Textured Yarn | 82.5 | 150*2 INT | Filaments | WOVEN | TWILL | 242 | 1.37 |  | P-DY09 | 고압 래피드 염색기 | 29709.6972 | Sera Wash C-NEP | DYSTAR | 정련호발제 | 3 | NaOH | 삼일 | 가성소다 | 5 | CH3COOH | 삼일 | 빙초산 | 1 | 45 | 5.5 | 95 | 60 | 0 | 95 | 0 | 0 | 95 | 0 | 0 | 95 | 0 | 0 | 95 | 0 | 0 | 95 | 0 | 0 | 95 | 0 | 80 | 10 | 2 | P-DY12 | 산업용 텐터기 | 1 | 3 | 3 |  |  | 170 | 170 | 20 | 1200 |  |  | 170 | 170 | 20 | 1200 |  |  | 170 | 170 | 20 | 1200 |  |  | 170 | 170 | 20 | 1200 |  |  | 170 | 170 | 20 | 1200 |  |  | 170 | 170 | 20 | 1200 |  |  | 170 | 170 | 20 | 1200 | 10 | Dorosperse Yellow KKL | ARCHROMA | 분산 |  | 0.333 | Dorosperse Blue KKL | ARCHROMA | 분산 |  | 0.167 | [6 empty] | 0.5 |  |  |  |  | 1:10 | 0.1 | Sunsolt RM-340S | 니카코리아 | 분산·균염제 | 0.3 | 빙초산 | 삼일 | 산 | 0.2 | [42 empty] | 1:10 | 0.1 | 40 | 2 | 80 | 20 | 0 | 80 | 0 | 0 | 80 | 0 | 0 | 80 | 0 | 0 | 80 | 0 | 0 | 80 | 0 | 0 | 80 | 0 | 60 |  | 1 | 25 |  | 2 |  |  |  | 100 | 10 |  |  |  |  | P-DY05 | 실험실 패더 | 1 | 1 | P-DY06 | 실험실 텐터 | 180 | 1 | 2 | 2 | [165 empty] | 319 | 1.135
|  | 2021-08-24 | 다이텍연구원 | 1 | P-DY09 | 고압 래피드 염색기 | RAW-029 | Recycled Polyester | 300 | 96 | Semi Dull | Draw Textured Yarn | 82.5 | 150*2 INT | Filaments | Recycled Polyester | 300 | 96 | Semi Dull | Draw Textured Yarn | 82.5 | 150*2 INT | Filaments | WOVEN | TWILL | 242 | 1.37 |  | P-DY09 | 고압 래피드 염색기 | 29709.6972 | Sera Wash C-NEP | DYSTAR | 정련호발제 | 3 | NaOH | 삼일 | 가성소다 | 5 | CH3COOH | 삼일 | 빙초산 | 1 | 45 | 5.5 | 95 | 60 | 0 | 95 | 0 | 0 | 95 | 0 | 0 | 95 | 0 | 0 | 95 | 0 | 0 | 95 | 0 | 0 | 95 | 0 | 80 | 10 | 2 | P-DY12 | 산업용 텐터기 | 1 | 3 | 3 |  |  | 170 | 170 | 20 | 1200 |  |  | 170 | 170 | 20 | 1200 |  |  | 170 | 170 | 20 | 1200 |  |  | 170 | 170 | 20 | 1200 |  |  | 170 | 170 | 20 | 1200 |  |  | 170 | 170 | 20 | 1200 |  |  | 170 | 170 | 20 | 1200 | 10 | Dorosperse Yellow KKL | ARCHROMA | 분산 |  | 0.333 | Dorosperse Red KKL | ARCHROMA | 분산 |  | 0.167 | [6 empty] | 0.5 |  |  |  |  | 1:10 | 0.1 | Sunsolt RM-340S | 니카코리아 | 분산·균염제 | 0.3 | 빙초산 | 삼일 | 산 | 0.2 | [42 empty] | 1:10 | 0.1 | 40 | 2 | 80 | 20 | 0 | 80 | 0 | 0 | 80 | 0 | 0 | 80 | 0 | 0 | 80 | 0 | 0 | 80 | 0 | 0 | 80 | 0 | 60 |  | 1 | 25 |  | 2 |  |  |  | 100 | 10 |  |  |  |  | P-DY05 | 실험실 패더 | 1 | 1 | P-DY06 | 실험실 텐터 | 180 | 1 | 2 | 2 | [165 empty] | 319 | 1.135
|  | 2021-08-24 | 다이텍연구원 | 1 | P-DY09 | 고압 래피드 염색기 | RAW-029 | Recycled Polyester | 300 | 96 | Semi Dull | Draw Textured Yarn | 82.5 | 150*2 INT | Filaments | Recycled Polyester | 300 | 96 | Semi Dull | Draw Textured Yarn | 82.5 | 150*2 INT | Filaments | WOVEN | TWILL | 242 | 1.37 |  | P-DY09 | 고압 래피드 염색기 | 29709.6972 | Sera Wash C-NEP | DYSTAR | 정련호발제 | 3 | NaOH | 삼일 | 가성소다 | 5 | CH3COOH | 삼일 | 빙초산 | 1 | 45 | 5.5 | 95 | 60 | 0 | 95 | 0 | 0 | 95 | 0 | 0 | 95 | 0 | 0 | 95 | 0 | 0 | 95 | 0 | 0 | 95 | 0 | 80 | 10 | 2 | P-DY12 | 산업용 텐터기 | 1 | 3 | 3 |  |  | 170 | 170 | 20 | 1200 |  |  | 170 | 170 | 20 | 1200 |  |  | 170 | 170 | 20 | 1200 |  |  | 170 | 170 | 20 | 1200 |  |  | 170 | 170 | 20 | 1200 |  |  | 170 | 170 | 20 | 1200 |  |  | 170 | 170 | 20 | 1200 | 10 | Dorosperse Red KKL | ARCHROMA | 분산 |  | 0.333 | Dorosperse Blue KKL | ARCHROMA | 분산 |  | 0.667 | [6 empty] | 1 |  |  |  |  | 1:10 | 0.1 | Sunsolt RM-340S | 니카코리아 | 분산·균염제 | 0.3 | 빙초산 | 삼일 | 산 | 0.2 | [42 empty] | 1:10 | 0.1 | 40 | 2 | 80 | 20 | 0 | 80 | 0 | 0 | 80 | 0 | 0 | 80 | 0 | 0 | 80 | 0 | 0 | 80 | 0 | 0 | 80 | 0 | 60 |  | 1 | 25 |  | 2 |  |  |  | 100 | 10 |  |  |  |  | P-DY05 | 실험실 패더 | 1 | 1 | P-DY06 | 실험실 텐터 | 180 | 1 | 2 | 2 | [165 empty] | 319 | 1.135
|  | 2021-08-24 | 다이텍연구원 | 1 | P-DY09 | 고압 래피드 염색기 | RAW-029 | Recycled Polyester | 300 | 96 | Semi Dull | Draw Textured Yarn | 82.5 | 150*2 INT | Filaments | Recycled Polyester | 300 | 96 | Semi Dull | Draw Textured Yarn | 82.5 | 150*2 INT | Filaments | WOVEN | TWILL | 242 | 1.37 |  | P-DY09 | 고압 래피드 염색기 | 29709.6972 | Sera Wash C-NEP | DYSTAR | 정련호발제 | 3 | NaOH | 삼일 | 가성소다 | 5 | CH3COOH | 삼일 | 빙초산 | 1 | 45 | 5.5 | 95 | 60 | 0 | 95 | 0 | 0 | 95 | 0 | 0 | 95 | 0 | 0 | 95 | 0 | 0 | 95 | 0 | 0 | 95 | 0 | 80 | 10 | 2 | P-DY12 | 산업용 텐터기 | 1 | 3 | 3 |  |  | 170 | 170 | 20 | 1200 |  |  | 170 | 170 | 20 | 1200 |  |  | 170 | 170 | 20 | 1200 |  |  | 170 | 170 | 20 | 1200 |  |  | 170 | 170 | 20 | 1200 |  |  | 170 | 170 | 20 | 1200 |  |  | 170 | 170 | 20 | 1200 | 10 | Dorosperse Red KKL | ARCHROMA | 분산 |  | 0.667 | Dorosperse Blue KKL | ARCHROMA | 분산 |  | 0.333 | [6 empty] | 1 |  |  |  |  | 1:10 | 0.1 | Sunsolt RM-340S | 니카코리아 | 분산·균염제 | 0.3 | 빙초산 | 삼일 | 산 | 0.2 | [42 empty] | 1:10 | 0.1 | 40 | 2 | 80 | 20 | 0 | 80 | 0 | 0 | 80 | 0 | 0 | 80 | 0 | 0 | 80 | 0 | 0 | 80 | 0 | 0 | 80 | 0 | 60 |  | 1 | 25 |  | 2 |  |  |  | 100 | 10 |  |  |  |  | P-DY05 | 실험실 패더 | 1 | 1 | P-DY06 | 실험실 텐터 | 180 | 1 | 2 | 2 | [165 empty] | 319 | 1.135
|  | 2021-08-24 | 다이텍연구원 | 1 | P-DY09 | 고압 래피드 염색기 | RAW-029 | Recycled Polyester | 300 | 96 | Semi Dull | Draw Textured Yarn | 82.5 | 150*2 INT | Filaments | Recycled Polyester | 300 | 96 | Semi Dull | Draw Textured Yarn | 82.5 | 150*2 INT | Filaments | WOVEN | TWILL | 242 | 1.37 |  | P-DY09 | 고압 래피드 염색기 | 29709.6972 | Sera Wash C-NEP | DYSTAR | 정련호발제 | 3 | NaOH | 삼일 | 가성소다 | 5 | CH3COOH | 삼일 | 빙초산 | 1 | 45 | 5.5 | 95 | 60 | 0 | 95 | 0 | 0 | 95 | 0 | 0 | 95 | 0 | 0 | 95 | 0 | 0 | 95 | 0 | 0 | 95 | 0 | 80 | 10 | 2 | P-DY12 | 산업용 텐터기 | 1 | 3 | 3 |  |  | 170 | 170 | 20 | 1200 |  |  | 170 | 170 | 20 | 1200 |  |  | 170 | 170 | 20 | 1200 |  |  | 170 | 170 | 20 | 1200 |  |  | 170 | 170 | 20 | 1200 |  |  | 170 | 170 | 20 | 1200 |  |  | 170 | 170 | 20 | 1200 | 10 | Dorosperse Yellow KKL | ARCHROMA | 분산 |  | 0.333 | Dorosperse Blue KKL | ARCHROMA | 분산 |  | 0.667 | [6 empty] | 1 |  |  |  |  | 1:10 | 0.1 | Sunsolt RM-340S | 니카코리아 | 분산·균염제 | 0.3 | 빙초산 | 삼일 | 산 | 0.2 | [42 empty] | 1:10 | 0.1 | 40 | 2 | 80 | 20 | 0 | 80 | 0 | 0 | 80 | 0 | 0 | 80 | 0 | 0 | 80 | 0 | 0 | 80 | 0 | 0 | 80 | 0 | 60 |  | 1 | 25 |  | 2 |  |  |  | 100 | 10 |  |  |  |  | P-DY05 | 실험실 패더 | 1 | 1 | P-DY06 | 실험실 텐터 | 180 | 1 | 2 | 2 | [165 empty] | 319 | 1.135
|  | 2021-08-24 | 다이텍연구원 | 1 | P-DY09 | 고압 래피드 염색기 | RAW-029 | Recycled Polyester | 300 | 96 | Semi Dull | Draw Textured Yarn | 82.5 | 150*2 INT | Filaments | Recycled Polyester | 300 | 96 | Semi Dull | Draw Textured Yarn | 82.5 | 150*2 INT | Filaments | WOVEN | TWILL | 242 | 1.37 |  | P-DY09 | 고압 래피드 염색기 | 29709.6972 | Sera Wash C-NEP | DYSTAR | 정련호발제 | 3 | NaOH | 삼일 | 가성소다 | 5 | CH3COOH | 삼일 | 빙초산 | 1 | 45 | 5.5 | 95 | 60 | 0 | 95 | 0 | 0 | 95 | 0 | 0 | 95 | 0 | 0 | 95 | 0 | 0 | 95 | 0 | 0 | 95 | 0 | 80 | 10 | 2 | P-DY12 | 산업용 텐터기 | 1 | 3 | 3 |  |  | 170 | 170 | 20 | 1200 |  |  | 170 | 170 | 20 | 1200 |  |  | 170 | 170 | 20 | 1200 |  |  | 170 | 170 | 20 | 1200 |  |  | 170 | 170 | 20 | 1200 |  |  | 170 | 170 | 20 | 1200 |  |  | 170 | 170 | 20 | 1200 | 10 | Dorosperse Yellow KKL | ARCHROMA | 분산 |  | 0.333 | Dorosperse Red KKL | ARCHROMA | 분산 |  | 0.333 | Dorosperse Blue KKL | ARCHROMA | 분산 |  | 0.333 |  | 0.999 |  |  |  |  | 1:10 | 0.1 | Sunsolt RM-340S | 니카코리아 | 분산·균염제 | 0.3 | 빙초산 | 삼일 | 산 | 0.2 | [42 empty] | 1:10 | 0.1 | 40 | 2 | 80 | 20 | 0 | 80 | 0 | 0 | 80 | 0 | 0 | 80 | 0 | 0 | 80 | 0 | 0 | 80 | 0 | 0 | 80 | 0 | 60 |  | 1 | 25 |  | 2 |  |  |  | 100 | 10 |  |  |  |  | P-DY05 | 실험실 패더 | 1 | 1 | P-DY06 | 실험실 텐터 | 180 | 1 | 2 | 2 | [165 empty] | 319 | 1.135
|  | 2021-08-24 | 다이텍연구원 | 1 | P-DY09 | 고압 래피드 염색기 | RAW-029 | Recycled Polyester | 300 | 96 | Semi Dull | Draw Textured Yarn | 82.5 | 150*2 INT | Filaments | Recycled Polyester | 300 | 96 | Semi Dull | Draw Textured Yarn | 82.5 | 150*2 INT | Filaments | WOVEN | TWILL | 242 | 1.37 |  | P-DY09 | 고압 래피드 염색기 | 29709.6972 | Sera Wash C-NEP | DYSTAR | 정련호발제 | 3 | NaOH | 삼일 | 가성소다 | 5 | CH3COOH | 삼일 | 빙초산 | 1 | 45 | 5.5 | 95 | 60 | 0 | 95 | 0 | 0 | 95 | 0 | 0 | 95 | 0 | 0 | 95 | 0 | 0 | 95 | 0 | 0 | 95 | 0 | 80 | 10 | 2 | P-DY12 | 산업용 텐터기 | 1 | 3 | 3 |  |  | 170 | 170 | 20 | 1200 |  |  | 170 | 170 | 20 | 1200 |  |  | 170 | 170 | 20 | 1200 |  |  | 170 | 170 | 20 | 1200 |  |  | 170 | 170 | 20 | 1200 |  |  | 170 | 170 | 20 | 1200 |  |  | 170 | 170 | 20 | 1200 | 10 | Dorosperse Yellow KKL | ARCHROMA | 분산 |  | 0.333 | Dorosperse Red KKL | ARCHROMA | 분산 |  | 0.667 | [6 empty] | 1 |  |  |  |  | 1:10 | 0.1 | Sunsolt RM-340S | 니카코리아 | 분산·균염제 | 0.3 | 빙초산 | 삼일 | 산 | 0.2 | [42 empty] | 1:10 | 0.1 | 40 | 2 | 80 | 20 | 0 | 80 | 0 | 0 | 80 | 0 | 0 | 80 | 0 | 0 | 80 | 0 | 0 | 80 | 0 | 0 | 80 | 0 | 60 |  | 1 | 25 |  | 2 |  |  |  | 100 | 10 |  |  |  |  | P-DY05 | 실험실 패더 | 1 | 1 | P-DY06 | 실험실 텐터 | 180 | 1 | 2 | 2 | [165 empty] | 319 | 1.135
|  | 2021-08-24 | 다이텍연구원 | 1 | P-DY09 | 고압 래피드 염색기 | RAW-029 | Recycled Polyester | 300 | 96 | Semi Dull | Draw Textured Yarn | 82.5 | 150*2 INT | Filaments | Recycled Polyester | 300 | 96 | Semi Dull | Draw Textured Yarn | 82.5 | 150*2 INT | Filaments | WOVEN | TWILL | 242 | 1.37 |  | P-DY09 | 고압 래피드 염색기 | 29709.6972 | Sera Wash C-NEP | DYSTAR | 정련호발제 | 3 | NaOH | 삼일 | 가성소다 | 5 | CH3COOH | 삼일 | 빙초산 | 1 | 45 | 5.5 | 95 | 60 | 0 | 95 | 0 | 0 | 95 | 0 | 0 | 95 | 0 | 0 | 95 | 0 | 0 | 95 | 0 | 0 | 95 | 0 | 80 | 10 | 2 | P-DY12 | 산업용 텐터기 | 1 | 3 | 3 |  |  | 170 | 170 | 20 | 1200 |  |  | 170 | 170 | 20 | 1200 |  |  | 170 | 170 | 20 | 1200 |  |  | 170 | 170 | 20 | 1200 |  |  | 170 | 170 | 20 | 1200 |  |  | 170 | 170 | 20 | 1200 |  |  | 170 | 170 | 20 | 1200 | 10 | Dorosperse Yellow KKL | ARCHROMA | 분산 |  | 0.667 | Dorosperse Blue KKL | ARCHROMA | 분산 |  | 0.333 | [6 empty] | 1 |  |  |  |  | 1:10 | 0.1 | Sunsolt RM-340S | 니카코리아 | 분산·균염제 | 0.3 | 빙초산 | 삼일 | 산 | 0.2 | [42 empty] | 1:10 | 0.1 | 40 | 2 | 80 | 20 | 0 | 80 | 0 | 0 | 80 | 0 | 0 | 80 | 0 | 0 | 80 | 0 | 0 | 80 | 0 | 0 | 80 | 0 | 60 |  | 1 | 25 |  | 2 |  |  |  | 100 | 10 |  |  |  |  | P-DY05 | 실험실 패더 | 1 | 1 | P-DY06 | 실험실 텐터 | 180 | 1 | 2 | 2 | [165 empty] | 319 | 1.135
|  | 2021-08-24 | 다이텍연구원 | 1 | P-DY09 | 고압 래피드 염색기 | RAW-029 | Recycled Polyester | 300 | 96 | Semi Dull | Draw Textured Yarn | 82.5 | 150*2 INT | Filaments | Recycled Polyester | 300 | 96 | Semi Dull | Draw Textured Yarn | 82.5 | 150*2 INT | Filaments | WOVEN | TWILL | 242 | 1.37 |  | P-DY09 | 고압 래피드 염색기 | 29709.6972 | Sera Wash C-NEP | DYSTAR | 정련호발제 | 3 | NaOH | 삼일 | 가성소다 | 5 | CH3COOH | 삼일 | 빙초산 | 1 | 45 | 5.5 | 95 | 60 | 0 | 95 | 0 | 0 | 95 | 0 | 0 | 95 | 0 | 0 | 95 | 0 | 0 | 95 | 0 | 0 | 95 | 0 | 80 | 10 | 2 | P-DY12 | 산업용 텐터기 | 1 | 3 | 3 |  |  | 170 | 170 | 20 | 1200 |  |  | 170 | 170 | 20 | 1200 |  |  | 170 | 170 | 20 | 1200 |  |  | 170 | 170 | 20 | 1200 |  |  | 170 | 170 | 20 | 1200 |  |  | 170 | 170 | 20 | 1200 |  |  | 170 | 170 | 20 | 1200 | 10 | Dorosperse Yellow KKL | ARCHROMA | 분산 |  | 0.667 | Dorosperse Red KKL | ARCHROMA | 분산 |  | 0.333 | [6 empty] | 1 |  |  |  |  | 1:10 | 0.1 | Sunsolt RM-340S | 니카코리아 | 분산·균염제 | 0.3 | 빙초산 | 삼일 | 산 | 0.2 | [42 empty] | 1:10 | 0.1 | 40 | 2 | 80 | 20 | 0 | 80 | 0 | 0 | 80 | 0 | 0 | 80 | 0 | 0 | 80 | 0 | 0 | 80 | 0 | 0 | 80 | 0 | 60 |  | 1 | 25 |  | 2 |  |  |  | 100 | 10 |  |  |  |  | P-DY05 | 실험실 패더 | 1 | 1 | P-DY06 | 실험실 텐터 | 180 | 1 | 2 | 2 | [165 empty] | 319 | 1.135
|  | 2021-08-24 | 다이텍연구원 | 1 | P-DY09 | 고압 래피드 염색기 | RAW-029 | Recycled Polyester | 300 | 96 | Semi Dull | Draw Textured Yarn | 82.5 | 150*2 INT | Filaments | Recycled Polyester | 300 | 96 | Semi Dull | Draw Textured Yarn | 82.5 | 150*2 INT | Filaments | WOVEN | TWILL | 242 | 1.37 |  | P-DY09 | 고압 래피드 염색기 | 29709.6972 | Sera Wash C-NEP | DYSTAR | 정련호발제 | 3 | NaOH | 삼일 | 가성소다 | 5 | CH3COOH | 삼일 | 빙초산 | 1 | 45 | 5.5 | 95 | 60 | 0 | 95 | 0 | 0 | 95 | 0 | 0 | 95 | 0 | 0 | 95 | 0 | 0 | 95 | 0 | 0 | 95 | 0 | 80 | 10 | 2 | P-DY12 | 산업용 텐터기 | 1 | 3 | 3 |  |  | 170 | 170 | 20 | 1200 |  |  | 170 | 170 | 20 | 1200 |  |  | 170 | 170 | 20 | 1200 |  |  | 170 | 170 | 20 | 1200 |  |  | 170 | 170 | 20 | 1200 |  |  | 170 | 170 | 20 | 1200 |  |  | 170 | 170 | 20 | 1200 | 10 | Dorosperse Red KKL | ARCHROMA | 분산 |  | 0.5 | Dorosperse Blue KKL | ARCHROMA | 분산 |  | 1 | [6 empty] | 1.5 |  |  |  |  | 1:10 | 0.1 | Sunsolt RM-340S | 니카코리아 | 분산·균염제 | 0.3 | 빙초산 | 삼일 | 산 | 0.2 | [42 empty] | 1:10 | 0.1 | 40 | 2 | 80 | 20 | 0 | 80 | 0 | 0 | 80 | 0 | 0 | 80 | 0 | 0 | 80 | 0 | 0 | 80 | 0 | 0 | 80 | 0 | 60 |  | 1 | 25 |  | 2 |  |  |  | 100 | 10 |  |  |  |  | P-DY05 | 실험실 패더 | 1 | 1 | P-DY06 | 실험실 텐터 | 180 | 1 | 2 | 2 | [165 empty] | 319 | 1.135
|  | 2021-08-24 | 다이텍연구원 | 1 | P-DY09 | 고압 래피드 염색기 | RAW-029 | Recycled Polyester | 300 | 96 | Semi Dull | Draw Textured Yarn | 82.5 | 150*2 INT | Filaments | Recycled Polyester | 300 | 96 | Semi Dull | Draw Textured Yarn | 82.5 | 150*2 INT | Filaments | WOVEN | TWILL | 242 | 1.37 |  | P-DY09 | 고압 래피드 염색기 | 29709.6972 | Sera Wash C-NEP | DYSTAR | 정련호발제 | 3 | NaOH | 삼일 | 가성소다 | 5 | CH3COOH | 삼일 | 빙초산 | 1 | 45 | 5.5 | 95 | 60 | 0 | 95 | 0 | 0 | 95 | 0 | 0 | 95 | 0 | 0 | 95 | 0 | 0 | 95 | 0 | 0 | 95 | 0 | 80 | 10 | 2 | P-DY12 | 산업용 텐터기 | 1 | 3 | 3 |  |  | 170 | 170 | 20 | 1200 |  |  | 170 | 170 | 20 | 1200 |  |  | 170 | 170 | 20 | 1200 |  |  | 170 | 170 | 20 | 1200 |  |  | 170 | 170 | 20 | 1200 |  |  | 170 | 170 | 20 | 1200 |  |  | 170 | 170 | 20 | 1200 | 10 | Dorosperse Red KKL | ARCHROMA | 분산 |  | 1 | Dorosperse Blue KKL | ARCHROMA | 분산 |  | 0.5 | [6 empty] | 1.5 |  |  |  |  | 1:10 | 0.1 | Sunsolt RM-340S | 니카코리아 | 분산·균염제 | 0.3 | 빙초산 | 삼일 | 산 | 0.2 | [42 empty] | 1:10 | 0.1 | 40 | 2 | 80 | 20 | 0 | 80 | 0 | 0 | 80 | 0 | 0 | 80 | 0 | 0 | 80 | 0 | 0 | 80 | 0 | 0 | 80 | 0 | 60 |  | 1 | 25 |  | 2 |  |  |  | 100 | 10 |  |  |  |  | P-DY05 | 실험실 패더 | 1 | 1 | P-DY06 | 실험실 텐터 | 180 | 1 | 2 | 2 | [165 empty] | 319 | 1.135
|  | 2021-08-24 | 다이텍연구원 | 1 | P-DY09 | 고압 래피드 염색기 | RAW-029 | Recycled Polyester | 300 | 96 | Semi Dull | Draw Textured Yarn | 82.5 | 150*2 INT | Filaments | Recycled Polyester | 300 | 96 | Semi Dull | Draw Textured Yarn | 82.5 | 150*2 INT | Filaments | WOVEN | TWILL | 242 | 1.37 |  | P-DY09 | 고압 래피드 염색기 | 29709.6972 | Sera Wash C-NEP | DYSTAR | 정련호발제 | 3 | NaOH | 삼일 | 가성소다 | 5 | CH3COOH | 삼일 | 빙초산 | 1 | 45 | 5.5 | 95 | 60 | 0 | 95 | 0 | 0 | 95 | 0 | 0 | 95 | 0 | 0 | 95 | 0 | 0 | 95 | 0 | 0 | 95 | 0 | 80 | 10 | 2 | P-DY12 | 산업용 텐터기 | 1 | 3 | 3 |  |  | 170 | 170 | 20 | 1200 |  |  | 170 | 170 | 20 | 1200 |  |  | 170 | 170 | 20 | 1200 |  |  | 170 | 170 | 20 | 1200 |  |  | 170 | 170 | 20 | 1200 |  |  | 170 | 170 | 20 | 1200 |  |  | 170 | 170 | 20 | 1200 | 10 | Dorosperse Yellow KKL | ARCHROMA | 분산 |  | 0.5 | Dorosperse Blue KKL | ARCHROMA | 분산 |  | 1 | [6 empty] | 1.5 |  |  |  |  | 1:10 | 0.1 | Sunsolt RM-340S | 니카코리아 | 분산·균염제 | 0.3 | 빙초산 | 삼일 | 산 | 0.2 | [42 empty] | 1:10 | 0.1 | 40 | 2 | 80 | 20 | 0 | 80 | 0 | 0 | 80 | 0 | 0 | 80 | 0 | 0 | 80 | 0 | 0 | 80 | 0 | 0 | 80 | 0 | 60 |  | 1 | 25 |  | 2 |  |  |  | 100 | 10 |  |  |  |  | P-DY05 | 실험실 패더 | 1 | 1 | P-DY06 | 실험실 텐터 | 180 | 1 | 2 | 2 | [165 empty] | 319 | 1.135
|  | 2021-08-24 | 다이텍연구원 | 1 | P-DY09 | 고압 래피드 염색기 | RAW-029 | Recycled Polyester | 300 | 96 | Semi Dull | Draw Textured Yarn | 82.5 | 150*2 INT | Filaments | Recycled Polyester | 300 | 96 | Semi Dull | Draw Textured Yarn | 82.5 | 150*2 INT | Filaments | WOVEN | TWILL | 242 | 1.37 |  | P-DY09 | 고압 래피드 염색기 | 29709.6972 | Sera Wash C-NEP | DYSTAR | 정련호발제 | 3 | NaOH | 삼일 | 가성소다 | 5 | CH3COOH | 삼일 | 빙초산 | 1 | 45 | 5.5 | 95 | 60 | 0 | 95 | 0 | 0 | 95 | 0 | 0 | 95 | 0 | 0 | 95 | 0 | 0 | 95 | 0 | 0 | 95 | 0 | 80 | 10 | 2 | P-DY12 | 산업용 텐터기 | 1 | 3 | 3 |  |  | 170 | 170 | 20 | 1200 |  |  | 170 | 170 | 20 | 1200 |  |  | 170 | 170 | 20 | 1200 |  |  | 170 | 170 | 20 | 1200 |  |  | 170 | 170 | 20 | 1200 |  |  | 170 | 170 | 20 | 1200 |  |  | 170 | 170 | 20 | 1200 | 10 | Dorosperse Yellow KKL | ARCHROMA | 분산 |  | 0.5 | Dorosperse Red KKL | ARCHROMA | 분산 |  | 0.5 | Dorosperse Blue KKL | ARCHROMA | 분산 |  | 0.5 |  | 1.5 |  |  |  |  | 1:10 | 0.1 | Sunsolt RM-340S | 니카코리아 | 분산·균염제 | 0.3 | 빙초산 | 삼일 | 산 | 0.2 | [42 empty] | 1:10 | 0.1 | 40 | 2 | 80 | 20 | 0 | 80 | 0 | 0 | 80 | 0 | 0 | 80 | 0 | 0 | 80 | 0 | 0 | 80 | 0 | 0 | 80 | 0 | 60 |  | 1 | 25 |  | 2 |  |  |  | 100 | 10 |  |  |  |  | P-DY05 | 실험실 패더 | 1 | 1 | P-DY06 | 실험실 텐터 | 180 | 1 | 2 | 2 | [165 empty] | 319 | 1.135
|  | 2021-08-24 | 다이텍연구원 | 1 | P-DY09 | 고압 래피드 염색기 | RAW-029 | Recycled Polyester | 300 | 96 | Semi Dull | Draw Textured Yarn | 82.5 | 150*2 INT | Filaments | Recycled Polyester | 300 | 96 | Semi Dull | Draw Textured Yarn | 82.5 | 150*2 INT | Filaments | WOVEN | TWILL | 242 | 1.37 |  | P-DY09 | 고압 래피드 염색기 | 29709.6972 | Sera Wash C-NEP | DYSTAR | 정련호발제 | 3 | NaOH | 삼일 | 가성소다 | 5 | CH3COOH | 삼일 | 빙초산 | 1 | 45 | 5.5 | 95 | 60 | 0 | 95 | 0 | 0 | 95 | 0 | 0 | 95 | 0 | 0 | 95 | 0 | 0 | 95 | 0 | 0 | 95 | 0 | 80 | 10 | 2 | P-DY12 | 산업용 텐터기 | 1 | 3 | 3 |  |  | 170 | 170 | 20 | 1200 |  |  | 170 | 170 | 20 | 1200 |  |  | 170 | 170 | 20 | 1200 |  |  | 170 | 170 | 20 | 1200 |  |  | 170 | 170 | 20 | 1200 |  |  | 170 | 170 | 20 | 1200 |  |  | 170 | 170 | 20 | 1200 | 10 | Dorosperse Yellow KKL | ARCHROMA | 분산 |  | 0.5 | Dorosperse Red KKL | ARCHROMA | 분산 |  | 1 | [6 empty] | 1.5 |  |  |  |  | 1:10 | 0.1 | Sunsolt RM-340S | 니카코리아 | 분산·균염제 | 0.3 | 빙초산 | 삼일 | 산 | 0.2 | [42 empty] | 1:10 | 0.1 | 40 | 2 | 80 | 20 | 0 | 80 | 0 | 0 | 80 | 0 | 0 | 80 | 0 | 0 | 80 | 0 | 0 | 80 | 0 | 0 | 80 | 0 | 60 |  | 1 | 25 |  | 2 |  |  |  | 100 | 10 |  |  |  |  | P-DY05 | 실험실 패더 | 1 | 1 | P-DY06 | 실험실 텐터 | 180 | 1 | 2 | 2 | [165 empty] | 319 | 1.135
|  | 2021-08-24 | 다이텍연구원 | 1 | P-DY09 | 고압 래피드 염색기 | RAW-029 | Recycled Polyester | 300 | 96 | Semi Dull | Draw Textured Yarn | 82.5 | 150*2 INT | Filaments | Recycled Polyester | 300 | 96 | Semi Dull | Draw Textured Yarn | 82.5 | 150*2 INT | Filaments | WOVEN | TWILL | 242 | 1.37 |  | P-DY09 | 고압 래피드 염색기 | 29709.6972 | Sera Wash C-NEP | DYSTAR | 정련호발제 | 3 | NaOH | 삼일 | 가성소다 | 5 | CH3COOH | 삼일 | 빙초산 | 1 | 45 | 5.5 | 95 | 60 | 0 | 95 | 0 | 0 | 95 | 0 | 0 | 95 | 0 | 0 | 95 | 0 | 0 | 95 | 0 | 0 | 95 | 0 | 80 | 10 | 2 | P-DY12 | 산업용 텐터기 | 1 | 3 | 3 |  |  | 170 | 170 | 20 | 1200 |  |  | 170 | 170 | 20 | 1200 |  |  | 170 | 170 | 20 | 1200 |  |  | 170 | 170 | 20 | 1200 |  |  | 170 | 170 | 20 | 1200 |  |  | 170 | 170 | 20 | 1200 |  |  | 170 | 170 | 20 | 1200 | 10 | Dorosperse Yellow KKL | ARCHROMA | 분산 |  | 1 | Dorosperse Blue KKL | ARCHROMA | 분산 |  | 0.5 | [6 empty] | 1.5 |  |  |  |  | 1:10 | 0.1 | Sunsolt RM-340S | 니카코리아 | 분산·균염제 | 0.3 | 빙초산 | 삼일 | 산 | 0.2 | [42 empty] | 1:10 | 0.1 | 40 | 2 | 80 | 20 | 0 | 80 | 0 | 0 | 80 | 0 | 0 | 80 | 0 | 0 | 80 | 0 | 0 | 80 | 0 | 0 | 80 | 0 | 60 |  | 1 | 25 |  | 2 |  |  |  | 100 | 10 |  |  |  |  | P-DY05 | 실험실 패더 | 1 | 1 | P-DY06 | 실험실 텐터 | 180 | 1 | 2 | 2 | [165 empty] | 319 | 1.135
|  | 2021-08-24 | 다이텍연구원 | 1 | P-DY09 | 고압 래피드 염색기 | RAW-029 | Recycled Polyester | 300 | 96 | Semi Dull | Draw Textured Yarn | 82.5 | 150*2 INT | Filaments | Recycled Polyester | 300 | 96 | Semi Dull | Draw Textured Yarn | 82.5 | 150*2 INT | Filaments | WOVEN | TWILL | 242 | 1.37 |  | P-DY09 | 고압 래피드 염색기 | 29709.6972 | Sera Wash C-NEP | DYSTAR | 정련호발제 | 3 | NaOH | 삼일 | 가성소다 | 5 | CH3COOH | 삼일 | 빙초산 | 1 | 45 | 5.5 | 95 | 60 | 0 | 95 | 0 | 0 | 95 | 0 | 0 | 95 | 0 | 0 | 95 | 0 | 0 | 95 | 0 | 0 | 95 | 0 | 80 | 10 | 2 | P-DY12 | 산업용 텐터기 | 1 | 3 | 3 |  |  | 170 | 170 | 20 | 1200 |  |  | 170 | 170 | 20 | 1200 |  |  | 170 | 170 | 20 | 1200 |  |  | 170 | 170 | 20 | 1200 |  |  | 170 | 170 | 20 | 1200 |  |  | 170 | 170 | 20 | 1200 |  |  | 170 | 170 | 20 | 1200 | 10 | Dorosperse Yellow KKL | ARCHROMA | 분산 |  | 1 | Dorosperse Red KKL | ARCHROMA | 분산 |  | 0.5 | [6 empty] | 1.5 |  |  |  |  | 1:10 | 0.1 | Sunsolt RM-340S | 니카코리아 | 분산·균염제 | 0.3 | 빙초산 | 삼일 | 산 | 0.2 | [42 empty] | 1:10 | 0.1 | 40 | 2 | 80 | 20 | 0 | 80 | 0 | 0 | 80 | 0 | 0 | 80 | 0 | 0 | 80 | 0 | 0 | 80 | 0 | 0 | 80 | 0 | 60 |  | 1 | 25 |  | 2 |  |  |  | 100 | 10 |  |  |  |  | P-DY05 | 실험실 패더 | 1 | 1 | P-DY06 | 실험실 텐터 | 180 | 1 | 2 | 2 | [165 empty] | 319 | 1.135
|  | 2021-08-24 | 다이텍연구원 | 1 | P-DY09 | 고압 래피드 염색기 | RAW-029 | Recycled Polyester | 300 | 96 | Semi Dull | Draw Textured Yarn | 82.5 | 150*2 INT | Filaments | Recycled Polyester | 300 | 96 | Semi Dull | Draw Textured Yarn | 82.5 | 150*2 INT | Filaments | WOVEN | TWILL | 242 | 1.37 |  | P-DY09 | 고압 래피드 염색기 | 29709.6972 | Sera Wash C-NEP | DYSTAR | 정련호발제 | 3 | NaOH | 삼일 | 가성소다 | 5 | CH3COOH | 삼일 | 빙초산 | 1 | 45 | 5.5 | 95 | 60 | 0 | 95 | 0 | 0 | 95 | 0 | 0 | 95 | 0 | 0 | 95 | 0 | 0 | 95 | 0 | 0 | 95 | 0 | 80 | 10 | 2 | P-DY12 | 산업용 텐터기 | 1 | 3 | 3 |  |  | 170 | 170 | 20 | 1200 |  |  | 170 | 170 | 20 | 1200 |  |  | 170 | 170 | 20 | 1200 |  |  | 170 | 170 | 20 | 1200 |  |  | 170 | 170 | 20 | 1200 |  |  | 170 | 170 | 20 | 1200 |  |  | 170 | 170 | 20 | 1200 | 10 | Dorosperse Red KKL | ARCHROMA | 분산 |  | 0.667 | Dorosperse Blue KKL | ARCHROMA | 분산 |  | 1.333 | [6 empty] | 2 |  |  |  |  | 1:10 | 0.1 | Sunsolt RM-340S | 니카코리아 | 분산·균염제 | 0.3 | 빙초산 | 삼일 | 산 | 0.2 | [42 empty] | 1:10 | 0.1 | 40 | 2 | 80 | 20 | 0 | 80 | 0 | 0 | 80 | 0 | 0 | 80 | 0 | 0 | 80 | 0 | 0 | 80 | 0 | 0 | 80 | 0 | 60 |  | 1 | 25 |  | 2 |  |  |  | 100 | 10 |  |  |  |  | P-DY05 | 실험실 패더 | 1 | 1 | P-DY06 | 실험실 텐터 | 180 | 1 | 2 | 2 | [165 empty] | 319 | 1.135
|  | 2021-08-24 | 다이텍연구원 | 1 | P-DY09 | 고압 래피드 염색기 | RAW-029 | Recycled Polyester | 300 | 96 | Semi Dull | Draw Textured Yarn | 82.5 | 150*2 INT | Filaments | Recycled Polyester | 300 | 96 | Semi Dull | Draw Textured Yarn | 82.5 | 150*2 INT | Filaments | WOVEN | TWILL | 242 | 1.37 |  | P-DY09 | 고압 래피드 염색기 | 29709.6972 | Sera Wash C-NEP | DYSTAR | 정련호발제 | 3 | NaOH | 삼일 | 가성소다 | 5 | CH3COOH | 삼일 | 빙초산 | 1 | 45 | 5.5 | 95 | 60 | 0 | 95 | 0 | 0 | 95 | 0 | 0 | 95 | 0 | 0 | 95 | 0 | 0 | 95 | 0 | 0 | 95 | 0 | 80 | 10 | 2 | P-DY12 | 산업용 텐터기 | 1 | 3 | 3 |  |  | 170 | 170 | 20 | 1200 |  |  | 170 | 170 | 20 | 1200 |  |  | 170 | 170 | 20 | 1200 |  |  | 170 | 170 | 20 | 1200 |  |  | 170 | 170 | 20 | 1200 |  |  | 170 | 170 | 20 | 1200 |  |  | 170 | 170 | 20 | 1200 | 10 | Dorosperse Red KKL | ARCHROMA | 분산 |  | 1.333 | Dorosperse Blue KKL | ARCHROMA | 분산 |  | 0.667 | [6 empty] | 2 |  |  |  |  | 1:10 | 0.1 | Sunsolt RM-340S | 니카코리아 | 분산·균염제 | 0.3 | 빙초산 | 삼일 | 산 | 0.2 | [42 empty] | 1:10 | 0.1 | 40 | 2 | 80 | 20 | 0 | 80 | 0 | 0 | 80 | 0 | 0 | 80 | 0 | 0 | 80 | 0 | 0 | 80 | 0 | 0 | 80 | 0 | 60 |  | 1 | 25 |  | 2 |  |  |  | 100 | 10 |  |  |  |  | P-DY05 | 실험실 패더 | 1 | 1 | P-DY06 | 실험실 텐터 | 180 | 1 | 2 | 2 | [165 empty] | 319 | 1.135
|  | 2021-08-24 | 다이텍연구원 | 1 | P-DY09 | 고압 래피드 염색기 | RAW-029 | Recycled Polyester | 300 | 96 | Semi Dull | Draw Textured Yarn | 82.5 | 150*2 INT | Filaments | Recycled Polyester | 300 | 96 | Semi Dull | Draw Textured Yarn | 82.5 | 150*2 INT | Filaments | WOVEN | TWILL | 242 | 1.37 |  | P-DY09 | 고압 래피드 염색기 | 29709.6972 | Sera Wash C-NEP | DYSTAR | 정련호발제 | 3 | NaOH | 삼일 | 가성소다 | 5 | CH3COOH | 삼일 | 빙초산 | 1 | 45 | 5.5 | 95 | 60 | 0 | 95 | 0 | 0 | 95 | 0 | 0 | 95 | 0 | 0 | 95 | 0 | 0 | 95 | 0 | 0 | 95 | 0 | 80 | 10 | 2 | P-DY12 | 산업용 텐터기 | 1 | 3 | 3 |  |  | 170 | 170 | 20 | 1200 |  |  | 170 | 170 | 20 | 1200 |  |  | 170 | 170 | 20 | 1200 |  |  | 170 | 170 | 20 | 1200 |  |  | 170 | 170 | 20 | 1200 |  |  | 170 | 170 | 20 | 1200 |  |  | 170 | 170 | 20 | 1200 | 10 | Dorosperse Yellow KKL | ARCHROMA | 분산 |  | 0.667 | Dorosperse Blue KKL | ARCHROMA | 분산 |  | 1.333 | [6 empty] | 2 |  |  |  |  | 1:10 | 0.1 | Sunsolt RM-340S | 니카코리아 | 분산·균염제 | 0.3 | 빙초산 | 삼일 | 산 | 0.2 | [42 empty] | 1:10 | 0.1 | 40 | 2 | 80 | 20 | 0 | 80 | 0 | 0 | 80 | 0 | 0 | 80 | 0 | 0 | 80 | 0 | 0 | 80 | 0 | 0 | 80 | 0 | 60 |  | 1 | 25 |  | 2 |  |  |  | 100 | 10 |  |  |  |  | P-DY05 | 실험실 패더 | 1 | 1 | P-DY06 | 실험실 텐터 | 180 | 1 | 2 | 2 | [165 empty] | 319 | 1.135
|  | 2021-08-24 | 다이텍연구원 | 1 | P-DY09 | 고압 래피드 염색기 | RAW-029 | Recycled Polyester | 300 | 96 | Semi Dull | Draw Textured Yarn | 82.5 | 150*2 INT | Filaments | Recycled Polyester | 300 | 96 | Semi Dull | Draw Textured Yarn | 82.5 | 150*2 INT | Filaments | WOVEN | TWILL | 242 | 1.37 |  | P-DY09 | 고압 래피드 염색기 | 29709.6972 | Sera Wash C-NEP | DYSTAR | 정련호발제 | 3 | NaOH | 삼일 | 가성소다 | 5 | CH3COOH | 삼일 | 빙초산 | 1 | 45 | 5.5 | 95 | 60 | 0 | 95 | 0 | 0 | 95 | 0 | 0 | 95 | 0 | 0 | 95 | 0 | 0 | 95 | 0 | 0 | 95 | 0 | 80 | 10 | 2 | P-DY12 | 산업용 텐터기 | 1 | 3 | 3 |  |  | 170 | 170 | 20 | 1200 |  |  | 170 | 170 | 20 | 1200 |  |  | 170 | 170 | 20 | 1200 |  |  | 170 | 170 | 20 | 1200 |  |  | 170 | 170 | 20 | 1200 |  |  | 170 | 170 | 20 | 1200 |  |  | 170 | 170 | 20 | 1200 | 10 | Dorosperse Yellow KKL | ARCHROMA | 분산 |  | 0.667 | Dorosperse Red KKL | ARCHROMA | 분산 |  | 0.667 | Dorosperse Blue KKL | ARCHROMA | 분산 |  | 0.667 |  | 2.001 |  |  |  |  | 1:10 | 0.1 | Sunsolt RM-340S | 니카코리아 | 분산·균염제 | 0.3 | 빙초산 | 삼일 | 산 | 0.2 | [42 empty] | 1:10 | 0.1 | 40 | 2 | 80 | 20 | 0 | 80 | 0 | 0 | 80 | 0 | 0 | 80 | 0 | 0 | 80 | 0 | 0 | 80 | 0 | 0 | 80 | 0 | 60 |  | 1 | 25 |  | 2 |  |  |  | 100 | 10 |  |  |  |  | P-DY05 | 실험실 패더 | 1 | 1 | P-DY06 | 실험실 텐터 | 180 | 1 | 2 | 2 | [165 empty] | 319 | 1.135
|  | 2021-08-24 | 다이텍연구원 | 1 | P-DY09 | 고압 래피드 염색기 | RAW-029 | Recycled Polyester | 300 | 96 | Semi Dull | Draw Textured Yarn | 82.5 | 150*2 INT | Filaments | Recycled Polyester | 300 | 96 | Semi Dull | Draw Textured Yarn | 82.5 | 150*2 INT | Filaments | WOVEN | TWILL | 242 | 1.37 |  | P-DY09 | 고압 래피드 염색기 | 29709.6972 | Sera Wash C-NEP | DYSTAR | 정련호발제 | 3 | NaOH | 삼일 | 가성소다 | 5 | CH3COOH | 삼일 | 빙초산 | 1 | 45 | 5.5 | 95 | 60 | 0 | 95 | 0 | 0 | 95 | 0 | 0 | 95 | 0 | 0 | 95 | 0 | 0 | 95 | 0 | 0 | 95 | 0 | 80 | 10 | 2 | P-DY12 | 산업용 텐터기 | 1 | 3 | 3 |  |  | 170 | 170 | 20 | 1200 |  |  | 170 | 170 | 20 | 1200 |  |  | 170 | 170 | 20 | 1200 |  |  | 170 | 170 | 20 | 1200 |  |  | 170 | 170 | 20 | 1200 |  |  | 170 | 170 | 20 | 1200 |  |  | 170 | 170 | 20 | 1200 | 10 | Dorosperse Yellow KKL | ARCHROMA | 분산 |  | 0.667 | Dorosperse Red KKL | ARCHROMA | 분산 |  | 1.333 | [6 empty] | 2 |  |  |  |  | 1:10 | 0.1 | Sunsolt RM-340S | 니카코리아 | 분산·균염제 | 0.3 | 빙초산 | 삼일 | 산 | 0.2 | [42 empty] | 1:10 | 0.1 | 40 | 2 | 80 | 20 | 0 | 80 | 0 | 0 | 80 | 0 | 0 | 80 | 0 | 0 | 80 | 0 | 0 | 80 | 0 | 0 | 80 | 0 | 60 |  | 1 | 25 |  | 2 |  |  |  | 100 | 10 |  |  |  |  | P-DY05 | 실험실 패더 | 1 | 1 | P-DY06 | 실험실 텐터 | 180 | 1 | 2 | 2 | [165 empty] | 319 | 1.135
|  | 2021-08-24 | 다이텍연구원 | 1 | P-DY09 | 고압 래피드 염색기 | RAW-029 | Recycled Polyester | 300 | 96 | Semi Dull | Draw Textured Yarn | 82.5 | 150*2 INT | Filaments | Recycled Polyester | 300 | 96 | Semi Dull | Draw Textured Yarn | 82.5 | 150*2 INT | Filaments | WOVEN | TWILL | 242 | 1.37 |  | P-DY09 | 고압 래피드 염색기 | 29709.6972 | Sera Wash C-NEP | DYSTAR | 정련호발제 | 3 | NaOH | 삼일 | 가성소다 | 5 | CH3COOH | 삼일 | 빙초산 | 1 | 45 | 5.5 | 95 | 60 | 0 | 95 | 0 | 0 | 95 | 0 | 0 | 95 | 0 | 0 | 95 | 0 | 0 | 95 | 0 | 0 | 95 | 0 | 80 | 10 | 2 | P-DY12 | 산업용 텐터기 | 1 | 3 | 3 |  |  | 170 | 170 | 20 | 1200 |  |  | 170 | 170 | 20 | 1200 |  |  | 170 | 170 | 20 | 1200 |  |  | 170 | 170 | 20 | 1200 |  |  | 170 | 170 | 20 | 1200 |  |  | 170 | 170 | 20 | 1200 |  |  | 170 | 170 | 20 | 1200 | 10 | Dorosperse Yellow KKL | ARCHROMA | 분산 |  | 1.333 | Dorosperse Blue KKL | ARCHROMA | 분산 |  | 0.667 | [6 empty] | 2 |  |  |  |  | 1:10 | 0.1 | Sunsolt RM-340S | 니카코리아 | 분산·균염제 | 0.3 | 빙초산 | 삼일 | 산 | 0.2 | [42 empty] | 1:10 | 0.1 | 40 | 2 | 80 | 20 | 0 | 80 | 0 | 0 | 80 | 0 | 0 | 80 | 0 | 0 | 80 | 0 | 0 | 80 | 0 | 0 | 80 | 0 | 60 |  | 1 | 25 |  | 2 |  |  |  | 100 | 10 |  |  |  |  | P-DY05 | 실험실 패더 | 1 | 1 | P-DY06 | 실험실 텐터 | 180 | 1 | 2 | 2 | [165 empty] | 319 | 1.135
|  | 2021-08-24 | 다이텍연구원 | 1 | P-DY09 | 고압 래피드 염색기 | RAW-029 | Recycled Polyester | 300 | 96 | Semi Dull | Draw Textured Yarn | 82.5 | 150*2 INT | Filaments | Recycled Polyester | 300 | 96 | Semi Dull | Draw Textured Yarn | 82.5 | 150*2 INT | Filaments | WOVEN | TWILL | 242 | 1.37 |  | P-DY09 | 고압 래피드 염색기 | 29709.6972 | Sera Wash C-NEP | DYSTAR | 정련호발제 | 3 | NaOH | 삼일 | 가성소다 | 5 | CH3COOH | 삼일 | 빙초산 | 1 | 45 | 5.5 | 95 | 60 | 0 | 95 | 0 | 0 | 95 | 0 | 0 | 95 | 0 | 0 | 95 | 0 | 0 | 95 | 0 | 0 | 95 | 0 | 80 | 10 | 2 | P-DY12 | 산업용 텐터기 | 1 | 3 | 3 |  |  | 170 | 170 | 20 | 1200 |  |  | 170 | 170 | 20 | 1200 |  |  | 170 | 170 | 20 | 1200 |  |  | 170 | 170 | 20 | 1200 |  |  | 170 | 170 | 20 | 1200 |  |  | 170 | 170 | 20 | 1200 |  |  | 170 | 170 | 20 | 1200 | 10 | Dorosperse Yellow KKL | ARCHROMA | 분산 |  | 1.333 | Dorosperse Red KKL | ARCHROMA | 분산 |  | 0.667 | [6 empty] | 2 |  |  |  |  | 1:10 | 0.1 | Sunsolt RM-340S | 니카코리아 | 분산·균염제 | 0.3 | 빙초산 | 삼일 | 산 | 0.2 | [42 empty] | 1:10 | 0.1 | 40 | 2 | 80 | 20 | 0 | 80 | 0 | 0 | 80 | 0 | 0 | 80 | 0 | 0 | 80 | 0 | 0 | 80 | 0 | 0 | 80 | 0 | 60 |  | 1 | 25 |  | 2 |  |  |  | 100 | 10 |  |  |  |  | P-DY05 | 실험실 패더 | 1 | 1 | P-DY06 | 실험실 텐터 | 180 | 1 | 2 | 2 | [165 empty] | 319 | 1.135
|  | 2021-08-24 | 다이텍연구원 | 1 | P-DY09 | 고압 래피드 염색기 | RAW-029 | Recycled Polyester | 300 | 96 | Semi Dull | Draw Textured Yarn | 82.5 | 150*2 INT | Filaments | Recycled Polyester | 300 | 96 | Semi Dull | Draw Textured Yarn | 82.5 | 150*2 INT | Filaments | WOVEN | TWILL | 242 | 1.37 |  | P-DY09 | 고압 래피드 염색기 | 29709.6972 | Sera Wash C-NEP | DYSTAR | 정련호발제 | 3 | NaOH | 삼일 | 가성소다 | 5 | CH3COOH | 삼일 | 빙초산 | 1 | 45 | 5.5 | 95 | 60 | 0 | 95 | 0 | 0 | 95 | 0 | 0 | 95 | 0 | 0 | 95 | 0 | 0 | 95 | 0 | 0 | 95 | 0 | 80 | 10 | 2 | P-DY12 | 산업용 텐터기 | 1 | 3 | 3 |  |  | 170 | 170 | 20 | 1200 |  |  | 170 | 170 | 20 | 1200 |  |  | 170 | 170 | 20 | 1200 |  |  | 170 | 170 | 20 | 1200 |  |  | 170 | 170 | 20 | 1200 |  |  | 170 | 170 | 20 | 1200 |  |  | 170 | 170 | 20 | 1200 | 10 | Dorosperse Red KKL | ARCHROMA | 분산 |  | 0.833 | Dorosperse Blue KKL | ARCHROMA | 분산 |  | 1.667 | [6 empty] | 2.5 |  |  |  |  | 1:10 | 0.1 | Sunsolt RM-340S | 니카코리아 | 분산·균염제 | 0.3 | 빙초산 | 삼일 | 산 | 0.2 | [42 empty] | 1:10 | 0.1 | 40 | 2 | 80 | 20 | 0 | 80 | 0 | 0 | 80 | 0 | 0 | 80 | 0 | 0 | 80 | 0 | 0 | 80 | 0 | 0 | 80 | 0 | 60 |  | 1 | 25 |  | 2 |  |  |  | 100 | 10 |  |  |  |  | P-DY05 | 실험실 패더 | 1 | 1 | P-DY06 | 실험실 텐터 | 180 | 1 | 2 | 2 | [165 empty] | 319 | 1.135
|  | 2021-08-24 | 다이텍연구원 | 1 | P-DY09 | 고압 래피드 염색기 | RAW-029 | Recycled Polyester | 300 | 96 | Semi Dull | Draw Textured Yarn | 82.5 | 150*2 INT | Filaments | Recycled Polyester | 300 | 96 | Semi Dull | Draw Textured Yarn | 82.5 | 150*2 INT | Filaments | WOVEN | TWILL | 242 | 1.37 |  | P-DY09 | 고압 래피드 염색기 | 29709.6972 | Sera Wash C-NEP | DYSTAR | 정련호발제 | 3 | NaOH | 삼일 | 가성소다 | 5 | CH3COOH | 삼일 | 빙초산 | 1 | 45 | 5.5 | 95 | 60 | 0 | 95 | 0 | 0 | 95 | 0 | 0 | 95 | 0 | 0 | 95 | 0 | 0 | 95 | 0 | 0 | 95 | 0 | 80 | 10 | 2 | P-DY12 | 산업용 텐터기 | 1 | 3 | 3 |  |  | 170 | 170 | 20 | 1200 |  |  | 170 | 170 | 20 | 1200 |  |  | 170 | 170 | 20 | 1200 |  |  | 170 | 170 | 20 | 1200 |  |  | 170 | 170 | 20 | 1200 |  |  | 170 | 170 | 20 | 1200 |  |  | 170 | 170 | 20 | 1200 | 10 | Dorosperse Red KKL | ARCHROMA | 분산 |  | 1.667 | Dorosperse Blue KKL | ARCHROMA | 분산 |  | 0.833 | [6 empty] | 2.5 |  |  |  |  | 1:10 | 0.1 | Sunsolt RM-340S | 니카코리아 | 분산·균염제 | 0.3 | 빙초산 | 삼일 | 산 | 0.2 | [42 empty] | 1:10 | 0.1 | 40 | 2 | 80 | 20 | 0 | 80 | 0 | 0 | 80 | 0 | 0 | 80 | 0 | 0 | 80 | 0 | 0 | 80 | 0 | 0 | 80 | 0 | 60 |  | 1 | 25 |  | 2 |  |  |  | 100 | 10 |  |  |  |  | P-DY05 | 실험실 패더 | 1 | 1 | P-DY06 | 실험실 텐터 | 180 | 1 | 2 | 2 | [165 empty] | 319 | 1.135
|  | 2021-08-24 | 다이텍연구원 | 1 | P-DY09 | 고압 래피드 염색기 | RAW-029 | Recycled Polyester | 300 | 96 | Semi Dull | Draw Textured Yarn | 82.5 | 150*2 INT | Filaments | Recycled Polyester | 300 | 96 | Semi Dull | Draw Textured Yarn | 82.5 | 150*2 INT | Filaments | WOVEN | TWILL | 242 | 1.37 |  | P-DY09 | 고압 래피드 염색기 | 29709.6972 | Sera Wash C-NEP | DYSTAR | 정련호발제 | 3 | NaOH | 삼일 | 가성소다 | 5 | CH3COOH | 삼일 | 빙초산 | 1 | 45 | 5.5 | 95 | 60 | 0 | 95 | 0 | 0 | 95 | 0 | 0 | 95 | 0 | 0 | 95 | 0 | 0 | 95 | 0 | 0 | 95 | 0 | 80 | 10 | 2 | P-DY12 | 산업용 텐터기 | 1 | 3 | 3 |  |  | 170 | 170 | 20 | 1200 |  |  | 170 | 170 | 20 | 1200 |  |  | 170 | 170 | 20 | 1200 |  |  | 170 | 170 | 20 | 1200 |  |  | 170 | 170 | 20 | 1200 |  |  | 170 | 170 | 20 | 1200 |  |  | 170 | 170 | 20 | 1200 | 10 | Dorosperse Yellow KKL | ARCHROMA | 분산 |  | 0.833 | Dorosperse Blue KKL | ARCHROMA | 분산 |  | 1.667 | [6 empty] | 2.5 |  |  |  |  | 1:10 | 0.1 | Sunsolt RM-340S | 니카코리아 | 분산·균염제 | 0.3 | 빙초산 | 삼일 | 산 | 0.2 | [42 empty] | 1:10 | 0.1 | 40 | 2 | 80 | 20 | 0 | 80 | 0 | 0 | 80 | 0 | 0 | 80 | 0 | 0 | 80 | 0 | 0 | 80 | 0 | 0 | 80 | 0 | 60 |  | 1 | 25 |  | 2 |  |  |  | 100 | 10 |  |  |  |  | P-DY05 | 실험실 패더 | 1 | 1 | P-DY06 | 실험실 텐터 | 180 | 1 | 2 | 2 | [165 empty] | 319 | 1.135
|  | 2021-08-24 | 다이텍연구원 | 1 | P-DY09 | 고압 래피드 염색기 | RAW-029 | Recycled Polyester | 300 | 96 | Semi Dull | Draw Textured Yarn | 82.5 | 150*2 INT | Filaments | Recycled Polyester | 300 | 96 | Semi Dull | Draw Textured Yarn | 82.5 | 150*2 INT | Filaments | WOVEN | TWILL | 242 | 1.37 |  | P-DY09 | 고압 래피드 염색기 | 29709.6972 | Sera Wash C-NEP | DYSTAR | 정련호발제 | 3 | NaOH | 삼일 | 가성소다 | 5 | CH3COOH | 삼일 | 빙초산 | 1 | 45 | 5.5 | 95 | 60 | 0 | 95 | 0 | 0 | 95 | 0 | 0 | 95 | 0 | 0 | 95 | 0 | 0 | 95 | 0 | 0 | 95 | 0 | 80 | 10 | 2 | P-DY12 | 산업용 텐터기 | 1 | 3 | 3 |  |  | 170 | 170 | 20 | 1200 |  |  | 170 | 170 | 20 | 1200 |  |  | 170 | 170 | 20 | 1200 |  |  | 170 | 170 | 20 | 1200 |  |  | 170 | 170 | 20 | 1200 |  |  | 170 | 170 | 20 | 1200 |  |  | 170 | 170 | 20 | 1200 | 10 | Dorosperse Yellow KKL | ARCHROMA | 분산 |  | 0.833 | Dorosperse Red KKL | ARCHROMA | 분산 |  | 0.833 | Dorosperse Blue KKL | ARCHROMA | 분산 |  | 0.833 |  | 2.499 |  |  |  |  | 1:10 | 0.1 | Sunsolt RM-340S | 니카코리아 | 분산·균염제 | 0.3 | 빙초산 | 삼일 | 산 | 0.2 | [42 empty] | 1:10 | 0.1 | 40 | 2 | 80 | 20 | 0 | 80 | 0 | 0 | 80 | 0 | 0 | 80 | 0 | 0 | 80 | 0 | 0 | 80 | 0 | 0 | 80 | 0 | 60 |  | 1 | 25 |  | 2 |  |  |  | 100 | 10 |  |  |  |  | P-DY05 | 실험실 패더 | 1 | 1 | P-DY06 | 실험실 텐터 | 180 | 1 | 2 | 2 | [165 empty] | 319 | 1.135
|  | 2021-08-24 | 다이텍연구원 | 1 | P-DY09 | 고압 래피드 염색기 | RAW-029 | Recycled Polyester | 300 | 96 | Semi Dull | Draw Textured Yarn | 82.5 | 150*2 INT | Filaments | Recycled Polyester | 300 | 96 | Semi Dull | Draw Textured Yarn | 82.5 | 150*2 INT | Filaments | WOVEN | TWILL | 242 | 1.37 |  | P-DY09 | 고압 래피드 염색기 | 29709.6972 | Sera Wash C-NEP | DYSTAR | 정련호발제 | 3 | NaOH | 삼일 | 가성소다 | 5 | CH3COOH | 삼일 | 빙초산 | 1 | 45 | 5.5 | 95 | 60 | 0 | 95 | 0 | 0 | 95 | 0 | 0 | 95 | 0 | 0 | 95 | 0 | 0 | 95 | 0 | 0 | 95 | 0 | 80 | 10 | 2 | P-DY12 | 산업용 텐터기 | 1 | 3 | 3 |  |  | 170 | 170 | 20 | 1200 |  |  | 170 | 170 | 20 | 1200 |  |  | 170 | 170 | 20 | 1200 |  |  | 170 | 170 | 20 | 1200 |  |  | 170 | 170 | 20 | 1200 |  |  | 170 | 170 | 20 | 1200 |  |  | 170 | 170 | 20 | 1200 | 10 | Dorosperse Yellow KKL | ARCHROMA | 분산 |  | 0.833 | Dorosperse Red KKL | ARCHROMA | 분산 |  | 1.667 | [6 empty] | 2.5 |  |  |  |  | 1:10 | 0.1 | Sunsolt RM-340S | 니카코리아 | 분산·균염제 | 0.3 | 빙초산 | 삼일 | 산 | 0.2 | [42 empty] | 1:10 | 0.1 | 40 | 2 | 80 | 20 | 0 | 80 | 0 | 0 | 80 | 0 | 0 | 80 | 0 | 0 | 80 | 0 | 0 | 80 | 0 | 0 | 80 | 0 | 60 |  | 1 | 25 |  | 2 |  |  |  | 100 | 10 |  |  |  |  | P-DY05 | 실험실 패더 | 1 | 1 | P-DY06 | 실험실 텐터 | 180 | 1 | 2 | 2 | [165 empty] | 319 | 1.135
|  | 2021-08-24 | 다이텍연구원 | 1 | P-DY09 | 고압 래피드 염색기 | RAW-029 | Recycled Polyester | 300 | 96 | Semi Dull | Draw Textured Yarn | 82.5 | 150*2 INT | Filaments | Recycled Polyester | 300 | 96 | Semi Dull | Draw Textured Yarn | 82.5 | 150*2 INT | Filaments | WOVEN | TWILL | 242 | 1.37 |  | P-DY09 | 고압 래피드 염색기 | 29709.6972 | Sera Wash C-NEP | DYSTAR | 정련호발제 | 3 | NaOH | 삼일 | 가성소다 | 5 | CH3COOH | 삼일 | 빙초산 | 1 | 45 | 5.5 | 95 | 60 | 0 | 95 | 0 | 0 | 95 | 0 | 0 | 95 | 0 | 0 | 95 | 0 | 0 | 95 | 0 | 0 | 95 | 0 | 80 | 10 | 2 | P-DY12 | 산업용 텐터기 | 1 | 3 | 3 |  |  | 170 | 170 | 20 | 1200 |  |  | 170 | 170 | 20 | 1200 |  |  | 170 | 170 | 20 | 1200 |  |  | 170 | 170 | 20 | 1200 |  |  | 170 | 170 | 20 | 1200 |  |  | 170 | 170 | 20 | 1200 |  |  | 170 | 170 | 20 | 1200 | 10 | Dorosperse Yellow KKL | ARCHROMA | 분산 |  | 1.667 | Dorosperse Blue KKL | ARCHROMA | 분산 |  | 0.833 | [6 empty] | 2.5 |  |  |  |  | 1:10 | 0.1 | Sunsolt RM-340S | 니카코리아 | 분산·균염제 | 0.3 | 빙초산 | 삼일 | 산 | 0.2 | [42 empty] | 1:10 | 0.1 | 40 | 2 | 80 | 20 | 0 | 80 | 0 | 0 | 80 | 0 | 0 | 80 | 0 | 0 | 80 | 0 | 0 | 80 | 0 | 0 | 80 | 0 | 60 |  | 1 | 25 |  | 2 |  |  |  | 100 | 10 |  |  |  |  | P-DY05 | 실험실 패더 | 1 | 1 | P-DY06 | 실험실 텐터 | 180 | 1 | 2 | 2 | [165 empty] | 319 | 1.135
|  | 2021-08-24 | 다이텍연구원 | 1 | P-DY09 | 고압 래피드 염색기 | RAW-029 | Recycled Polyester | 300 | 96 | Semi Dull | Draw Textured Yarn | 82.5 | 150*2 INT | Filaments | Recycled Polyester | 300 | 96 | Semi Dull | Draw Textured Yarn | 82.5 | 150*2 INT | Filaments | WOVEN | TWILL | 242 | 1.37 |  | P-DY09 | 고압 래피드 염색기 | 29709.6972 | Sera Wash C-NEP | DYSTAR | 정련호발제 | 3 | NaOH | 삼일 | 가성소다 | 5 | CH3COOH | 삼일 | 빙초산 | 1 | 45 | 5.5 | 95 | 60 | 0 | 95 | 0 | 0 | 95 | 0 | 0 | 95 | 0 | 0 | 95 | 0 | 0 | 95 | 0 | 0 | 95 | 0 | 80 | 10 | 2 | P-DY12 | 산업용 텐터기 | 1 | 3 | 3 |  |  | 170 | 170 | 20 | 1200 |  |  | 170 | 170 | 20 | 1200 |  |  | 170 | 170 | 20 | 1200 |  |  | 170 | 170 | 20 | 1200 |  |  | 170 | 170 | 20 | 1200 |  |  | 170 | 170 | 20 | 1200 |  |  | 170 | 170 | 20 | 1200 | 10 | Dorosperse Yellow KKL | ARCHROMA | 분산 |  | 1.667 | Dorosperse Red KKL | ARCHROMA | 분산 |  | 0.833 | [6 empty] | 2.5 |  |  |  |  | 1:10 | 0.1 | Sunsolt RM-340S | 니카코리아 | 분산·균염제 | 0.3 | 빙초산 | 삼일 | 산 | 0.2 | [42 empty] | 1:10 | 0.1 | 40 | 2 | 80 | 20 | 0 | 80 | 0 | 0 | 80 | 0 | 0 | 80 | 0 | 0 | 80 | 0 | 0 | 80 | 0 | 0 | 80 | 0 | 60 |  | 1 | 25 |  | 2 |  |  |  | 100 | 10 |  |  |  |  | P-DY05 | 실험실 패더 | 1 | 1 | P-DY06 | 실험실 텐터 | 180 | 1 | 2 | 2 | [165 empty] | 319 | 1.135
|  | 2021-08-24 | 다이텍연구원 | 1 | P-DY09 | 고압 래피드 염색기 | RAW-029 | Recycled Polyester | 300 | 96 | Semi Dull | Draw Textured Yarn | 82.5 | 150*2 INT | Filaments | Recycled Polyester | 300 | 96 | Semi Dull | Draw Textured Yarn | 82.5 | 150*2 INT | Filaments | WOVEN | TWILL | 242 | 1.37 |  | P-DY09 | 고압 래피드 염색기 | 29709.6972 | Sera Wash C-NEP | DYSTAR | 정련호발제 | 3 | NaOH | 삼일 | 가성소다 | 5 | CH3COOH | 삼일 | 빙초산 | 1 | 45 | 5.5 | 95 | 60 | 0 | 95 | 0 | 0 | 95 | 0 | 0 | 95 | 0 | 0 | 95 | 0 | 0 | 95 | 0 | 0 | 95 | 0 | 80 | 10 | 2 | P-DY12 | 산업용 텐터기 | 1 | 3 | 3 |  |  | 170 | 170 | 20 | 1200 |  |  | 170 | 170 | 20 | 1200 |  |  | 170 | 170 | 20 | 1200 |  |  | 170 | 170 | 20 | 1200 |  |  | 170 | 170 | 20 | 1200 |  |  | 170 | 170 | 20 | 1200 |  |  | 170 | 170 | 20 | 1200 | 10 | Dorosperse Red KKL | ARCHROMA | 분산 |  | 1 | Dorosperse Blue KKL | ARCHROMA | 분산 |  | 2 | [6 empty] | 3 |  |  |  |  | 1:10 | 0.1 | Sunsolt RM-340S | 니카코리아 | 분산·균염제 | 0.3 | 빙초산 | 삼일 | 산 | 0.2 | [42 empty] | 1:10 | 0.1 | 40 | 2 | 80 | 20 | 0 | 80 | 0 | 0 | 80 | 0 | 0 | 80 | 0 | 0 | 80 | 0 | 0 | 80 | 0 | 0 | 80 | 0 | 60 |  | 1 | 25 |  | 2 |  |  |  | 100 | 10 |  |  |  |  | P-DY05 | 실험실 패더 | 1 | 1 | P-DY06 | 실험실 텐터 | 180 | 1 | 2 | 2 | [165 empty] | 319 | 1.135
|  | 2021-08-24 | 다이텍연구원 | 1 | P-DY09 | 고압 래피드 염색기 | RAW-029 | Recycled Polyester | 300 | 96 | Semi Dull | Draw Textured Yarn | 82.5 | 150*2 INT | Filaments | Recycled Polyester | 300 | 96 | Semi Dull | Draw Textured Yarn | 82.5 | 150*2 INT | Filaments | WOVEN | TWILL | 242 | 1.37 |  | P-DY09 | 고압 래피드 염색기 | 29709.6972 | Sera Wash C-NEP | DYSTAR | 정련호발제 | 3 | NaOH | 삼일 | 가성소다 | 5 | CH3COOH | 삼일 | 빙초산 | 1 | 45 | 5.5 | 95 | 60 | 0 | 95 | 0 | 0 | 95 | 0 | 0 | 95 | 0 | 0 | 95 | 0 | 0 | 95 | 0 | 0 | 95 | 0 | 80 | 10 | 2 | P-DY12 | 산업용 텐터기 | 1 | 3 | 3 |  |  | 170 | 170 | 20 | 1200 |  |  | 170 | 170 | 20 | 1200 |  |  | 170 | 170 | 20 | 1200 |  |  | 170 | 170 | 20 | 1200 |  |  | 170 | 170 | 20 | 1200 |  |  | 170 | 170 | 20 | 1200 |  |  | 170 | 170 | 20 | 1200 | 10 | Dorosperse Red KKL | ARCHROMA | 분산 |  | 2 | Dorosperse Blue KKL | ARCHROMA | 분산 |  | 1 | [6 empty] | 3 |  |  |  |  | 1:10 | 0.1 | Sunsolt RM-340S | 니카코리아 | 분산·균염제 | 0.3 | 빙초산 | 삼일 | 산 | 0.2 | [42 empty] | 1:10 | 0.1 | 40 | 2 | 80 | 20 | 0 | 80 | 0 | 0 | 80 | 0 | 0 | 80 | 0 | 0 | 80 | 0 | 0 | 80 | 0 | 0 | 80 | 0 | 60 |  | 1 | 25 |  | 2 |  |  |  | 100 | 10 |  |  |  |  | P-DY05 | 실험실 패더 | 1 | 1 | P-DY06 | 실험실 텐터 | 180 | 1 | 2 | 2 | [165 empty] | 319 | 1.135
|  | 2021-08-24 | 다이텍연구원 | 1 | P-DY09 | 고압 래피드 염색기 | RAW-029 | Recycled Polyester | 300 | 96 | Semi Dull | Draw Textured Yarn | 82.5 | 150*2 INT | Filaments | Recycled Polyester | 300 | 96 | Semi Dull | Draw Textured Yarn | 82.5 | 150*2 INT | Filaments | WOVEN | TWILL | 242 | 1.37 |  | P-DY09 | 고압 래피드 염색기 | 29709.6972 | Sera Wash C-NEP | DYSTAR | 정련호발제 | 3 | NaOH | 삼일 | 가성소다 | 5 | CH3COOH | 삼일 | 빙초산 | 1 | 45 | 5.5 | 95 | 60 | 0 | 95 | 0 | 0 | 95 | 0 | 0 | 95 | 0 | 0 | 95 | 0 | 0 | 95 | 0 | 0 | 95 | 0 | 80 | 10 | 2 | P-DY12 | 산업용 텐터기 | 1 | 3 | 3 |  |  | 170 | 170 | 20 | 1200 |  |  | 170 | 170 | 20 | 1200 |  |  | 170 | 170 | 20 | 1200 |  |  | 170 | 170 | 20 | 1200 |  |  | 170 | 170 | 20 | 1200 |  |  | 170 | 170 | 20 | 1200 |  |  | 170 | 170 | 20 | 1200 | 10 | Dorosperse Yellow KKL | ARCHROMA | 분산 |  | 1 | Dorosperse Blue KKL | ARCHROMA | 분산 |  | 2 | [6 empty] | 3 |  |  |  |  | 1:10 | 0.1 | Sunsolt RM-340S | 니카코리아 | 분산·균염제 | 0.3 | 빙초산 | 삼일 | 산 | 0.2 | [42 empty] | 1:10 | 0.1 | 40 | 2 | 80 | 20 | 0 | 80 | 0 | 0 | 80 | 0 | 0 | 80 | 0 | 0 | 80 | 0 | 0 | 80 | 0 | 0 | 80 | 0 | 60 |  | 1 | 25 |  | 2 |  |  |  | 100 | 10 |  |  |  |  | P-DY05 | 실험실 패더 | 1 | 1 | P-DY06 | 실험실 텐터 | 180 | 1 | 2 | 2 | [165 empty] | 319 | 1.135
|  | 2021-08-24 | 다이텍연구원 | 1 | P-DY09 | 고압 래피드 염색기 | RAW-029 | Recycled Polyester | 300 | 96 | Semi Dull | Draw Textured Yarn | 82.5 | 150*2 INT | Filaments | Recycled Polyester | 300 | 96 | Semi Dull | Draw Textured Yarn | 82.5 | 150*2 INT | Filaments | WOVEN | TWILL | 242 | 1.37 |  | P-DY09 | 고압 래피드 염색기 | 29709.6972 | Sera Wash C-NEP | DYSTAR | 정련호발제 | 3 | NaOH | 삼일 | 가성소다 | 5 | CH3COOH | 삼일 | 빙초산 | 1 | 45 | 5.5 | 95 | 60 | 0 | 95 | 0 | 0 | 95 | 0 | 0 | 95 | 0 | 0 | 95 | 0 | 0 | 95 | 0 | 0 | 95 | 0 | 80 | 10 | 2 | P-DY12 | 산업용 텐터기 | 1 | 3 | 3 |  |  | 170 | 170 | 20 | 1200 |  |  | 170 | 170 | 20 | 1200 |  |  | 170 | 170 | 20 | 1200 |  |  | 170 | 170 | 20 | 1200 |  |  | 170 | 170 | 20 | 1200 |  |  | 170 | 170 | 20 | 1200 |  |  | 170 | 170 | 20 | 1200 | 10 | Dorosperse Yellow KKL | ARCHROMA | 분산 |  | 1 | Dorosperse Red KKL | ARCHROMA | 분산 |  | 1 | Dorosperse Blue KKL | ARCHROMA | 분산 |  | 1 |  | 3 |  |  |  |  | 1:10 | 0.1 | Sunsolt RM-340S | 니카코리아 | 분산·균염제 | 0.3 | 빙초산 | 삼일 | 산 | 0.2 | [42 empty] | 1:10 | 0.1 | 40 | 2 | 80 | 20 | 0 | 80 | 0 | 0 | 80 | 0 | 0 | 80 | 0 | 0 | 80 | 0 | 0 | 80 | 0 | 0 | 80 | 0 | 60 |  | 1 | 25 |  | 2 |  |  |  | 100 | 10 |  |  |  |  | P-DY05 | 실험실 패더 | 1 | 1 | P-DY06 | 실험실 텐터 | 180 | 1 | 2 | 2 | [165 empty] | 319 | 1.135
|  | 2021-08-24 | 다이텍연구원 | 1 | P-DY09 | 고압 래피드 염색기 | RAW-029 | Recycled Polyester | 300 | 96 | Semi Dull | Draw Textured Yarn | 82.5 | 150*2 INT | Filaments | Recycled Polyester | 300 | 96 | Semi Dull | Draw Textured Yarn | 82.5 | 150*2 INT | Filaments | WOVEN | TWILL | 242 | 1.37 |  | P-DY09 | 고압 래피드 염색기 | 29709.6972 | Sera Wash C-NEP | DYSTAR | 정련호발제 | 3 | NaOH | 삼일 | 가성소다 | 5 | CH3COOH | 삼일 | 빙초산 | 1 | 45 | 5.5 | 95 | 60 | 0 | 95 | 0 | 0 | 95 | 0 | 0 | 95 | 0 | 0 | 95 | 0 | 0 | 95 | 0 | 0 | 95 | 0 | 80 | 10 | 2 | P-DY12 | 산업용 텐터기 | 1 | 3 | 3 |  |  | 170 | 170 | 20 | 1200 |  |  | 170 | 170 | 20 | 1200 |  |  | 170 | 170 | 20 | 1200 |  |  | 170 | 170 | 20 | 1200 |  |  | 170 | 170 | 20 | 1200 |  |  | 170 | 170 | 20 | 1200 |  |  | 170 | 170 | 20 | 1200 | 10 | Dorosperse Yellow KKL | ARCHROMA | 분산 |  | 1 | Dorosperse Red KKL | ARCHROMA | 분산 |  | 2 | [6 empty] | 3 |  |  |  |  | 1:10 | 0.1 | Sunsolt RM-340S | 니카코리아 | 분산·균염제 | 0.3 | 빙초산 | 삼일 | 산 | 0.2 | [42 empty] | 1:10 | 0.1 | 40 | 2 | 80 | 20 | 0 | 80 | 0 | 0 | 80 | 0 | 0 | 80 | 0 | 0 | 80 | 0 | 0 | 80 | 0 | 0 | 80 | 0 | 60 |  | 1 | 25 |  | 2 |  |  |  | 100 | 10 |  |  |  |  | P-DY05 | 실험실 패더 | 1 | 1 | P-DY06 | 실험실 텐터 | 180 | 1 | 2 | 2 | [165 empty] | 319 | 1.135
|  | 2021-08-24 | 다이텍연구원 | 1 | P-DY09 | 고압 래피드 염색기 | RAW-029 | Recycled Polyester | 300 | 96 | Semi Dull | Draw Textured Yarn | 82.5 | 150*2 INT | Filaments | Recycled Polyester | 300 | 96 | Semi Dull | Draw Textured Yarn | 82.5 | 150*2 INT | Filaments | WOVEN | TWILL | 242 | 1.37 |  | P-DY09 | 고압 래피드 염색기 | 29709.6972 | Sera Wash C-NEP | DYSTAR | 정련호발제 | 3 | NaOH | 삼일 | 가성소다 | 5 | CH3COOH | 삼일 | 빙초산 | 1 | 45 | 5.5 | 95 | 60 | 0 | 95 | 0 | 0 | 95 | 0 | 0 | 95 | 0 | 0 | 95 | 0 | 0 | 95 | 0 | 0 | 95 | 0 | 80 | 10 | 2 | P-DY12 | 산업용 텐터기 | 1 | 3 | 3 |  |  | 170 | 170 | 20 | 1200 |  |  | 170 | 170 | 20 | 1200 |  |  | 170 | 170 | 20 | 1200 |  |  | 170 | 170 | 20 | 1200 |  |  | 170 | 170 | 20 | 1200 |  |  | 170 | 170 | 20 | 1200 |  |  | 170 | 170 | 20 | 1200 | 10 | Dorosperse Yellow KKL | ARCHROMA | 분산 |  | 2 | Dorosperse Blue KKL | ARCHROMA | 분산 |  | 1 | [6 empty] | 3 |  |  |  |  | 1:10 | 0.1 | Sunsolt RM-340S | 니카코리아 | 분산·균염제 | 0.3 | 빙초산 | 삼일 | 산 | 0.2 | [42 empty] | 1:10 | 0.1 | 40 | 2 | 80 | 20 | 0 | 80 | 0 | 0 | 80 | 0 | 0 | 80 | 0 | 0 | 80 | 0 | 0 | 80 | 0 | 0 | 80 | 0 | 60 |  | 1 | 25 |  | 2 |  |  |  | 100 | 10 |  |  |  |  | P-DY05 | 실험실 패더 | 1 | 1 | P-DY06 | 실험실 텐터 | 180 | 1 | 2 | 2 | [165 empty] | 319 | 1.135
|  | 2021-08-24 | 다이텍연구원 | 1 | P-DY09 | 고압 래피드 염색기 | RAW-029 | Recycled Polyester | 300 | 96 | Semi Dull | Draw Textured Yarn | 82.5 | 150*2 INT | Filaments | Recycled Polyester | 300 | 96 | Semi Dull | Draw Textured Yarn | 82.5 | 150*2 INT | Filaments | WOVEN | TWILL | 242 | 1.37 |  | P-DY09 | 고압 래피드 염색기 | 29709.6972 | Sera Wash C-NEP | DYSTAR | 정련호발제 | 3 | NaOH | 삼일 | 가성소다 | 5 | CH3COOH | 삼일 | 빙초산 | 1 | 45 | 5.5 | 95 | 60 | 0 | 95 | 0 | 0 | 95 | 0 | 0 | 95 | 0 | 0 | 95 | 0 | 0 | 95 | 0 | 0 | 95 | 0 | 80 | 10 | 2 | P-DY12 | 산업용 텐터기 | 1 | 3 | 3 |  |  | 170 | 170 | 20 | 1200 |  |  | 170 | 170 | 20 | 1200 |  |  | 170 | 170 | 20 | 1200 |  |  | 170 | 170 | 20 | 1200 |  |  | 170 | 170 | 20 | 1200 |  |  | 170 | 170 | 20 | 1200 |  |  | 170 | 170 | 20 | 1200 | 10 | Dorosperse Yellow KKL | ARCHROMA | 분산 |  | 2 | Dorosperse Red KKL | ARCHROMA | 분산 |  | 1 | [6 empty] | 3 |  |  |  |  | 1:10 | 0.1 | Sunsolt RM-340S | 니카코리아 | 분산·균염제 | 0.3 | 빙초산 | 삼일 | 산 | 0.2 | [42 empty] | 1:10 | 0.1 | 40 | 2 | 80 | 20 | 0 | 80 | 0 | 0 | 80 | 0 | 0 | 80 | 0 | 0 | 80 | 0 | 0 | 80 | 0 | 0 | 80 | 0 | 60 |  | 1 | 25 |  | 2 |  |  |  | 100 | 10 |  |  |  |  | P-DY05 | 실험실 패더 | 1 | 1 | P-DY06 | 실험실 텐터 | 180 | 1 | 2 | 2 | [165 empty] | 319 | 1.135
|  | 2021-08-24 | 다이텍연구원 | 1 | P-DY09 | 고압 래피드 염색기 | RAW-029 | Recycled Polyester | 300 | 96 | Semi Dull | Draw Textured Yarn | 82.5 | 150*2 INT | Filaments | Recycled Polyester | 300 | 96 | Semi Dull | Draw Textured Yarn | 82.5 | 150*2 INT | Filaments | WOVEN | TWILL | 242 | 1.37 |  | P-DY09 | 고압 래피드 염색기 | 29709.6972 | Sera Wash C-NEP | DYSTAR | 정련호발제 | 3 | NaOH | 삼일 | 가성소다 | 5 | CH3COOH | 삼일 | 빙초산 | 1 | 45 | 5.5 | 95 | 60 | 0 | 95 | 0 | 0 | 95 | 0 | 0 | 95 | 0 | 0 | 95 | 0 | 0 | 95 | 0 | 0 | 95 | 0 | 80 | 10 | 2 | P-DY12 | 산업용 텐터기 | 1 | 3 | 3 |  |  | 170 | 170 | 20 | 1200 |  |  | 170 | 170 | 20 | 1200 |  |  | 170 | 170 | 20 | 1200 |  |  | 170 | 170 | 20 | 1200 |  |  | 170 | 170 | 20 | 1200 |  |  | 170 | 170 | 20 | 1200 |  |  | 170 | 170 | 20 | 1200 | 10 | [73 empty] | 1:10 | 0.1 | 40 | 2 | 80 | 20 | 0 | 80 | 0 | 0 | 80 | 0 | 0 | 80 | 0 | 0 | 80 | 0 | 0 | 80 | 0 | 0 | 80 | 0 | 60 |  | 1 | 25 |  | 2 |  |  |  | 100 | 10 |  |  |  |  | P-DY05 | 실험실 패더 | 1 | 1 | P-DY06 | 실험실 텐터 | 180 | 1 | 2 | 2 | [165 empty] | 319 | 1.135
|  | 2021-08-24 | 다이텍연구원 | 1 | P-DY09 | 고압 래피드 염색기 | RAW-029 | Recycled Polyester | 300 | 96 | Semi Dull | Draw Textured Yarn | 82.5 | 150*2 INT | Filaments | Recycled Polyester | 300 | 96 | Semi Dull | Draw Textured Yarn | 82.5 | 150*2 INT | Filaments | WOVEN | TWILL | 242 | 1.37 |  | P-DY09 | 고압 래피드 염색기 | 29709.6972 | Sera Wash C-NEP | DYSTAR | 정련호발제 | 3 | NaOH | 삼일 | 가성소다 | 5 | CH3COOH | 삼일 | 빙초산 | 1 | 45 | 5.5 | 95 | 60 | 0 | 95 | 0 | 0 | 95 | 0 | 0 | 95 | 0 | 0 | 95 | 0 | 0 | 95 | 0 | 0 | 95 | 0 | 80 | 10 | 2 | P-DY12 | 산업용 텐터기 | 1 | 3 | 3 |  |  | 170 | 170 | 20 | 1200 |  |  | 170 | 170 | 20 | 1200 |  |  | 170 | 170 | 20 | 1200 |  |  | 170 | 170 | 20 | 1200 |  |  | 170 | 170 | 20 | 1200 |  |  | 170 | 170 | 20 | 1200 |  |  | 170 | 170 | 20 | 1200 | 10 | [73 empty] | 1:10 | 0.1 | 40 | 2 | 80 | 20 | 0 | 80 | 0 | 0 | 80 | 0 | 0 | 80 | 0 | 0 | 80 | 0 | 0 | 80 | 0 | 0 | 80 | 0 | 60 |  | 1 | 25 |  | 2 |  |  |  | 100 | 10 |  |  |  |  | P-DY05 | 실험실 패더 | 1 | 1 | P-DY06 | 실험실 텐터 | 180 | 1 | 2 | 2 | [165 empty] | 319 | 1.135
|  | 2021-08-24 | 다이텍연구원 | 1 | P-DY09 | 고압 래피드 염색기 | RAW-029 | Recycled Polyester | 300 | 96 | Semi Dull | Draw Textured Yarn | 82.5 | 150*2 INT | Filaments | Recycled Polyester | 300 | 96 | Semi Dull | Draw Textured Yarn | 82.5 | 150*2 INT | Filaments | WOVEN | TWILL | 242 | 1.37 |  | P-DY09 | 고압 래피드 염색기 | 29709.6972 | Sera Wash C-NEP | DYSTAR | 정련호발제 | 3 | NaOH | 삼일 | 가성소다 | 5 | CH3COOH | 삼일 | 빙초산 | 1 | 45 | 5.5 | 95 | 60 | 0 | 95 | 0 | 0 | 95 | 0 | 0 | 95 | 0 | 0 | 95 | 0 | 0 | 95 | 0 | 0 | 95 | 0 | 80 | 10 | 2 | P-DY12 | 산업용 텐터기 | 1 | 3 | 3 |  |  | 170 | 170 | 20 | 1200 |  |  | 170 | 170 | 20 | 1200 |  |  | 170 | 170 | 20 | 1200 |  |  | 170 | 170 | 20 | 1200 |  |  | 170 | 170 | 20 | 1200 |  |  | 170 | 170 | 20 | 1200 |  |  | 170 | 170 | 20 | 1200 | 10 | [73 empty] | 1:10 | 0.1 | 40 | 2 | 80 | 20 | 0 | 80 | 0 | 0 | 80 | 0 | 0 | 80 | 0 | 0 | 80 | 0 | 0 | 80 | 0 | 0 | 80 | 0 | 60 |  | 1 | 25 |  | 2 |  |  |  | 100 | 10 |  |  |  |  | P-DY05 | 실험실 패더 | 1 | 1 | P-DY06 | 실험실 텐터 | 180 | 1 | 2 | 2 | [165 empty] | 319 | 1.135
|  | 2021-08-24 | 다이텍연구원 | 1 | P-DY09 | 고압 래피드 염색기 | RAW-029 | Recycled Polyester | 300 | 96 | Semi Dull | Draw Textured Yarn | 82.5 | 150*2 INT | Filaments | Recycled Polyester | 300 | 96 | Semi Dull | Draw Textured Yarn | 82.5 | 150*2 INT | Filaments | WOVEN | TWILL | 242 | 1.37 |  | P-DY09 | 고압 래피드 염색기 | 29709.6972 | Sera Wash C-NEP | DYSTAR | 정련호발제 | 3 | NaOH | 삼일 | 가성소다 | 5 | CH3COOH | 삼일 | 빙초산 | 1 | 45 | 5.5 | 95 | 60 | 0 | 95 | 0 | 0 | 95 | 0 | 0 | 95 | 0 | 0 | 95 | 0 | 0 | 95 | 0 | 0 | 95 | 0 | 80 | 10 | 2 | P-DY12 | 산업용 텐터기 | 1 | 3 | 3 |  |  | 170 | 170 | 20 | 1200 |  |  | 170 | 170 | 20 | 1200 |  |  | 170 | 170 | 20 | 1200 |  |  | 170 | 170 | 20 | 1200 |  |  | 170 | 170 | 20 | 1200 |  |  | 170 | 170 | 20 | 1200 |  |  | 170 | 170 | 20 | 1200 | 10 | [73 empty] | 1:10 | 0.1 | 40 | 2 | 80 | 20 | 0 | 80 | 0 | 0 | 80 | 0 | 0 | 80 | 0 | 0 | 80 | 0 | 0 | 80 | 0 | 0 | 80 | 0 | 60 |  | 1 | 25 |  | 2 |  |  |  | 100 | 10 |  |  |  |  | P-DY05 | 실험실 패더 | 1 | 1 | P-DY06 | 실험실 텐터 | 180 | 1 | 2 | 2 | [165 empty] | 319 | 1.135
|  | 2021-08-24 | 다이텍연구원 | 1 | P-DY09 | 고압 래피드 염색기 | RAW-029 | Recycled Polyester | 300 | 96 | Semi Dull | Draw Textured Yarn | 82.5 | 150*2 INT | Filaments | Recycled Polyester | 300 | 96 | Semi Dull | Draw Textured Yarn | 82.5 | 150*2 INT | Filaments | WOVEN | TWILL | 242 | 1.37 |  | P-DY09 | 고압 래피드 염색기 | 29709.6972 | Sera Wash C-NEP | DYSTAR | 정련호발제 | 3 | NaOH | 삼일 | 가성소다 | 5 | CH3COOH | 삼일 | 빙초산 | 1 | 45 | 5.5 | 95 | 60 | 0 | 95 | 0 | 0 | 95 | 0 | 0 | 95 | 0 | 0 | 95 | 0 | 0 | 95 | 0 | 0 | 95 | 0 | 80 | 10 | 2 | P-DY12 | 산업용 텐터기 | 1 | 3 | 3 |  |  | 170 | 170 | 20 | 1200 |  |  | 170 | 170 | 20 | 1200 |  |  | 170 | 170 | 20 | 1200 |  |  | 170 | 170 | 20 | 1200 |  |  | 170 | 170 | 20 | 1200 |  |  | 170 | 170 | 20 | 1200 |  |  | 170 | 170 | 20 | 1200 | 10 | [73 empty] | 1:10 | 0.1 | 40 | 2 | 80 | 20 | 0 | 80 | 0 | 0 | 80 | 0 | 0 | 80 | 0 | 0 | 80 | 0 | 0 | 80 | 0 | 0 | 80 | 0 | 60 |  | 1 | 25 |  | 2 |  |  |  | 100 | 10 |  |  |  |  | P-DY05 | 실험실 패더 | 1 | 1 | P-DY06 | 실험실 텐터 | 180 | 1 | 2 | 2 | [165 empty] | 319 | 1.135
|  | 2021-08-24 | 다이텍연구원 | 1 | P-DY09 | 고압 래피드 염색기 | RAW-029 | Recycled Polyester | 300 | 96 | Semi Dull | Draw Textured Yarn | 82.5 | 150*2 INT | Filaments | Recycled Polyester | 300 | 96 | Semi Dull | Draw Textured Yarn | 82.5 | 150*2 INT | Filaments | WOVEN | TWILL | 242 | 1.37 |  | P-DY09 | 고압 래피드 염색기 | 29709.6972 | Sera Wash C-NEP | DYSTAR | 정련호발제 | 3 | NaOH | 삼일 | 가성소다 | 5 | CH3COOH | 삼일 | 빙초산 | 1 | 45 | 5.5 | 95 | 60 | 0 | 95 | 0 | 0 | 95 | 0 | 0 | 95 | 0 | 0 | 95 | 0 | 0 | 95 | 0 | 0 | 95 | 0 | 80 | 10 | 2 | P-DY12 | 산업용 텐터기 | 1 | 3 | 3 |  |  | 170 | 170 | 20 | 1200 |  |  | 170 | 170 | 20 | 1200 |  |  | 170 | 170 | 20 | 1200 |  |  | 170 | 170 | 20 | 1200 |  |  | 170 | 170 | 20 | 1200 |  |  | 170 | 170 | 20 | 1200 |  |  | 170 | 170 | 20 | 1200 | 10 | [73 empty] | 1:10 | 0.1 | 40 | 2 | 80 | 20 | 0 | 80 | 0 | 0 | 80 | 0 | 0 | 80 | 0 | 0 | 80 | 0 | 0 | 80 | 0 | 0 | 80 | 0 | 60 |  | 1 | 25 |  | 2 |  |  |  | 100 | 10 |  |  |  |  | P-DY05 | 실험실 패더 | 1 | 1 | P-DY06 | 실험실 텐터 | 180 | 1 | 2 | 2 | [165 empty] | 319 | 1.135
|  | 2021-08-24 | 다이텍연구원 | 1 | P-DY09 | 고압 래피드 염색기 | RAW-029 | Recycled Polyester | 300 | 96 | Semi Dull | Draw Textured Yarn | 82.5 | 150*2 INT | Filaments | Recycled Polyester | 300 | 96 | Semi Dull | Draw Textured Yarn | 82.5 | 150*2 INT | Filaments | WOVEN | TWILL | 242 | 1.37 |  | P-DY09 | 고압 래피드 염색기 | 29709.6972 | Sera Wash C-NEP | DYSTAR | 정련호발제 | 3 | NaOH | 삼일 | 가성소다 | 5 | CH3COOH | 삼일 | 빙초산 | 1 | 45 | 5.5 | 95 | 60 | 0 | 95 | 0 | 0 | 95 | 0 | 0 | 95 | 0 | 0 | 95 | 0 | 0 | 95 | 0 | 0 | 95 | 0 | 80 | 10 | 2 | P-DY12 | 산업용 텐터기 | 1 | 3 | 3 |  |  | 170 | 170 | 20 | 1200 |  |  | 170 | 170 | 20 | 1200 |  |  | 170 | 170 | 20 | 1200 |  |  | 170 | 170 | 20 | 1200 |  |  | 170 | 170 | 20 | 1200 |  |  | 170 | 170 | 20 | 1200 |  |  | 170 | 170 | 20 | 1200 | 10 | [73 empty] | 1:10 | 0.1 | 40 | 2 | 80 | 20 | 0 | 80 | 0 | 0 | 80 | 0 | 0 | 80 | 0 | 0 | 80 | 0 | 0 | 80 | 0 | 0 | 80 | 0 | 60 |  | 1 | 25 |  | 2 |  |  |  | 100 | 10 |  |  |  |  | P-DY05 | 실험실 패더 | 1 | 1 | P-DY06 | 실험실 텐터 | 180 | 1 | 2 | 2 | [165 empty] | 319 | 1.135
|  | 2021-08-24 | 다이텍연구원 | 1 | P-DY09 | 고압 래피드 염색기 | RAW-029 | Recycled Polyester | 300 | 96 | Semi Dull | Draw Textured Yarn | 82.5 | 150*2 INT | Filaments | Recycled Polyester | 300 | 96 | Semi Dull | Draw Textured Yarn | 82.5 | 150*2 INT | Filaments | WOVEN | TWILL | 242 | 1.37 |  | P-DY09 | 고압 래피드 염색기 | 29709.6972 | Sera Wash C-NEP | DYSTAR | 정련호발제 | 3 | NaOH | 삼일 | 가성소다 | 5 | CH3COOH | 삼일 | 빙초산 | 1 | 45 | 5.5 | 95 | 60 | 0 | 95 | 0 | 0 | 95 | 0 | 0 | 95 | 0 | 0 | 95 | 0 | 0 | 95 | 0 | 0 | 95 | 0 | 80 | 10 | 2 | P-DY12 | 산업용 텐터기 | 1 | 3 | 3 |  |  | 170 | 170 | 20 | 1200 |  |  | 170 | 170 | 20 | 1200 |  |  | 170 | 170 | 20 | 1200 |  |  | 170 | 170 | 20 | 1200 |  |  | 170 | 170 | 20 | 1200 |  |  | 170 | 170 | 20 | 1200 |  |  | 170 | 170 | 20 | 1200 | 10 | [73 empty] | 1:10 | 0.1 | 40 | 2 | 80 | 20 | 0 | 80 | 0 | 0 | 80 | 0 | 0 | 80 | 0 | 0 | 80 | 0 | 0 | 80 | 0 | 0 | 80 | 0 | 60 |  | 1 | 25 |  | 2 |  |  |  | 100 | 10 |  |  |  |  | P-DY05 | 실험실 패더 | 1 | 1 | P-DY06 | 실험실 텐터 | 180 | 1 | 2 | 2 | [165 empty] | 319 | 1.135
|  | 2021-08-24 | 다이텍연구원 | 1 | P-DY09 | 고압 래피드 염색기 | RAW-029 | Recycled Polyester | 300 | 96 | Semi Dull | Draw Textured Yarn | 82.5 | 150*2 INT | Filaments | Recycled Polyester | 300 | 96 | Semi Dull | Draw Textured Yarn | 82.5 | 150*2 INT | Filaments | WOVEN | TWILL | 242 | 1.37 |  | P-DY09 | 고압 래피드 염색기 | 29709.6972 | Sera Wash C-NEP | DYSTAR | 정련호발제 | 3 | NaOH | 삼일 | 가성소다 | 5 | CH3COOH | 삼일 | 빙초산 | 1 | 45 | 5.5 | 95 | 60 | 0 | 95 | 0 | 0 | 95 | 0 | 0 | 95 | 0 | 0 | 95 | 0 | 0 | 95 | 0 | 0 | 95 | 0 | 80 | 10 | 2 | P-DY12 | 산업용 텐터기 | 1 | 3 | 3 |  |  | 170 | 170 | 20 | 1200 |  |  | 170 | 170 | 20 | 1200 |  |  | 170 | 170 | 20 | 1200 |  |  | 170 | 170 | 20 | 1200 |  |  | 170 | 170 | 20 | 1200 |  |  | 170 | 170 | 20 | 1200 |  |  | 170 | 170 | 20 | 1200 | 10 | [73 empty] | 1:10 | 0.1 | 40 | 2 | 80 | 20 | 0 | 80 | 0 | 0 | 80 | 0 | 0 | 80 | 0 | 0 | 80 | 0 | 0 | 80 | 0 | 0 | 80 | 0 | 60 |  | 1 | 25 |  | 2 |  |  |  | 100 | 10 |  |  |  |  | P-DY05 | 실험실 패더 | 1 | 1 | P-DY06 | 실험실 텐터 | 180 | 1 | 2 | 2 | [165 empty] | 319 | 1.135
|  | 2021-08-24 | 다이텍연구원 | 1 | P-DY09 | 고압 래피드 염색기 | RAW-029 | Recycled Polyester | 300 | 96 | Semi Dull | Draw Textured Yarn | 82.5 | 150*2 INT | Filaments | Recycled Polyester | 300 | 96 | Semi Dull | Draw Textured Yarn | 82.5 | 150*2 INT | Filaments | WOVEN | TWILL | 242 | 1.37 |  | P-DY09 | 고압 래피드 염색기 | 29709.6972 | Sera Wash C-NEP | DYSTAR | 정련호발제 | 3 | NaOH | 삼일 | 가성소다 | 5 | CH3COOH | 삼일 | 빙초산 | 1 | 45 | 5.5 | 95 | 60 | 0 | 95 | 0 | 0 | 95 | 0 | 0 | 95 | 0 | 0 | 95 | 0 | 0 | 95 | 0 | 0 | 95 | 0 | 80 | 10 | 2 | P-DY12 | 산업용 텐터기 | 1 | 3 | 3 |  |  | 170 | 170 | 20 | 1200 |  |  | 170 | 170 | 20 | 1200 |  |  | 170 | 170 | 20 | 1200 |  |  | 170 | 170 | 20 | 1200 |  |  | 170 | 170 | 20 | 1200 |  |  | 170 | 170 | 20 | 1200 |  |  | 170 | 170 | 20 | 1200 | 10 | [73 empty] | 1:10 | 0.1 | 40 | 2 | 80 | 20 | 0 | 80 | 0 | 0 | 80 | 0 | 0 | 80 | 0 | 0 | 80 | 0 | 0 | 80 | 0 | 0 | 80 | 0 | 60 |  | 1 | 25 |  | 2 |  |  |  | 100 | 10 |  |  |  |  | P-DY05 | 실험실 패더 | 1 | 1 | P-DY06 | 실험실 텐터 | 180 | 1 | 2 | 2 | [165 empty] | 319 | 1.135
|  | 2021-08-24 | 다이텍연구원 | 1 | P-DY09 | 고압 래피드 염색기 | RAW-029 | Recycled Polyester | 300 | 96 | Semi Dull | Draw Textured Yarn | 82.5 | 150*2 INT | Filaments | Recycled Polyester | 300 | 96 | Semi Dull | Draw Textured Yarn | 82.5 | 150*2 INT | Filaments | WOVEN | TWILL | 242 | 1.37 |  | P-DY09 | 고압 래피드 염색기 | 29709.6972 | Sera Wash C-NEP | DYSTAR | 정련호발제 | 3 | NaOH | 삼일 | 가성소다 | 5 | CH3COOH | 삼일 | 빙초산 | 1 | 45 | 5.5 | 95 | 60 | 0 | 95 | 0 | 0 | 95 | 0 | 0 | 95 | 0 | 0 | 95 | 0 | 0 | 95 | 0 | 0 | 95 | 0 | 80 | 10 | 2 | P-DY12 | 산업용 텐터기 | 1 | 3 | 3 |  |  | 170 | 170 | 20 | 1200 |  |  | 170 | 170 | 20 | 1200 |  |  | 170 | 170 | 20 | 1200 |  |  | 170 | 170 | 20 | 1200 |  |  | 170 | 170 | 20 | 1200 |  |  | 170 | 170 | 20 | 1200 |  |  | 170 | 170 | 20 | 1200 | 10 | [73 empty] | 1:10 | 0.1 | 40 | 2 | 80 | 20 | 0 | 80 | 0 | 0 | 80 | 0 | 0 | 80 | 0 | 0 | 80 | 0 | 0 | 80 | 0 | 0 | 80 | 0 | 60 |  | 1 | 25 |  | 2 |  |  |  | 100 | 10 |  |  |  |  | P-DY05 | 실험실 패더 | 1 | 1 | P-DY06 | 실험실 텐터 | 180 | 1 | 2 | 2 | [165 empty] | 319 | 1.135
|  | 2021-08-24 | 다이텍연구원 | 1 | P-DY09 | 고압 래피드 염색기 | RAW-029 | Recycled Polyester | 300 | 96 | Semi Dull | Draw Textured Yarn | 82.5 | 150*2 INT | Filaments | Recycled Polyester | 300 | 96 | Semi Dull | Draw Textured Yarn | 82.5 | 150*2 INT | Filaments | WOVEN | TWILL | 242 | 1.37 |  | P-DY09 | 고압 래피드 염색기 | 29709.6972 | Sera Wash C-NEP | DYSTAR | 정련호발제 | 3 | NaOH | 삼일 | 가성소다 | 5 | CH3COOH | 삼일 | 빙초산 | 1 | 45 | 5.5 | 95 | 60 | 0 | 95 | 0 | 0 | 95 | 0 | 0 | 95 | 0 | 0 | 95 | 0 | 0 | 95 | 0 | 0 | 95 | 0 | 80 | 10 | 2 | P-DY12 | 산업용 텐터기 | 1 | 3 | 3 |  |  | 170 | 170 | 20 | 1200 |  |  | 170 | 170 | 20 | 1200 |  |  | 170 | 170 | 20 | 1200 |  |  | 170 | 170 | 20 | 1200 |  |  | 170 | 170 | 20 | 1200 |  |  | 170 | 170 | 20 | 1200 |  |  | 170 | 170 | 20 | 1200 | 10 | [73 empty] | 1:10 | 0.1 | 40 | 2 | 80 | 20 | 0 | 80 | 0 | 0 | 80 | 0 | 0 | 80 | 0 | 0 | 80 | 0 | 0 | 80 | 0 | 0 | 80 | 0 | 60 |  | 1 | 25 |  | 2 |  |  |  | 100 | 10 |  |  |  |  | P-DY05 | 실험실 패더 | 1 | 1 | P-DY06 | 실험실 텐터 | 180 | 1 | 2 | 2 | [165 empty] | 319 | 1.135
|  | 2021-08-24 | 다이텍연구원 | 1 | P-DY09 | 고압 래피드 염색기 | RAW-029 | Recycled Polyester | 300 | 96 | Semi Dull | Draw Textured Yarn | 82.5 | 150*2 INT | Filaments | Recycled Polyester | 300 | 96 | Semi Dull | Draw Textured Yarn | 82.5 | 150*2 INT | Filaments | WOVEN | TWILL | 242 | 1.37 |  | P-DY09 | 고압 래피드 염색기 | 29709.6972 | Sera Wash C-NEP | DYSTAR | 정련호발제 | 3 | NaOH | 삼일 | 가성소다 | 5 | CH3COOH | 삼일 | 빙초산 | 1 | 45 | 5.5 | 95 | 60 | 0 | 95 | 0 | 0 | 95 | 0 | 0 | 95 | 0 | 0 | 95 | 0 | 0 | 95 | 0 | 0 | 95 | 0 | 80 | 10 | 2 | P-DY12 | 산업용 텐터기 | 1 | 3 | 3 |  |  | 170 | 170 | 20 | 1200 |  |  | 170 | 170 | 20 | 1200 |  |  | 170 | 170 | 20 | 1200 |  |  | 170 | 170 | 20 | 1200 |  |  | 170 | 170 | 20 | 1200 |  |  | 170 | 170 | 20 | 1200 |  |  | 170 | 170 | 20 | 1200 | 10 | [73 empty] | 1:10 | 0.1 | 40 | 2 | 80 | 20 | 0 | 80 | 0 | 0 | 80 | 0 | 0 | 80 | 0 | 0 | 80 | 0 | 0 | 80 | 0 | 0 | 80 | 0 | 60 |  | 1 | 25 |  | 2 |  |  |  | 100 | 10 |  |  |  |  | P-DY05 | 실험실 패더 | 1 | 1 | P-DY06 | 실험실 텐터 | 180 | 1 | 2 | 2 | [165 empty] | 319 | 1.135
|  | 2021-08-24 | 다이텍연구원 | 1 | P-DY09 | 고압 래피드 염색기 | RAW-029 | Recycled Polyester | 300 | 96 | Semi Dull | Draw Textured Yarn | 82.5 | 150*2 INT | Filaments | Recycled Polyester | 300 | 96 | Semi Dull | Draw Textured Yarn | 82.5 | 150*2 INT | Filaments | WOVEN | TWILL | 242 | 1.37 |  | P-DY09 | 고압 래피드 염색기 | 29709.6972 | Sera Wash C-NEP | DYSTAR | 정련호발제 | 3 | NaOH | 삼일 | 가성소다 | 5 | CH3COOH | 삼일 | 빙초산 | 1 | 45 | 5.5 | 95 | 60 | 0 | 95 | 0 | 0 | 95 | 0 | 0 | 95 | 0 | 0 | 95 | 0 | 0 | 95 | 0 | 0 | 95 | 0 | 80 | 10 | 2 | P-DY12 | 산업용 텐터기 | 1 | 3 | 3 |  |  | 170 | 170 | 20 | 1200 |  |  | 170 | 170 | 20 | 1200 |  |  | 170 | 170 | 20 | 1200 |  |  | 170 | 170 | 20 | 1200 |  |  | 170 | 170 | 20 | 1200 |  |  | 170 | 170 | 20 | 1200 |  |  | 170 | 170 | 20 | 1200 | 10 | [73 empty] | 1:10 | 0.1 | 40 | 2 | 80 | 20 | 0 | 80 | 0 | 0 | 80 | 0 | 0 | 80 | 0 | 0 | 80 | 0 | 0 | 80 | 0 | 0 | 80 | 0 | 60 |  | 1 | 25 |  | 2 |  |  |  | 100 | 10 |  |  |  |  | P-DY05 | 실험실 패더 | 1 | 1 | P-DY06 | 실험실 텐터 | 180 | 1 | 2 | 2 | [165 empty] | 319 | 1.135
|  | 2021-08-24 | 다이텍연구원 | 1 | P-DY09 | 고압 래피드 염색기 | RAW-029 | Recycled Polyester | 300 | 96 | Semi Dull | Draw Textured Yarn | 82.5 | 150*2 INT | Filaments | Recycled Polyester | 300 | 96 | Semi Dull | Draw Textured Yarn | 82.5 | 150*2 INT | Filaments | WOVEN | TWILL | 242 | 1.37 |  | P-DY09 | 고압 래피드 염색기 | 29709.6972 | Sera Wash C-NEP | DYSTAR | 정련호발제 | 3 | NaOH | 삼일 | 가성소다 | 5 | CH3COOH | 삼일 | 빙초산 | 1 | 45 | 5.5 | 95 | 60 | 0 | 95 | 0 | 0 | 95 | 0 | 0 | 95 | 0 | 0 | 95 | 0 | 0 | 95 | 0 | 0 | 95 | 0 | 80 | 10 | 2 | P-DY12 | 산업용 텐터기 | 1 | 3 | 3 |  |  | 170 | 170 | 20 | 1200 |  |  | 170 | 170 | 20 | 1200 |  |  | 170 | 170 | 20 | 1200 |  |  | 170 | 170 | 20 | 1200 |  |  | 170 | 170 | 20 | 1200 |  |  | 170 | 170 | 20 | 1200 |  |  | 170 | 170 | 20 | 1200 | 10 | [73 empty] | 1:10 | 0.1 | 40 | 2 | 80 | 20 | 0 | 80 | 0 | 0 | 80 | 0 | 0 | 80 | 0 | 0 | 80 | 0 | 0 | 80 | 0 | 0 | 80 | 0 | 60 |  | 1 | 25 |  | 2 |  |  |  | 100 | 10 |  |  |  |  | P-DY05 | 실험실 패더 | 1 | 1 | P-DY06 | 실험실 텐터 | 180 | 1 | 2 | 2 | [165 empty] | 319 | 1.135
|  | 2021-08-24 | 다이텍연구원 | 1 | P-DY09 | 고압 래피드 염색기 | RAW-029 | Recycled Polyester | 300 | 96 | Semi Dull | Draw Textured Yarn | 82.5 | 150*2 INT | Filaments | Recycled Polyester | 300 | 96 | Semi Dull | Draw Textured Yarn | 82.5 | 150*2 INT | Filaments | WOVEN | TWILL | 242 | 1.37 |  | P-DY09 | 고압 래피드 염색기 | 29709.6972 | Sera Wash C-NEP | DYSTAR | 정련호발제 | 3 | NaOH | 삼일 | 가성소다 | 5 | CH3COOH | 삼일 | 빙초산 | 1 | 45 | 5.5 | 95 | 60 | 0 | 95 | 0 | 0 | 95 | 0 | 0 | 95 | 0 | 0 | 95 | 0 | 0 | 95 | 0 | 0 | 95 | 0 | 80 | 10 | 2 | P-DY12 | 산업용 텐터기 | 1 | 3 | 3 |  |  | 170 | 170 | 20 | 1200 |  |  | 170 | 170 | 20 | 1200 |  |  | 170 | 170 | 20 | 1200 |  |  | 170 | 170 | 20 | 1200 |  |  | 170 | 170 | 20 | 1200 |  |  | 170 | 170 | 20 | 1200 |  |  | 170 | 170 | 20 | 1200 | 10
|  | 2021-08-24 | 다이텍연구원 | 1 | P-DY09 | 고압 래피드 염색기 | RAW-029 | Recycled Polyester | 300 | 96 | Semi Dull | Draw Textured Yarn | 82.5 | 150*2 INT | Filaments | Recycled Polyester | 300 | 96 | Semi Dull | Draw Textured Yarn | 82.5 | 150*2 INT | Filaments | WOVEN | TWILL | 242 | 1.37 |  | P-DY09 | 고압 래피드 염색기 | 29709.6972 | Sera Wash C-NEP | DYSTAR | 정련호발제 | 3 | NaOH | 삼일 | 가성소다 | 5 | CH3COOH | 삼일 | 빙초산 | 1 | 45 | 5.5 | 95 | 60 | 0 | 95 | 0 | 0 | 95 | 0 | 0 | 95 | 0 | 0 | 95 | 0 | 0 | 95 | 0 | 0 | 95 | 0 | 80 | 10 | 2 | P-DY12 | 산업용 텐터기 | 1 | 3 | 3 |  |  | 170 | 170 | 20 | 1200 |  |  | 170 | 170 | 20 | 1200 |  |  | 170 | 170 | 20 | 1200 |  |  | 170 | 170 | 20 | 1200 |  |  | 170 | 170 | 20 | 1200 |  |  | 170 | 170 | 20 | 1200 |  |  | 170 | 170 | 20 | 1200 | 10
|  | 2021-08-24 | 다이텍연구원 | 1 | P-DY09 | 고압 래피드 염색기 | RAW-029 | Recycled Polyester | 300 | 96 | Semi Dull | Draw Textured Yarn | 82.5 | 150*2 INT | Filaments | Recycled Polyester | 300 | 96 | Semi Dull | Draw Textured Yarn | 82.5 | 150*2 INT | Filaments | WOVEN | TWILL | 242 | 1.37 |  | P-DY09 | 고압 래피드 염색기 | 29709.6972 | Sera Wash C-NEP | DYSTAR | 정련호발제 | 3 | NaOH | 삼일 | 가성소다 | 5 | CH3COOH | 삼일 | 빙초산 | 1 | 45 | 5.5 | 95 | 60 | 0 | 95 | 0 | 0 | 95 | 0 | 0 | 95 | 0 | 0 | 95 | 0 | 0 | 95 | 0 | 0 | 95 | 0 | 80 | 10 | 2 | P-DY12 | 산업용 텐터기 | 1 | 3 | 3 |  |  | 170 | 170 | 20 | 1200 |  |  | 170 | 170 | 20 | 1200 |  |  | 170 | 170 | 20 | 1200 |  |  | 170 | 170 | 20 | 1200 |  |  | 170 | 170 | 20 | 1200 |  |  | 170 | 170 | 20 | 1200 |  |  | 170 | 170 | 20 | 1200 | 10
|  | 2021-08-24 | 다이텍연구원 | 1 | P-DY09 | 고압 래피드 염색기 | RAW-029 | Recycled Polyester | 300 | 96 | Semi Dull | Draw Textured Yarn | 82.5 | 150*2 INT | Filaments | Recycled Polyester | 300 | 96 | Semi Dull | Draw Textured Yarn | 82.5 | 150*2 INT | Filaments | WOVEN | TWILL | 242 | 1.37 |  | P-DY09 | 고압 래피드 염색기 | 29709.6972 | Sera Wash C-NEP | DYSTAR | 정련호발제 | 3 | NaOH | 삼일 | 가성소다 | 5 | CH3COOH | 삼일 | 빙초산 | 1 | 45 | 5.5 | 95 | 60 | 0 | 95 | 0 | 0 | 95 | 0 | 0 | 95 | 0 | 0 | 95 | 0 | 0 | 95 | 0 | 0 | 95 | 0 | 80 | 10 | 2 | P-DY12 | 산업용 텐터기 | 1 | 3 | 3 |  |  | 170 | 170 | 20 | 1200 |  |  | 170 | 170 | 20 | 1200 |  |  | 170 | 170 | 20 | 1200 |  |  | 170 | 170 | 20 | 1200 |  |  | 170 | 170 | 20 | 1200 |  |  | 170 | 170 | 20 | 1200 |  |  | 170 | 170 | 20 | 1200 | 10
|  | 2021-08-24 | 다이텍연구원 | 1 | P-DY09 | 고압 래피드 염색기 | RAW-029 | Recycled Polyester | 300 | 96 | Semi Dull | Draw Textured Yarn | 82.5 | 150*2 INT | Filaments | Recycled Polyester | 300 | 96 | Semi Dull | Draw Textured Yarn | 82.5 | 150*2 INT | Filaments | WOVEN | TWILL | 242 | 1.37 |  | P-DY09 | 고압 래피드 염색기 | 29709.6972 | Sera Wash C-NEP | DYSTAR | 정련호발제 | 3 | NaOH | 삼일 | 가성소다 | 5 | CH3COOH | 삼일 | 빙초산 | 1 | 45 | 5.5 | 95 | 60 | 0 | 95 | 0 | 0 | 95 | 0 | 0 | 95 | 0 | 0 | 95 | 0 | 0 | 95 | 0 | 0 | 95 | 0 | 80 | 10 | 2 | P-DY12 | 산업용 텐터기 | 1 | 3 | 3 |  |  | 170 | 170 | 20 | 1200 |  |  | 170 | 170 | 20 | 1200 |  |  | 170 | 170 | 20 | 1200 |  |  | 170 | 170 | 20 | 1200 |  |  | 170 | 170 | 20 | 1200 |  |  | 170 | 170 | 20 | 1200 |  |  | 170 | 170 | 20 | 1200 | 10
|  | 2021-08-24 | 다이텍연구원 | 1 | P-DY09 | 고압 래피드 염색기 | RAW-029 | Recycled Polyester | 300 | 96 | Semi Dull | Draw Textured Yarn | 82.5 | 150*2 INT | Filaments | Recycled Polyester | 300 | 96 | Semi Dull | Draw Textured Yarn | 82.5 | 150*2 INT | Filaments | WOVEN | TWILL | 242 | 1.37 |  | P-DY09 | 고압 래피드 염색기 | 29709.6972 | Sera Wash C-NEP | DYSTAR | 정련호발제 | 3 | NaOH | 삼일 | 가성소다 | 5 | CH3COOH | 삼일 | 빙초산 | 1 | 45 | 5.5 | 95 | 60 | 0 | 95 | 0 | 0 | 95 | 0 | 0 | 95 | 0 | 0 | 95 | 0 | 0 | 95 | 0 | 0 | 95 | 0 | 80 | 10 | 2 | P-DY12 | 산업용 텐터기 | 1 | 3 | 3 |  |  | 170 | 170 | 20 | 1200 |  |  | 170 | 170 | 20 | 1200 |  |  | 170 | 170 | 20 | 1200 |  |  | 170 | 170 | 20 | 1200 |  |  | 170 | 170 | 20 | 1200 |  |  | 170 | 170 | 20 | 1200 |  |  | 170 | 170 | 20 | 1200 | 10
|  | 2021-08-24 | 다이텍연구원 | 1 | P-DY09 | 고압 래피드 염색기 | RAW-029 | Recycled Polyester | 300 | 96 | Semi Dull | Draw Textured Yarn | 82.5 | 150*2 INT | Filaments | Recycled Polyester | 300 | 96 | Semi Dull | Draw Textured Yarn | 82.5 | 150*2 INT | Filaments | WOVEN | TWILL | 242 | 1.37 |  | P-DY09 | 고압 래피드 염색기 | 29709.6972 | Sera Wash C-NEP | DYSTAR | 정련호발제 | 3 | NaOH | 삼일 | 가성소다 | 5 | CH3COOH | 삼일 | 빙초산 | 1 | 45 | 5.5 | 95 | 60 | 0 | 95 | 0 | 0 | 95 | 0 | 0 | 95 | 0 | 0 | 95 | 0 | 0 | 95 | 0 | 0 | 95 | 0 | 80 | 10 | 2 | P-DY12 | 산업용 텐터기 | 1 | 3 | 3 |  |  | 170 | 170 | 20 | 1200 |  |  | 170 | 170 | 20 | 1200 |  |  | 170 | 170 | 20 | 1200 |  |  | 170 | 170 | 20 | 1200 |  |  | 170 | 170 | 20 | 1200 |  |  | 170 | 170 | 20 | 1200 |  |  | 170 | 170 | 20 | 1200 | 10
|  | 2021-08-24 | 다이텍연구원 | 1 | P-DY09 | 고압 래피드 염색기 | RAW-029 | Recycled Polyester | 300 | 96 | Semi Dull | Draw Textured Yarn | 82.5 | 150*2 INT | Filaments | Recycled Polyester | 300 | 96 | Semi Dull | Draw Textured Yarn | 82.5 | 150*2 INT | Filaments | WOVEN | TWILL | 242 | 1.37 |  | P-DY09 | 고압 래피드 염색기 | 29709.6972 | Sera Wash C-NEP | DYSTAR | 정련호발제 | 3 | NaOH | 삼일 | 가성소다 | 5 | CH3COOH | 삼일 | 빙초산 | 1 | 45 | 5.5 | 95 | 60 | 0 | 95 | 0 | 0 | 95 | 0 | 0 | 95 | 0 | 0 | 95 | 0 | 0 | 95 | 0 | 0 | 95 | 0 | 80 | 10 | 2 | P-DY12 | 산업용 텐터기 | 1 | 3 | 3 |  |  | 170 | 170 | 20 | 1200 |  |  | 170 | 170 | 20 | 1200 |  |  | 170 | 170 | 20 | 1200 |  |  | 170 | 170 | 20 | 1200 |  |  | 170 | 170 | 20 | 1200 |  |  | 170 | 170 | 20 | 1200 |  |  | 170 | 170 | 20 | 1200 | 10
|  | 2021-08-24 | 다이텍연구원 | 1 | P-DY09 | 고압 래피드 염색기 | RAW-029 | Recycled Polyester | 300 | 96 | Semi Dull | Draw Textured Yarn | 82.5 | 150*2 INT | Filaments | Recycled Polyester | 300 | 96 | Semi Dull | Draw Textured Yarn | 82.5 | 150*2 INT | Filaments | WOVEN | TWILL | 242 | 1.37 |  | P-DY09 | 고압 래피드 염색기 | 29709.6972 | Sera Wash C-NEP | DYSTAR | 정련호발제 | 3 | NaOH | 삼일 | 가성소다 | 5 | CH3COOH | 삼일 | 빙초산 | 1 | 45 | 5.5 | 95 | 60 | 0 | 95 | 0 | 0 | 95 | 0 | 0 | 95 | 0 | 0 | 95 | 0 | 0 | 95 | 0 | 0 | 95 | 0 | 80 | 10 | 2 | P-DY12 | 산업용 텐터기 | 1 | 3 | 3 |  |  | 170 | 170 | 20 | 1200 |  |  | 170 | 170 | 20 | 1200 |  |  | 170 | 170 | 20 | 1200 |  |  | 170 | 170 | 20 | 1200 |  |  | 170 | 170 | 20 | 1200 |  |  | 170 | 170 | 20 | 1200 |  |  | 170 | 170 | 20 | 1200 | 10
|  | 2021-08-24 | 다이텍연구원 | 1 | P-DY09 | 고압 래피드 염색기 | RAW-029 | Recycled Polyester | 300 | 96 | Semi Dull | Draw Textured Yarn | 82.5 | 150*2 INT | Filaments | Recycled Polyester | 300 | 96 | Semi Dull | Draw Textured Yarn | 82.5 | 150*2 INT | Filaments | WOVEN | TWILL | 242 | 1.37 |  | P-DY09 | 고압 래피드 염색기 | 29709.6972 | Sera Wash C-NEP | DYSTAR | 정련호발제 | 3 | NaOH | 삼일 | 가성소다 | 5 | CH3COOH | 삼일 | 빙초산 | 1 | 45 | 5.5 | 95 | 60 | 0 | 95 | 0 | 0 | 95 | 0 | 0 | 95 | 0 | 0 | 95 | 0 | 0 | 95 | 0 | 0 | 95 | 0 | 80 | 10 | 2 | P-DY12 | 산업용 텐터기 | 1 | 3 | 3 |  |  | 170 | 170 | 20 | 1200 |  |  | 170 | 170 | 20 | 1200 |  |  | 170 | 170 | 20 | 1200 |  |  | 170 | 170 | 20 | 1200 |  |  | 170 | 170 | 20 | 1200 |  |  | 170 | 170 | 20 | 1200 |  |  | 170 | 170 | 20 | 1200 | 10
|  | 2021-08-24 | 다이텍연구원 | 1 | P-DY09 | 고압 래피드 염색기 | RAW-029 | Recycled Polyester | 300 | 96 | Semi Dull | Draw Textured Yarn | 82.5 | 150*2 INT | Filaments | Recycled Polyester | 300 | 96 | Semi Dull | Draw Textured Yarn | 82.5 | 150*2 INT | Filaments | WOVEN | TWILL | 242 | 1.37 |  | P-DY09 | 고압 래피드 염색기 | 29709.6972 | Sera Wash C-NEP | DYSTAR | 정련호발제 | 3 | NaOH | 삼일 | 가성소다 | 5 | CH3COOH | 삼일 | 빙초산 | 1 | 45 | 5.5 | 95 | 60 | 0 | 95 | 0 | 0 | 95 | 0 | 0 | 95 | 0 | 0 | 95 | 0 | 0 | 95 | 0 | 0 | 95 | 0 | 80 | 10 | 2 | P-DY12 | 산업용 텐터기 | 1 | 3 | 3 |  |  | 170 | 170 | 20 | 1200 |  |  | 170 | 170 | 20 | 1200 |  |  | 170 | 170 | 20 | 1200 |  |  | 170 | 170 | 20 | 1200 |  |  | 170 | 170 | 20 | 1200 |  |  | 170 | 170 | 20 | 1200 |  |  | 170 | 170 | 20 | 1200 | 10
|  | 2021-08-24 | 다이텍연구원 | 1 | P-DY09 | 고압 래피드 염색기 | RAW-029 | Recycled Polyester | 300 | 96 | Semi Dull | Draw Textured Yarn | 82.5 | 150*2 INT | Filaments | Recycled Polyester | 300 | 96 | Semi Dull | Draw Textured Yarn | 82.5 | 150*2 INT | Filaments | WOVEN | TWILL | 242 | 1.37 |  | P-DY09 | 고압 래피드 염색기 | 29709.6972 | Sera Wash C-NEP | DYSTAR | 정련호발제 | 3 | NaOH | 삼일 | 가성소다 | 5 | CH3COOH | 삼일 | 빙초산 | 1 | 45 | 5.5 | 95 | 60 | 0 | 95 | 0 | 0 | 95 | 0 | 0 | 95 | 0 | 0 | 95 | 0 | 0 | 95 | 0 | 0 | 95 | 0 | 80 | 10 | 2 | P-DY12 | 산업용 텐터기 | 1 | 3 | 3 |  |  | 170 | 170 | 20 | 1200 |  |  | 170 | 170 | 20 | 1200 |  |  | 170 | 170 | 20 | 1200 |  |  | 170 | 170 | 20 | 1200 |  |  | 170 | 170 | 20 | 1200 |  |  | 170 | 170 | 20 | 1200 |  |  | 170 | 170 | 20 | 1200 | 10
|  | 2021-08-24 | 다이텍연구원 | 1 | P-DY09 | 고압 래피드 염색기 | RAW-029 | Recycled Polyester | 300 | 96 | Semi Dull | Draw Textured Yarn | 82.5 | 150*2 INT | Filaments | Recycled Polyester | 300 | 96 | Semi Dull | Draw Textured Yarn | 82.5 | 150*2 INT | Filaments | WOVEN | TWILL | 242 | 1.37 |  | P-DY09 | 고압 래피드 염색기 | 29709.6972 | Sera Wash C-NEP | DYSTAR | 정련호발제 | 3 | NaOH | 삼일 | 가성소다 | 5 | CH3COOH | 삼일 | 빙초산 | 1 | 45 | 5.5 | 95 | 60 | 0 | 95 | 0 | 0 | 95 | 0 | 0 | 95 | 0 | 0 | 95 | 0 | 0 | 95 | 0 | 0 | 95 | 0 | 80 | 10 | 2 | P-DY12 | 산업용 텐터기 | 1 | 3 | 3 |  |  | 170 | 170 | 20 | 1200 |  |  | 170 | 170 | 20 | 1200 |  |  | 170 | 170 | 20 | 1200 |  |  | 170 | 170 | 20 | 1200 |  |  | 170 | 170 | 20 | 1200 |  |  | 170 | 170 | 20 | 1200 |  |  | 170 | 170 | 20 | 1200 | 10
|  | 2021-08-24 | 다이텍연구원 | 1 | P-DY09 | 고압 래피드 염색기 | RAW-029 | Recycled Polyester | 300 | 96 | Semi Dull | Draw Textured Yarn | 82.5 | 150*2 INT | Filaments | Recycled Polyester | 300 | 96 | Semi Dull | Draw Textured Yarn | 82.5 | 150*2 INT | Filaments | WOVEN | TWILL | 242 | 1.37 |  | P-DY09 | 고압 래피드 염색기 | 29709.6972 | Sera Wash C-NEP | DYSTAR | 정련호발제 | 3 | NaOH | 삼일 | 가성소다 | 5 | CH3COOH | 삼일 | 빙초산 | 1 | 45 | 5.5 | 95 | 60 | 0 | 95 | 0 | 0 | 95 | 0 | 0 | 95 | 0 | 0 | 95 | 0 | 0 | 95 | 0 | 0 | 95 | 0 | 80 | 10 | 2 | P-DY12 | 산업용 텐터기 | 1 | 3 | 3 |  |  | 170 | 170 | 20 | 1200 |  |  | 170 | 170 | 20 | 1200 |  |  | 170 | 170 | 20 | 1200 |  |  | 170 | 170 | 20 | 1200 |  |  | 170 | 170 | 20 | 1200 |  |  | 170 | 170 | 20 | 1200 |  |  | 170 | 170 | 20 | 1200 | 10
|  | 2021-08-24 | 다이텍연구원 | 1 | P-DY09 | 고압 래피드 염색기 | RAW-029 | Recycled Polyester | 300 | 96 | Semi Dull | Draw Textured Yarn | 82.5 | 150*2 INT | Filaments | Recycled Polyester | 300 | 96 | Semi Dull | Draw Textured Yarn | 82.5 | 150*2 INT | Filaments | WOVEN | TWILL | 242 | 1.37 |  | P-DY09 | 고압 래피드 염색기 | 29709.6972 | Sera Wash C-NEP | DYSTAR | 정련호발제 | 3 | NaOH | 삼일 | 가성소다 | 5 | CH3COOH | 삼일 | 빙초산 | 1 | 45 | 5.5 | 95 | 60 | 0 | 95 | 0 | 0 | 95 | 0 | 0 | 95 | 0 | 0 | 95 | 0 | 0 | 95 | 0 | 0 | 95 | 0 | 80 | 10 | 2 | P-DY12 | 산업용 텐터기 | 1 | 3 | 3 |  |  | 170 | 170 | 20 | 1200 |  |  | 170 | 170 | 20 | 1200 |  |  | 170 | 170 | 20 | 1200 |  |  | 170 | 170 | 20 | 1200 |  |  | 170 | 170 | 20 | 1200 |  |  | 170 | 170 | 20 | 1200 |  |  | 170 | 170 | 20 | 1200 | 10
|  | 2021-08-24 | 다이텍연구원 | 1 | P-DY09 | 고압 래피드 염색기 | RAW-029 | Recycled Polyester | 300 | 96 | Semi Dull | Draw Textured Yarn | 82.5 | 150*2 INT | Filaments | Recycled Polyester | 300 | 96 | Semi Dull | Draw Textured Yarn | 82.5 | 150*2 INT | Filaments | WOVEN | TWILL | 242 | 1.37 |  | P-DY09 | 고압 래피드 염색기 | 29709.6972 | Sera Wash C-NEP | DYSTAR | 정련호발제 | 3 | NaOH | 삼일 | 가성소다 | 5 | CH3COOH | 삼일 | 빙초산 | 1 | 45 | 5.5 | 95 | 60 | 0 | 95 | 0 | 0 | 95 | 0 | 0 | 95 | 0 | 0 | 95 | 0 | 0 | 95 | 0 | 0 | 95 | 0 | 80 | 10 | 2 | P-DY12 | 산업용 텐터기 | 1 | 3 | 3 |  |  | 170 | 170 | 20 | 1200 |  |  | 170 | 170 | 20 | 1200 |  |  | 170 | 170 | 20 | 1200 |  |  | 170 | 170 | 20 | 1200 |  |  | 170 | 170 | 20 | 1200 |  |  | 170 | 170 | 20 | 1200 |  |  | 170 | 170 | 20 | 1200 | 10
|  | 2021-08-24 | 다이텍연구원 | 1 | P-DY09 | 고압 래피드 염색기 | RAW-029 | Recycled Polyester | 300 | 96 | Semi Dull | Draw Textured Yarn | 82.5 | 150*2 INT | Filaments | Recycled Polyester | 300 | 96 | Semi Dull | Draw Textured Yarn | 82.5 | 150*2 INT | Filaments | WOVEN | TWILL | 242 | 1.37 |  | P-DY09 | 고압 래피드 염색기 | 29709.6972 | Sera Wash C-NEP | DYSTAR | 정련호발제 | 3 | NaOH | 삼일 | 가성소다 | 5 | CH3COOH | 삼일 | 빙초산 | 1 | 45 | 5.5 | 95 | 60 | 0 | 95 | 0 | 0 | 95 | 0 | 0 | 95 | 0 | 0 | 95 | 0 | 0 | 95 | 0 | 0 | 95 | 0 | 80 | 10 | 2 | P-DY12 | 산업용 텐터기 | 1 | 3 | 3 |  |  | 170 | 170 | 20 | 1200 |  |  | 170 | 170 | 20 | 1200 |  |  | 170 | 170 | 20 | 1200 |  |  | 170 | 170 | 20 | 1200 |  |  | 170 | 170 | 20 | 1200 |  |  | 170 | 170 | 20 | 1200 |  |  | 170 | 170 | 20 | 1200 | 10
|  | 2021-08-24 | 다이텍연구원 | 1 | P-DY09 | 고압 래피드 염색기 | RAW-029 | Recycled Polyester | 300 | 96 | Semi Dull | Draw Textured Yarn | 82.5 | 150*2 INT | Filaments | Recycled Polyester | 300 | 96 | Semi Dull | Draw Textured Yarn | 82.5 | 150*2 INT | Filaments | WOVEN | TWILL | 242 | 1.37 |  | P-DY09 | 고압 래피드 염색기 | 29709.6972 | Sera Wash C-NEP | DYSTAR | 정련호발제 | 3 | NaOH | 삼일 | 가성소다 | 5 | CH3COOH | 삼일 | 빙초산 | 1 | 45 | 5.5 | 95 | 60 | 0 | 95 | 0 | 0 | 95 | 0 | 0 | 95 | 0 | 0 | 95 | 0 | 0 | 95 | 0 | 0 | 95 | 0 | 80 | 10 | 2 | P-DY12 | 산업용 텐터기 | 1 | 3 | 3 |  |  | 170 | 170 | 20 | 1200 |  |  | 170 | 170 | 20 | 1200 |  |  | 170 | 170 | 20 | 1200 |  |  | 170 | 170 | 20 | 1200 |  |  | 170 | 170 | 20 | 1200 |  |  | 170 | 170 | 20 | 1200 |  |  | 170 | 170 | 20 | 1200 | 10
|  | 2021-08-24 | 다이텍연구원 | 1 | P-DY09 | 고압 래피드 염색기 | RAW-029 | Recycled Polyester | 300 | 96 | Semi Dull | Draw Textured Yarn | 82.5 | 150*2 INT | Filaments | Recycled Polyester | 300 | 96 | Semi Dull | Draw Textured Yarn | 82.5 | 150*2 INT | Filaments | WOVEN | TWILL | 242 | 1.37 |  | P-DY09 | 고압 래피드 염색기 | 29709.6972 | Sera Wash C-NEP | DYSTAR | 정련호발제 | 3 | NaOH | 삼일 | 가성소다 | 5 | CH3COOH | 삼일 | 빙초산 | 1 | 45 | 5.5 | 95 | 60 | 0 | 95 | 0 | 0 | 95 | 0 | 0 | 95 | 0 | 0 | 95 | 0 | 0 | 95 | 0 | 0 | 95 | 0 | 80 | 10 | 2 | P-DY12 | 산업용 텐터기 | 1 | 3 | 3 |  |  | 170 | 170 | 20 | 1200 |  |  | 170 | 170 | 20 | 1200 |  |  | 170 | 170 | 20 | 1200 |  |  | 170 | 170 | 20 | 1200 |  |  | 170 | 170 | 20 | 1200 |  |  | 170 | 170 | 20 | 1200 |  |  | 170 | 170 | 20 | 1200 | 10
|  | 2021-08-24 | 다이텍연구원 | 1 | P-DY09 | 고압 래피드 염색기 | RAW-029 | Recycled Polyester | 300 | 96 | Semi Dull | Draw Textured Yarn | 82.5 | 150*2 INT | Filaments | Recycled Polyester | 300 | 96 | Semi Dull | Draw Textured Yarn | 82.5 | 150*2 INT | Filaments | WOVEN | TWILL | 242 | 1.37 |  | P-DY09 | 고압 래피드 염색기 | 29709.6972 | Sera Wash C-NEP | DYSTAR | 정련호발제 | 3 | NaOH | 삼일 | 가성소다 | 5 | CH3COOH | 삼일 | 빙초산 | 1 | 45 | 5.5 | 95 | 60 | 0 | 95 | 0 | 0 | 95 | 0 | 0 | 95 | 0 | 0 | 95 | 0 | 0 | 95 | 0 | 0 | 95 | 0 | 80 | 10 | 2 | P-DY12 | 산업용 텐터기 | 1 | 3 | 3 |  |  | 170 | 170 | 20 | 1200 |  |  | 170 | 170 | 20 | 1200 |  |  | 170 | 170 | 20 | 1200 |  |  | 170 | 170 | 20 | 1200 |  |  | 170 | 170 | 20 | 1200 |  |  | 170 | 170 | 20 | 1200 |  |  | 170 | 170 | 20 | 1200 | 10
|  | 2021-08-24 | 다이텍연구원 | 1 | P-DY09 | 고압 래피드 염색기 | RAW-029 | Recycled Polyester | 300 | 96 | Semi Dull | Draw Textured Yarn | 82.5 | 150*2 INT | Filaments | Recycled Polyester | 300 | 96 | Semi Dull | Draw Textured Yarn | 82.5 | 150*2 INT | Filaments | WOVEN | TWILL | 242 | 1.37 |  | P-DY09 | 고압 래피드 염색기 | 29709.6972 | Sera Wash C-NEP | DYSTAR | 정련호발제 | 3 | NaOH | 삼일 | 가성소다 | 5 | CH3COOH | 삼일 | 빙초산 | 1 | 45 | 5.5 | 95 | 60 | 0 | 95 | 0 | 0 | 95 | 0 | 0 | 95 | 0 | 0 | 95 | 0 | 0 | 95 | 0 | 0 | 95 | 0 | 80 | 10 | 2 | P-DY12 | 산업용 텐터기 | 1 | 3 | 3 |  |  | 170 | 170 | 20 | 1200 |  |  | 170 | 170 | 20 | 1200 |  |  | 170 | 170 | 20 | 1200 |  |  | 170 | 170 | 20 | 1200 |  |  | 170 | 170 | 20 | 1200 |  |  | 170 | 170 | 20 | 1200 |  |  | 170 | 170 | 20 | 1200 | 10
|  | 2021-08-24 | 다이텍연구원 | 1 | P-DY09 | 고압 래피드 염색기 | RAW-029 | Recycled Polyester | 300 | 96 | Semi Dull | Draw Textured Yarn | 82.5 | 150*2 INT | Filaments | Recycled Polyester | 300 | 96 | Semi Dull | Draw Textured Yarn | 82.5 | 150*2 INT | Filaments | WOVEN | TWILL | 242 | 1.37 |  | P-DY09 | 고압 래피드 염색기 | 29709.6972 | Sera Wash C-NEP | DYSTAR | 정련호발제 | 3 | NaOH | 삼일 | 가성소다 | 5 | CH3COOH | 삼일 | 빙초산 | 1 | 45 | 5.5 | 95 | 60 | 0 | 95 | 0 | 0 | 95 | 0 | 0 | 95 | 0 | 0 | 95 | 0 | 0 | 95 | 0 | 0 | 95 | 0 | 80 | 10 | 2 | P-DY12 | 산업용 텐터기 | 1 | 3 | 3 |  |  | 170 | 170 | 20 | 1200 |  |  | 170 | 170 | 20 | 1200 |  |  | 170 | 170 | 20 | 1200 |  |  | 170 | 170 | 20 | 1200 |  |  | 170 | 170 | 20 | 1200 |  |  | 170 | 170 | 20 | 1200 |  |  | 170 | 170 | 20 | 1200 | 10
|  | 2021-08-24 | 다이텍연구원 | 1 | P-DY09 | 고압 래피드 염색기 | RAW-029 | Recycled Polyester | 300 | 96 | Semi Dull | Draw Textured Yarn | 82.5 | 150*2 INT | Filaments | Recycled Polyester | 300 | 96 | Semi Dull | Draw Textured Yarn | 82.5 | 150*2 INT | Filaments | WOVEN | TWILL | 242 | 1.37 |  | P-DY09 | 고압 래피드 염색기 | 29709.6972 | Sera Wash C-NEP | DYSTAR | 정련호발제 | 3 | NaOH | 삼일 | 가성소다 | 5 | CH3COOH | 삼일 | 빙초산 | 1 | 45 | 5.5 | 95 | 60 | 0 | 95 | 0 | 0 | 95 | 0 | 0 | 95 | 0 | 0 | 95 | 0 | 0 | 95 | 0 | 0 | 95 | 0 | 80 | 10 | 2 | P-DY12 | 산업용 텐터기 | 1 | 3 | 3 |  |  | 170 | 170 | 20 | 1200 |  |  | 170 | 170 | 20 | 1200 |  |  | 170 | 170 | 20 | 1200 |  |  | 170 | 170 | 20 | 1200 |  |  | 170 | 170 | 20 | 1200 |  |  | 170 | 170 | 20 | 1200 |  |  | 170 | 170 | 20 | 1200 | 10
|  | 2021-08-24 | 다이텍연구원 | 1 | P-DY09 | 고압 래피드 염색기 | RAW-029 | Recycled Polyester | 300 | 96 | Semi Dull | Draw Textured Yarn | 82.5 | 150*2 INT | Filaments | Recycled Polyester | 300 | 96 | Semi Dull | Draw Textured Yarn | 82.5 | 150*2 INT | Filaments | WOVEN | TWILL | 242 | 1.37 |  | P-DY09 | 고압 래피드 염색기 | 29709.6972 | Sera Wash C-NEP | DYSTAR | 정련호발제 | 3 | NaOH | 삼일 | 가성소다 | 5 | CH3COOH | 삼일 | 빙초산 | 1 | 45 | 5.5 | 95 | 60 | 0 | 95 | 0 | 0 | 95 | 0 | 0 | 95 | 0 | 0 | 95 | 0 | 0 | 95 | 0 | 0 | 95 | 0 | 80 | 10 | 2 | P-DY12 | 산업용 텐터기 | 1 | 3 | 3 |  |  | 170 | 170 | 20 | 1200 |  |  | 170 | 170 | 20 | 1200 |  |  | 170 | 170 | 20 | 1200 |  |  | 170 | 170 | 20 | 1200 |  |  | 170 | 170 | 20 | 1200 |  |  | 170 | 170 | 20 | 1200 |  |  | 170 | 170 | 20 | 1200 | 10
|  | 2021-08-24 | 다이텍연구원 | 1 | P-DY09 | 고압 래피드 염색기 | RAW-029 | Recycled Polyester | 300 | 96 | Semi Dull | Draw Textured Yarn | 82.5 | 150*2 INT | Filaments | Recycled Polyester | 300 | 96 | Semi Dull | Draw Textured Yarn | 82.5 | 150*2 INT | Filaments | WOVEN | TWILL | 242 | 1.37 |  | P-DY09 | 고압 래피드 염색기 | 29709.6972 | Sera Wash C-NEP | DYSTAR | 정련호발제 | 3 | NaOH | 삼일 | 가성소다 | 5 | CH3COOH | 삼일 | 빙초산 | 1 | 45 | 5.5 | 95 | 60 | 0 | 95 | 0 | 0 | 95 | 0 | 0 | 95 | 0 | 0 | 95 | 0 | 0 | 95 | 0 | 0 | 95 | 0 | 80 | 10 | 2 | P-DY12 | 산업용 텐터기 | 1 | 3 | 3 |  |  | 170 | 170 | 20 | 1200 |  |  | 170 | 170 | 20 | 1200 |  |  | 170 | 170 | 20 | 1200 |  |  | 170 | 170 | 20 | 1200 |  |  | 170 | 170 | 20 | 1200 |  |  | 170 | 170 | 20 | 1200 |  |  | 170 | 170 | 20 | 1200 | 10
|  | 2021-08-24 | 다이텍연구원 | 1 | P-DY09 | 고압 래피드 염색기 | RAW-029 | Recycled Polyester | 300 | 96 | Semi Dull | Draw Textured Yarn | 82.5 | 150*2 INT | Filaments | Recycled Polyester | 300 | 96 | Semi Dull | Draw Textured Yarn | 82.5 | 150*2 INT | Filaments | WOVEN | TWILL | 242 | 1.37 |  | P-DY09 | 고압 래피드 염색기 | 29709.6972 | Sera Wash C-NEP | DYSTAR | 정련호발제 | 3 | NaOH | 삼일 | 가성소다 | 5 | CH3COOH | 삼일 | 빙초산 | 1 | 45 | 5.5 | 95 | 60 | 0 | 95 | 0 | 0 | 95 | 0 | 0 | 95 | 0 | 0 | 95 | 0 | 0 | 95 | 0 | 0 | 95 | 0 | 80 | 10 | 2 | P-DY12 | 산업용 텐터기 | 1 | 3 | 3 |  |  | 170 | 170 | 20 | 1200 |  |  | 170 | 170 | 20 | 1200 |  |  | 170 | 170 | 20 | 1200 |  |  | 170 | 170 | 20 | 1200 |  |  | 170 | 170 | 20 | 1200 |  |  | 170 | 170 | 20 | 1200 |  |  | 170 | 170 | 20 | 1200 | 10
|  | 2021-08-24 | 다이텍연구원 | 1 | P-DY09 | 고압 래피드 염색기 | RAW-029 | Recycled Polyester | 300 | 96 | Semi Dull | Draw Textured Yarn | 82.5 | 150*2 INT | Filaments | Recycled Polyester | 300 | 96 | Semi Dull | Draw Textured Yarn | 82.5 | 150*2 INT | Filaments | WOVEN | TWILL | 242 | 1.37 |  | P-DY09 | 고압 래피드 염색기 | 29709.6972 | Sera Wash C-NEP | DYSTAR | 정련호발제 | 3 | NaOH | 삼일 | 가성소다 | 5 | CH3COOH | 삼일 | 빙초산 | 1 | 45 | 5.5 | 95 | 60 | 0 | 95 | 0 | 0 | 95 | 0 | 0 | 95 | 0 | 0 | 95 | 0 | 0 | 95 | 0 | 0 | 95 | 0 | 80 | 10 | 2 | P-DY12 | 산업용 텐터기 | 1 | 3 | 3 |  |  | 170 | 170 | 20 | 1200 |  |  | 170 | 170 | 20 | 1200 |  |  | 170 | 170 | 20 | 1200 |  |  | 170 | 170 | 20 | 1200 |  |  | 170 | 170 | 20 | 1200 |  |  | 170 | 170 | 20 | 1200 |  |  | 170 | 170 | 20 | 1200 | 10
|  | 2021-08-24 | 다이텍연구원 | 1 | P-DY09 | 고압 래피드 염색기 | RAW-029 | Recycled Polyester | 300 | 96 | Semi Dull | Draw Textured Yarn | 82.5 | 150*2 INT | Filaments | Recycled Polyester | 300 | 96 | Semi Dull | Draw Textured Yarn | 82.5 | 150*2 INT | Filaments | WOVEN | TWILL | 242 | 1.37 |  | P-DY09 | 고압 래피드 염색기 | 29709.6972 | Sera Wash C-NEP | DYSTAR | 정련호발제 | 3 | NaOH | 삼일 | 가성소다 | 5 | CH3COOH | 삼일 | 빙초산 | 1 | 45 | 5.5 | 95 | 60 | 0 | 95 | 0 | 0 | 95 | 0 | 0 | 95 | 0 | 0 | 95 | 0 | 0 | 95 | 0 | 0 | 95 | 0 | 80 | 10 | 2 | P-DY12 | 산업용 텐터기 | 1 | 3 | 3 |  |  | 170 | 170 | 20 | 1200 |  |  | 170 | 170 | 20 | 1200 |  |  | 170 | 170 | 20 | 1200 |  |  | 170 | 170 | 20 | 1200 |  |  | 170 | 170 | 20 | 1200 |  |  | 170 | 170 | 20 | 1200 |  |  | 170 | 170 | 20 | 1200 | 10
|  | 2021-08-24 | 다이텍연구원 | 1 | P-DY09 | 고압 래피드 염색기 | RAW-029 | Recycled Polyester | 300 | 96 | Semi Dull | Draw Textured Yarn | 82.5 | 150*2 INT | Filaments | Recycled Polyester | 300 | 96 | Semi Dull | Draw Textured Yarn | 82.5 | 150*2 INT | Filaments | WOVEN | TWILL | 242 | 1.37 |  | P-DY09 | 고압 래피드 염색기 | 29709.6972 | Sera Wash C-NEP | DYSTAR | 정련호발제 | 3 | NaOH | 삼일 | 가성소다 | 5 | CH3COOH | 삼일 | 빙초산 | 1 | 45 | 5.5 | 95 | 60 | 0 | 95 | 0 | 0 | 95 | 0 | 0 | 95 | 0 | 0 | 95 | 0 | 0 | 95 | 0 | 0 | 95 | 0 | 80 | 10 | 2 | P-DY12 | 산업용 텐터기 | 1 | 3 | 3 |  |  | 170 | 170 | 20 | 1200 |  |  | 170 | 170 | 20 | 1200 |  |  | 170 | 170 | 20 | 1200 |  |  | 170 | 170 | 20 | 1200 |  |  | 170 | 170 | 20 | 1200 |  |  | 170 | 170 | 20 | 1200 |  |  | 170 | 170 | 20 | 1200 | 10
|  | 2021-08-24 | 다이텍연구원 | 1 | P-DY09 | 고압 래피드 염색기 | RAW-029 | Recycled Polyester | 300 | 96 | Semi Dull | Draw Textured Yarn | 82.5 | 150*2 INT | Filaments | Recycled Polyester | 300 | 96 | Semi Dull | Draw Textured Yarn | 82.5 | 150*2 INT | Filaments | WOVEN | TWILL | 242 | 1.37 |  | P-DY09 | 고압 래피드 염색기 | 29709.6972 | Sera Wash C-NEP | DYSTAR | 정련호발제 | 3 | NaOH | 삼일 | 가성소다 | 5 | CH3COOH | 삼일 | 빙초산 | 1 | 45 | 5.5 | 95 | 60 | 0 | 95 | 0 | 0 | 95 | 0 | 0 | 95 | 0 | 0 | 95 | 0 | 0 | 95 | 0 | 0 | 95 | 0 | 80 | 10 | 2 | P-DY12 | 산업용 텐터기 | 1 | 3 | 3 |  |  | 170 | 170 | 20 | 1200 |  |  | 170 | 170 | 20 | 1200 |  |  | 170 | 170 | 20 | 1200 |  |  | 170 | 170 | 20 | 1200 |  |  | 170 | 170 | 20 | 1200 |  |  | 170 | 170 | 20 | 1200 |  |  | 170 | 170 | 20 | 1200 | 10
|  | 2021-08-24 | 다이텍연구원 | 1 | P-DY09 | 고압 래피드 염색기 | RAW-029 | Recycled Polyester | 300 | 96 | Semi Dull | Draw Textured Yarn | 82.5 | 150*2 INT | Filaments | Recycled Polyester | 300 | 96 | Semi Dull | Draw Textured Yarn | 82.5 | 150*2 INT | Filaments | WOVEN | TWILL | 242 | 1.37 |  | P-DY09 | 고압 래피드 염색기 | 29709.6972 | Sera Wash C-NEP | DYSTAR | 정련호발제 | 3 | NaOH | 삼일 | 가성소다 | 5 | CH3COOH | 삼일 | 빙초산 | 1 | 45 | 5.5 | 95 | 60 | 0 | 95 | 0 | 0 | 95 | 0 | 0 | 95 | 0 | 0 | 95 | 0 | 0 | 95 | 0 | 0 | 95 | 0 | 80 | 10 | 2 | P-DY12 | 산업용 텐터기 | 1 | 3 | 3 |  |  | 170 | 170 | 20 | 1200 |  |  | 170 | 170 | 20 | 1200 |  |  | 170 | 170 | 20 | 1200 |  |  | 170 | 170 | 20 | 1200 |  |  | 170 | 170 | 20 | 1200 |  |  | 170 | 170 | 20 | 1200 |  |  | 170 | 170 | 20 | 1200 | 10
|  | 2021-08-24 | 다이텍연구원 | 1 | P-DY09 | 고압 래피드 염색기 | RAW-029 | Recycled Polyester | 300 | 96 | Semi Dull | Draw Textured Yarn | 82.5 | 150*2 INT | Filaments | Recycled Polyester | 300 | 96 | Semi Dull | Draw Textured Yarn | 82.5 | 150*2 INT | Filaments | WOVEN | TWILL | 242 | 1.37 |  | P-DY09 | 고압 래피드 염색기 | 29709.6972 | Sera Wash C-NEP | DYSTAR | 정련호발제 | 3 | NaOH | 삼일 | 가성소다 | 5 | CH3COOH | 삼일 | 빙초산 | 1 | 45 | 5.5 | 95 | 60 | 0 | 95 | 0 | 0 | 95 | 0 | 0 | 95 | 0 | 0 | 95 | 0 | 0 | 95 | 0 | 0 | 95 | 0 | 80 | 10 | 2 | P-DY12 | 산업용 텐터기 | 1 | 3 | 3 |  |  | 170 | 170 | 20 | 1200 |  |  | 170 | 170 | 20 | 1200 |  |  | 170 | 170 | 20 | 1200 |  |  | 170 | 170 | 20 | 1200 |  |  | 170 | 170 | 20 | 1200 |  |  | 170 | 170 | 20 | 1200 |  |  | 170 | 170 | 20 | 1200 | 10